## Пред.прч
ВЫВОД ИТОГОВ
Предел прочности
Регрессионная статистика
Множественный R | 0.690259
R-квадрат | 0.4764575
Нормированный R-квадрат | 0.4638637
Стандартная ошибка | 19.04216
Наблюдения | 299
Дисперсионный анализ
| df | SS | MS | F | Значимость F
Регрессия | 7 | 96027.93 | 13718.28 | 37.83269 | 1.619113e-37
Остаток | 291 | 105517.7 | 362.6038
Итого | 298 | 201545.6
| Коэффициенты | Стандартная ошибка | t-статистика | P-Значение | Нижние 95% | Верхние 95% | Нижние 95,0% | Верхние 95,0%
Y-пересечение | 120.3914 | 37.55046 | 3.206123 | 0.00149518 | 46.48647 | 194.2963 | 46.48647 | 194.2963
С | 1224.532 | 119.2576 | 10.26796 | 2.60775e-21 | 989.8154 | 1459.249 | 989.8154 | 1459.249
Mn | 111.7118 | 23.81788 | 4.690251 | 4.201967e-06 | 64.83468 | 158.589 | 64.83468 | 158.589
Si | 88.56927 | 35.62897 | 2.485878 | 0.01348449 | 18.44613 | 158.6924 | 18.44613 | 158.6924
Si | -581.408 | 229.9758 | -2.528127 | 0.01199632 | -1034.035 | -128.7812 | -1034.035 | -128.7812
P | 1027.899 | 511.125 | 2.011053 | 0.04524188 | 21.92898 | 2033.87 | 21.92898 | 2033.87
Al | 579.9601 | 303.35 | 1.911851 | 0.05687719 | -17.07802 | 1176.998 | -17.07802 | 1176.998
Nb | 1797.747 | 180.0271 | 9.985983 | 2.197567e-20 | 1443.427 | 2152.067 | 1443.427 | 2152.067

## Пред.тек
ВЫВОД ИТОГОВ
Предел текучести
Регрессионная статистика
Множественный R | 0.707378
R-квадрат | 0.5003836
Нормированный R-квадрат | 0.4883653
Стандартная ошибка | 24.67403
Наблюдения | 299
Дисперсионный анализ
| df | SS | MS | F | Значимость F
Регрессия | 7 | 177435.1 | 25347.88 | 41.63527 | 2.022355e-40
Остаток | 291 | 177163.1 | 608.8079
Итого | 298 | 354598.2
| Коэффициенты | Стандартная ошибка | t-статистика | P-Значение | Нижние 95% | Верхние 95% | Нижние 95,0% | Верхние 95,0%
Y-пересечение | 59.3731 | 48.65632 | 1.220255 | 0.2233563 | -36.3898 | 155.136 | -36.3898 | 155.136
С | 967.5613 | 154.529 | 6.261357 | 1.365992e-09 | 663.4251 | 1271.697 | 663.4251 | 1271.697
Mn | 65.64574 | 30.86221 | 2.127059 | 0.0342562 | 4.904299 | 126.3872 | 4.904299 | 126.3872
Si | 91.31526 | 46.16653 | 1.977954 | 0.04887703 | 0.4526323 | 182.1779 | 0.4526323 | 182.1779
Si | -307.6611 | 297.993 | -1.032444 | 0.3027214 | -894.156 | 278.8337 | -894.156 | 278.8337
P | -207.1075 | 662.2943 | -0.3127121 | 0.7547234 | -1510.602 | 1096.387 | -1510.602 | 1096.387
Al | 1004.618 | 393.0682 | 2.555836 | 0.01110155 | 231.0008 | 1778.235 | 231.0008 | 1778.235
Nb | 3338.503 | 233.2715 | 14.31166 | 1.534032e-35 | 2879.39 | 3797.616 | 2879.39 | 3797.616

## Относ.удл
ВЫВОД ИТОГОВ
Относительное удлинение
Регрессионная статистика
Множественный R | 0.478345
R-квадрат | 0.2288139
Нормированный R-квадрат | 0.210263
Стандартная ошибка | 2.171863
Наблюдения | 299
Дисперсионный анализ
| df | SS | MS | F | Значимость F
Регрессия | 7 | 407.2689 | 58.18127 | 12.3344 | 8.017216e-14
Остаток | 291 | 1372.644 | 4.71699
Итого | 298 | 1779.913
| Коэффициенты | Стандартная ошибка | t-статистика | P-Значение | Нижние 95% | Верхние 95% | Нижние 95,0% | Верхние 95,0%
Y-пересечение | 51.13186 | 4.282837 | 11.93878 | 5.220144e-27 | 42.7026 | 59.56112 | 42.7026 | 59.56112
С | -66.45847 | 13.60199 | -4.885938 | 1.702506e-06 | -93.22921 | -39.68772 | -93.22921 | -39.68772
Mn | -8.363625 | 2.716561 | -3.078755 | 0.002277001 | -13.71022 | -3.017027 | -13.71022 | -3.017027
Si | 9.828285 | 4.063681 | 2.418567 | 0.01619547 | 1.830354 | 17.82622 | 1.830354 | 17.82622
Si | -32.19679 | 26.23001 | -1.227479 | 0.2206345 | -83.82138 | 19.42779 | -83.82138 | 19.42779
P | 58.2757 | 58.29663 | 0.9996411 | 0.3183147 | -56.46077 | 173.0122 | -56.46077 | 173.0122
Al | -33.51569 | 34.59874 | -0.9686969 | 0.3335008 | -101.6112 | 34.5798 | -101.6112 | 34.5798
Nb | -101.5519 | 20.53308 | -4.94577 | 1.284191e-06 | -141.9641 | -61.13973 | -141.9641 | -61.13973

## Эн.удар
ВЫВОД ИТОГОВ
Энергия удара
Регрессионная статистика
Множественный R | 0.5028661
R-квадрат | 0.2528743
Нормированный R-квадрат | 0.2349022
Стандартная ошибка | 22.08574
Наблюдения | 299
Дисперсионный анализ
| df | SS | MS | F | Значимость F
Регрессия | 7 | 48042.75 | 6863.25 | 14.07038 | 1.015289e-15
Остаток | 291 | 141944 | 487.7799
Итого | 298 | 189986.7
| Коэффициенты | Стандартная ошибка | t-статистика | P-Значение | Нижние 95% | Верхние 95% | Нижние 95,0% | Верхние 95,0%
Y-пересечение | 235.9979 | 43.5523 | 5.418725 | 1.26029e-07 | 150.2805 | 321.7154 | 150.2805 | 321.7154
С | -342.9823 | 138.319 | -2.479647 | 0.01371733 | -615.2147 | -70.74978 | -615.2147 | -70.74978
Mn | -80.01408 | 27.62478 | -2.89646 | 0.004060284 | -134.3838 | -25.64437 | -134.3838 | -25.64437
Si | 139.5105 | 41.32369 | 3.376043 | 0.0008353543 | 58.17934 | 220.8417 | 58.17934 | 220.8417
Si | -1480.224 | 266.7337 | -5.549446 | 6.449249e-08 | -2005.196 | -955.2525 | -2005.196 | -955.2525
P | 1342.853 | 592.82 | 2.265195 | 0.02423581 | 176.0947 | 2509.612 | 176.0947 | 2509.612
Al | -313.9148 | 351.8356 | -0.8922202 | 0.3730121 | -1006.38 | 378.5502 | -1006.38 | 378.5502
Nb | 549.7614 | 208.8015 | 2.632938 | 0.008917185 | 138.8088 | 960.7139 | 138.8088 | 960.7139

## Описат.стат
Предел текучести, Мпа |  | Предел прочности, Мпа
Среднее | 447.8495 | Среднее | 585.602 | НП | 454.62
Стандартная ошибка | 1.994916 | Стандартная ошибка | 1.503983 | КП | 447.85
Медиана | 451 | Медиана | 590 | Н | 410.54
Мода | 436 | Мода | 590
Стандартное отклонение | 34.49532 | Стандартное отклонение | 26.0063
Дисперсия выборки | 1189.927 | Дисперсия выборки | 676.3276
Эксцесс | 0.4283335 | Эксцесс | -0.269969
Асимметричность | -0.5827585 | Асимметричность | -0.4801268
Интервал | 180 | Интервал | 132
Минимум | 355 | Минимум | 498
Максимум | 535 | Максимум | 630
Счет | 299 | Счет | 299
Уровень надежности(95,0%) | 3.925907 | Уровень надежности(95,0%) | 2.959773
Относительное удлинение, % |  | Энергия удара
Среднее | 26.86957 | Среднее | 96.64214
Стандартная ошибка | 0.1413369 | Стандартная ошибка | 1.460219
Медиана | 27 | Медиана | 92
Мода | 26 | Мода | 84
Стандартное отклонение | 2.443944 | Стандартное отклонение | 25.24954
Дисперсия выборки | 5.972863 | Дисперсия выборки | 637.5393
Эксцесс | 0.5067207 | Эксцесс | 0.5088013
Асимметричность | 0.6313834 | Асимметричность | 0.5833659
Интервал | 14 | Интервал | 142
Минимум | 21 | Минимум | 41 | НП | 583.62
Максимум | 35 | Максимум | 183 | КП | 585.6
Сумма | 8034 | Сумма | 28896 | Н | 548.51
Счет | 299 | Счет | 299
Уровень надежности(95,0%) | 0.2781449 | Уровень надежности(95,0%) | 2.873647
|  |  |  | НП | 28.22
|  |  |  | КП | 26.87
|  |  |  | Н | 29.08

## Лист1
Марка | Состояние | Темп-ра | Пред.тек | Пред.прч | О.удл5% | Эн.удE при 0° | C 0,01 | Mn 0,01 | Si 0,01 | S 0,001 | P 0,001 | AL_R 0,001 | Nb 0,001
GL-A36 | Контролируемая прокатка | 20 | 439 | 550 | 25 | 104 | 0.14 | 1.53 | 0.2 | 0.012 | 0.016 | 0.037 | 0.036
GL-A36 | Контролируемая прокатка | 20 | 439 | 550 | 25 | 104 | 0.14 | 1.53 | 0.2 | 0.012 | 0.016 | 0.037 | 0.036
GL-A36 | Контролируемая прокатка | 20 | 397 | 540 | 28 | 116 | 0.16 | 1.3 | 0.19 | 0.01 | 0.016 | 0.034 | 0.01
GL-A36 | Контролируемая прокатка | 20 | 439 | 550 | 25 | 104 | 0.14 | 1.53 | 0.2 | 0.01 | 0.017 | 0.037 | 0.036
GL-A36 | Контролируемая прокатка | 20 | 442 | 555 | 28 | 107 | 0.14 | 1.53 | 0.2 | 0.012 | 0.02 | 0.037 | 0.036
GL-A36 | Контролируемая прокатка | 20 | 442 | 555 | 28 | 107 | 0.14 | 1.53 | 0.2 | 0.012 | 0.022 | 0.037 | 0.036
GL-A36 | Контролируемая прокатка | 20 | 433 | 560 | 28 | 70 | 0.14 | 1.53 | 0.2 | 0.006 | 0.02 | 0.037 | 0.036
GL-A36 | Контролируемая прокатка | 20 | 494 | 620 | 27 | 91 | 0.16 | 1.52 | 0.22 | 0.018 | 0.022 | 0.034 | 0.025
GL-A36 | Контролируемая прокатка | 20 | 449 | 590 | 30 | 113 | 0.15 | 1.46 | 0.23 | 0.01 | 0.022 | 0.027 | 0.036
GL-A36 | Контролируемая прокатка | 20 | 451 | 590 | 24 | 100 | 0.17 | 1.47 | 0.18 | 0.01 | 0.02 | 0.034 | 0.027
GL-A36 | Контролируемая прокатка | 20 | 447 | 590 | 27 | 102 | 0.17 | 1.47 | 0.18 | 0.01 | 0.02 | 0.034 | 0.027
GL-A36 | Контролируемая прокатка | 20 | 460 | 595 | 27 | 114 | 0.15 | 1.46 | 0.23 | 0.018 | 0.02 | 0.027 | 0.036
GL-A36 | Контролируемая прокатка | 20 | 379 | 555 | 27 | 74 | 0.17 | 1.51 | 0.24 | 0.012 | 0.022 | 0.029 | 0.01
GL-A36 | Контролируемая прокатка | 20 | 381 | 550 | 32 | 68 | 0.17 | 1.51 | 0.24 | 0.012 | 0.02 | 0.029 | 0.01
GL-A36 | Контролируемая прокатка | 20 | 394 | 560 | 28 | 83 | 0.17 | 1.51 | 0.24 | 0.012 | 0.02 | 0.029 | 0.01
GL-A36 | Контролируемая прокатка | 20 | 382 | 555 | 28 | 91 | 0.17 | 1.51 | 0.24 | 0.01 | 0.02 | 0.029 | 0.01
GL-A36 | Контролируемая прокатка | 20 | 373 | 550 | 27 | 88 | 0.17 | 1.51 | 0.24 | 0.012 | 0.022 | 0.029 | 0.01
GL-A36 | Контролируемая прокатка | 20 | 372 | 545 | 34 | 102 | 0.17 | 1.51 | 0.24 | 0.025 | 0.022 | 0.029 | 0.01
GL-A36 | Контролируемая прокатка | 20 | 436 | 580 | 29 | 70 | 0.16 | 1.5 | 0.2 | 0.013 | 0.022 | 0.033 | 0.01
GL-A36 | Контролируемая прокатка | 20 | 466 | 600 | 27 | 135 | 0.15 | 1.46 | 0.23 | 0.012 | 0.02 | 0.027 | 0.036
GL-A36 | Контролируемая прокатка | 20 | 368 | 530 | 29 | 118 | 0.16 | 1.46 | 0.18 | 0.012 | 0.014 | 0.032 | 0.01
GL-A36 | Контролируемая прокатка | 20 | 355 | 515 | 31 | 125 | 0.16 | 1.46 | 0.18 | 0.01 | 0.017 | 0.032 | 0.01
GL-A36 | Контролируемая прокатка | 20 | 452 | 575 | 26 | 92 | 0.14 | 1.53 | 0.2 | 0.018 | 0.017 | 0.037 | 0.036
GL-A36 | Контролируемая прокатка | 20 | 363 | 550 | 30 | 76 | 0.17 | 1.51 | 0.24 | 0.008 | 0.02 | 0.029 | 0.01
GL-A36 | Контролируемая прокатка | 20 | 363 | 550 | 30 | 76 | 0.17 | 1.51 | 0.24 | 0.01 | 0.016 | 0.029 | 0.01
GL-A36 | Контролируемая прокатка | 20 | 391 | 540 | 28 | 93 | 0.17 | 1.51 | 0.24 | 0.01 | 0.017 | 0.029 | 0.01
GL-A36 | Контролируемая прокатка | 20 | 362 | 550 | 32 | 52 | 0.17 | 1.51 | 0.24 | 0.018 | 0.022 | 0.029 | 0.01
GL-A36 | Контролируемая прокатка | 20 | 437 | 580 | 25 | 84 | 0.16 | 1.52 | 0.22 | 0.018 | 0.022 | 0.034 | 0.025
GL-A36 | Контролируемая прокатка | 20 | 440 | 585 | 24 | 103 | 0.16 | 1.52 | 0.22 | 0.018 | 0.02 | 0.034 | 0.025
GL-A36 | Контролируемая прокатка | 20 | 462 | 610 | 26 | 104 | 0.16 | 1.52 | 0.22 | 0.018 | 0.022 | 0.034 | 0.025
GL-A36 | Контролируемая прокатка | 20 | 360 | 530 | 29 | 107 | 0.15 | 1.5 | 0.24 | 0.01 | 0.02 | 0.039 | 0.01
GL-A36 | Контролируемая прокатка | 20 | 472 | 610 | 28 | 114 | 0.17 | 1.51 | 0.21 | 0.024 | 0.02 | 0.029 | 0.027
GL-A36 | Контролируемая прокатка | 20 | 395 | 550 | 27 | 107 | 0.16 | 1.47 | 0.31 | 0.025 | 0.02 | 0.039 | 0.01
GL-A36 | Контролируемая прокатка | 20 | 432 | 560 | 29 | 158 | 0.14 | 1.44 | 0.22 | 0.024 | 0.022 | 0.035 | 0.04
GL-A36 | Контролируемая прокатка | 20 | 372 | 555 | 29 | 110 | 0.18 | 1.47 | 0.22 | 0.025 | 0.022 | 0.032 | 0.01
GL-A36 | Контролируемая прокатка | 20 | 431 | 565 | 29 | 88 | 0.14 | 1.43 | 0.2 | 0.025 | 0.02 | 0.037 | 0.034
GL-A36 | Контролируемая прокатка | 20 | 395 | 550 | 24 | 84 | 0.16 | 1.44 | 0.19 | 0.024 | 0.02 | 0.037 | 0.01
GL-A36 | Контролируемая прокатка | 20 | 475 | 605 | 27 | 79 | 0.16 | 1.52 | 0.22 | 0.024 | 0.022 | 0.034 | 0.025
GL-A36 | Контролируемая прокатка | 20 | 376 | 550 | 29 | 85 | 0.17 | 1.51 | 0.24 | 0.024 | 0.02 | 0.029 | 0.01
GL-A36 | Контролируемая прокатка | 20 | 446 | 590 | 26 | 84 | 0.16 | 1.52 | 0.22 | 0.025 | 0.02 | 0.034 | 0.025
GL-A36 | Контролируемая прокатка | 20 | 458 | 600 | 25 | 89 | 0.16 | 1.52 | 0.22 | 0.024 | 0.022 | 0.034 | 0.025
GL-A36 | Контролируемая прокатка | 20 | 458 | 600 | 25 | 89 | 0.16 | 1.52 | 0.22 | 0.024 | 0.02 | 0.034 | 0.025
GL-A36 | Контролируемая прокатка | 20 | 453 | 610 | 28 | 89 | 0.17 | 1.49 | 0.28 | 0.024 | 0.02 | 0.031 | 0.025
GL-A36 | Контролируемая прокатка | 20 | 440 | 590 | 26 | 99 | 0.17 | 1.49 | 0.28 | 0.025 | 0.022 | 0.031 | 0.025
GL-A36 | Контролируемая прокатка | 20 | 436 | 590 | 32 | 93 | 0.17 | 1.49 | 0.28 | 0.012 | 0.016 | 0.031 | 0.025
GL-A36 | Контролируемая прокатка | 20 | 461 | 575 | 24 | 91 | 0.16 | 1.52 | 0.22 | 0.025 | 0.016 | 0.034 | 0.025
GL-A36 | Контролируемая прокатка | 20 | 442 | 560 | 28 | 148 | 0.16 | 1.47 | 0.2 | 0.024 | 0.022 | 0.038 | 0.033
GL-A36 | Контролируемая прокатка | 20 | 449 | 560 | 28 | 108 | 0.14 | 1.43 | 0.2 | 0.009 | 0.02 | 0.037 | 0.034
GL-A36 | Контролируемая прокатка | 20 | 484 | 540 | 29 | 183 | 0.14 | 1.44 | 0.22 | 0.01 | 0.016 | 0.035 | 0.04
GL-A36 | Контролируемая прокатка | 20 | 438 | 575 | 27 | 92 | 0.16 | 1.52 | 0.22 | 0.01 | 0.016 | 0.034 | 0.025
GL-A36 | Контролируемая прокатка | 20 | 457 | 595 | 25 | 95 | 0.17 | 1.49 | 0.28 | 0.024 | 0.022 | 0.031 | 0.025
GL-A36 | Контролируемая прокатка | 20 | 510 | 615 | 25 | 107 | 0.17 | 1.49 | 0.28 | 0.018 | 0.022 | 0.031 | 0.025
GL-A36 | Контролируемая прокатка | 20 | 484 | 595 | 24 | 118 | 0.17 | 1.49 | 0.28 | 0.011 | 0.02 | 0.031 | 0.025
GL-A36 | Контролируемая прокатка | 20 | 484 | 595 | 24 | 118 | 0.17 | 1.49 | 0.28 | 0.025 | 0.016 | 0.031 | 0.025
GL-A36 | Контролируемая прокатка | 20 | 461 | 595 | 27 | 128 | 0.17 | 1.49 | 0.28 | 0.025 | 0.02 | 0.031 | 0.025
GL-A36 | Контролируемая прокатка | 20 | 453 | 610 | 28 | 89 | 0.17 | 1.49 | 0.28 | 0.024 | 0.022 | 0.031 | 0.025
GL-A36 | Контролируемая прокатка | 20 | 463 | 595 | 26 | 82 | 0.17 | 1.49 | 0.28 | 0.025 | 0.022 | 0.031 | 0.025
GL-A36 | Контролируемая прокатка | 20 | 479 | 605 | 31 | 124 | 0.17 | 1.49 | 0.28 | 0.024 | 0.022 | 0.031 | 0.025
GL-A36 | Контролируемая прокатка | 20 | 452 | 600 | 25 | 137 | 0.17 | 1.49 | 0.28 | 0.024 | 0.022 | 0.031 | 0.025
GL-A36 | Контролируемая прокатка | 20 | 484 | 615 | 28 | 136 | 0.17 | 1.49 | 0.28 | 0.01 | 0.017 | 0.031 | 0.025
GL-A36 | Контролируемая прокатка | 20 | 472 | 610 | 29 | 136 | 0.17 | 1.49 | 0.28 | 0.01 | 0.017 | 0.031 | 0.025
GL-A36 | Контролируемая прокатка | 20 | 454 | 550 | 28 | 147 | 0.14 | 1.42 | 0.21 | 0.005 | 0.017 | 0.022 | 0.037
GL-A36 | Контролируемая прокатка | 20 | 454 | 550 | 28 | 147 | 0.14 | 1.42 | 0.21 | 0.005 | 0.017 | 0.022 | 0.037
GL-A36 | Контролируемая прокатка | 20 | 471 | 590 | 26 | 176 | 0.14 | 1.55 | 0.24 | 0.006 | 0.017 | 0.015 | 0.032
GL-A36 | Контролируемая прокатка | 20 | 377 | 545 | 26 | 69 | 0.17 | 1.51 | 0.24 | 0.011 | 0.011 | 0.029 | 0.01
GL-A36 | Контролируемая прокатка | 20 | 377 | 545 | 26 | 69 | 0.17 | 1.51 | 0.24 | 0.011 | 0.011 | 0.029 | 0.01
GL-A36 | Контролируемая прокатка | 20 | 461 | 575 | 24 | 91 | 0.16 | 1.52 | 0.22 | 0.018 | 0.018 | 0.034 | 0.025
GL-A36 | Контролируемая прокатка | 20 | 460 | 585 | 26 | 93 | 0.16 | 1.52 | 0.22 | 0.018 | 0.018 | 0.034 | 0.025
GL-A36 | Контролируемая прокатка | 20 | 426 | 580 | 24 | 78 | 0.18 | 1.5 | 0.24 | 0.018 | 0.016 | 0.035 | 0.025
GL-A36 | Контролируемая прокатка | 20 | 400 | 535 | 25 | 43 | 0.14 | 1.4 | 0.17 | 0.008 | 0.016 | 0.034 | 0.037
GL-A36 | Контролируемая прокатка | 20 | 436 | 590 | 24 | 43 | 0.18 | 1.5 | 0.24 | 0.018 | 0.016 | 0.035 | 0.025
GL-A36 | Контролируемая прокатка | 20 | 436 | 590 | 24 | 43 | 0.18 | 1.5 | 0.24 | 0.018 | 0.016 | 0.035 | 0.025
GL-A36 | Контролируемая прокатка | 20 | 436 | 590 | 24 | 43 | 0.18 | 1.5 | 0.24 | 0.018 | 0.016 | 0.035 | 0.025
GL-A36 | Контролируемая прокатка | 20 | 467 | 580 | 24 | 84 | 0.18 | 1.5 | 0.24 | 0.018 | 0.016 | 0.035 | 0.025
GL-A36 | Контролируемая прокатка | 20 | 437 | 585 | 24 | 73 | 0.18 | 1.5 | 0.24 | 0.018 | 0.016 | 0.035 | 0.025
GL-A36 | Контролируемая прокатка | 20 | 421 | 560 | 25 | 70 | 0.17 | 1.51 | 0.24 | 0.011 | 0.011 | 0.029 | 0.01
GL-A36 | Контролируемая прокатка | 20 | 439 | 595 | 23 | 66 | 0.18 | 1.5 | 0.24 | 0.018 | 0.016 | 0.035 | 0.025
GL-A36 | Контролируемая прокатка | 20 | 434 | 575 | 27 | 78 | 0.16 | 1.52 | 0.22 | 0.018 | 0.018 | 0.034 | 0.025
GL-A36 | Контролируемая прокатка | 20 | 436 | 575 | 25 | 83 | 0.18 | 1.5 | 0.24 | 0.018 | 0.016 | 0.035 | 0.025
GL-A36 | Контролируемая прокатка | 20 | 436 | 575 | 25 | 83 | 0.18 | 1.5 | 0.24 | 0.018 | 0.016 | 0.035 | 0.025
GL-A36 | Контролируемая прокатка | 20 | 438 | 585 | 22 | 82 | 0.18 | 1.5 | 0.24 | 0.018 | 0.016 | 0.035 | 0.025
GL-A36 | Контролируемая прокатка | 20 | 428 | 590 | 24 | 140 | 0.18 | 1.5 | 0.24 | 0.018 | 0.016 | 0.035 | 0.025
GL-A36 | Контролируемая прокатка | 20 | 468 | 605 | 27 | 43 | 0.18 | 1.5 | 0.24 | 0.018 | 0.016 | 0.035 | 0.025
GL-A36 | Контролируемая прокатка | 20 | 459 | 590 | 26 | 65 | 0.17 | 1.48 | 0.26 | 0.013 | 0.017 | 0.035 | 0.024
GL-A36 | Контролируемая прокатка | 20 | 449 | 585 | 26 | 82 | 0.17 | 1.48 | 0.26 | 0.013 | 0.017 | 0.035 | 0.024
GL-A36 | Контролируемая прокатка | 20 | 449 | 585 | 26 | 82 | 0.17 | 1.48 | 0.26 | 0.013 | 0.017 | 0.035 | 0.024
GL-A36 | Контролируемая прокатка | 20 | 479 | 605 | 31 | 124 | 0.17 | 1.49 | 0.28 | 0.01 | 0.017 | 0.031 | 0.025
GL-A36 | Контролируемая прокатка | 20 | 431 | 550 | 31 | 112 | 0.14 | 1.42 | 0.2 | 0.01 | 0.015 | 0.031 | 0.034
GL-A36 | Контролируемая прокатка | 20 | 484 | 615 | 28 | 136 | 0.17 | 1.49 | 0.28 | 0.01 | 0.017 | 0.031 | 0.025
GL-A36 | Контролируемая прокатка | 20 | 472 | 610 | 29 | 136 | 0.17 | 1.49 | 0.28 | 0.01 | 0.017 | 0.031 | 0.025
GL-A36 | Контролируемая прокатка | 20 | 472 | 610 | 29 | 136 | 0.17 | 1.49 | 0.28 | 0.01 | 0.017 | 0.031 | 0.025
GL-A36 | Контролируемая прокатка | 20 | 460 | 595 | 24 | 120 | 0.17 | 1.48 | 0.26 | 0.013 | 0.017 | 0.035 | 0.024
GL-A36 | Контролируемая прокатка | 20 | 460 | 595 | 24 | 120 | 0.17 | 1.48 | 0.26 | 0.013 | 0.017 | 0.035 | 0.024
GL-A36 | Контролируемая прокатка | 20 | 440 | 590 | 27 | 131 | 0.16 | 1.52 | 0.22 | 0.018 | 0.018 | 0.034 | 0.025
GL-A36 | Контролируемая прокатка | 20 | 440 | 590 | 24 | 78 | 0.18 | 1.5 | 0.24 | 0.018 | 0.016 | 0.035 | 0.025
GL-A36 | Контролируемая прокатка | 20 | 443 | 585 | 27 | 68 | 0.16 | 1.52 | 0.22 | 0.018 | 0.018 | 0.034 | 0.025
GL-A36 | Контролируемая прокатка | 20 | 390 | 550 | 28 | 114 | 0.16 | 1.47 | 0.25 | 0.012 | 0.022 | 0.029 | 0.01
GL-A36 | Контролируемая прокатка | 20 | 387 | 545 | 28 | 102 | 0.16 | 1.47 | 0.25 | 0.012 | 0.022 | 0.029 | 0.01
GL-A36 | Контролируемая прокатка | 20 | 385 | 550 | 27 | 109 | 0.16 | 1.47 | 0.25 | 0.012 | 0.022 | 0.029 | 0.01
GL-A36 | Контролируемая прокатка | 20 | 459 | 595 | 26 | 134 | 0.17 | 1.49 | 0.28 | 0.01 | 0.017 | 0.031 | 0.025
GL-A36 | Контролируемая прокатка | 20 | 427 | 580 | 26 | 83 | 0.17 | 1.49 | 0.28 | 0.01 | 0.017 | 0.031 | 0.025
GL-A36 | Контролируемая прокатка | 20 | 357 | 540 | 28 | 58 | 0.16 | 1.47 | 0.25 | 0.012 | 0.022 | 0.029 | 0.01
GL-A36 | Контролируемая прокатка | 20 | 374 | 555 | 30 | 77 | 0.16 | 1.47 | 0.25 | 0.012 | 0.022 | 0.029 | 0.01
GL-A36 | Контролируемая прокатка | 20 | 434 | 565 | 26 | 146 | 0.14 | 1.55 | 0.24 | 0.006 | 0.017 | 0.015 | 0.032
GL-A36 | Контролируемая прокатка | 20 | 439 | 575 | 26 | 78 | 0.16 | 1.52 | 0.22 | 0.018 | 0.018 | 0.034 | 0.025
GL-A36 | Контролируемая прокатка | 20 | 452 | 600 | 25 | 137 | 0.17 | 1.49 | 0.28 | 0.01 | 0.017 | 0.031 | 0.025
GL-A36 | Контролируемая прокатка | 20 | 444 | 590 | 26 | 101 | 0.17 | 1.49 | 0.28 | 0.01 | 0.017 | 0.031 | 0.025
GL-A36 | Контролируемая прокатка | 20 | 477 | 605 | 25 | 126 | 0.17 | 1.49 | 0.28 | 0.01 | 0.017 | 0.031 | 0.025
GL-A36 | Контролируемая прокатка | 20 | 440 | 590 | 27 | 131 | 0.16 | 1.52 | 0.22 | 0.018 | 0.018 | 0.034 | 0.025
GL-A36 | Контролируемая прокатка | 20 | 396 | 540 | 31 | 136 | 0.16 | 1.47 | 0.25 | 0.012 | 0.022 | 0.029 | 0.01
GL-A36 | Контролируемая прокатка | 20 | 396 | 540 | 31 | 136 | 0.16 | 1.47 | 0.25 | 0.012 | 0.022 | 0.029 | 0.01
GL-A36 | Контролируемая прокатка | 20 | 392 | 535 | 31 | 142 | 0.16 | 1.47 | 0.25 | 0.012 | 0.022 | 0.029 | 0.01
GL-A36 | Контролируемая прокатка | 20 | 424 | 550 | 34 | 139 | 0.17 | 1.49 | 0.28 | 0.01 | 0.017 | 0.031 | 0.025
GL-A36 | Контролируемая прокатка | 20 | 417 | 560 | 30 | 170 | 0.16 | 1.47 | 0.25 | 0.012 | 0.022 | 0.029 | 0.01
GL-A36 | Контролируемая прокатка | 20 | 492 | 630 | 28 | 69 | 0.18 | 1.6 | 0.24 | 0.025 | 0.022 | 0.034 | 0.026
GL-A36 | Контролируемая прокатка | 20 | 464 | 595 | 30 | 112 | 0.17 | 1.48 | 0.26 | 0.013 | 0.017 | 0.035 | 0.024
GL-A36 | Контролируемая прокатка | 20 | 372 | 555 | 29 | 63 | 0.16 | 1.47 | 0.25 | 0.012 | 0.022 | 0.029 | 0.01
GL-A36 | Контролируемая прокатка | 20 | 373 | 535 | 31 | 65 | 0.16 | 1.47 | 0.25 | 0.012 | 0.022 | 0.029 | 0.01
GL-A36 | Контролируемая прокатка | 20 | 448 | 600 | 27 | 107 | 0.17 | 1.49 | 0.28 | 0.01 | 0.017 | 0.031 | 0.025
GL-A36 | Контролируемая прокатка | 20 | 453 | 590 | 26 | 123 | 0.18 | 1.5 | 0.24 | 0.018 | 0.016 | 0.035 | 0.025
GL-A36 | Контролируемая прокатка | 20 | 453 | 565 | 24 | 81 | 0.14 | 1.4 | 0.17 | 0.008 | 0.016 | 0.034 | 0.037
GL-A36 | Контролируемая прокатка | 20 | 474 | 610 | 27 | 118 | 0.17 | 1.49 | 0.28 | 0.01 | 0.017 | 0.031 | 0.025
GL-A36 | Контролируемая прокатка | 20 | 483 | 630 | 25 | 118 | 0.17 | 1.49 | 0.28 | 0.01 | 0.017 | 0.031 | 0.025
GL-A36 | Контролируемая прокатка | 20 | 468 | 615 | 24 | 76 | 0.18 | 1.5 | 0.24 | 0.018 | 0.016 | 0.035 | 0.025
GL-A36 | Контролируемая прокатка | 20 | 464 | 605 | 29 | 84 | 0.18 | 1.5 | 0.24 | 0.018 | 0.016 | 0.035 | 0.025
GL-A36 | Контролируемая прокатка | 20 | 464 | 605 | 29 | 84 | 0.18 | 1.5 | 0.24 | 0.018 | 0.016 | 0.035 | 0.025
GL-A36 | Контролируемая прокатка | 20 | 450 | 610 | 26 | 75 | 0.18 | 1.5 | 0.24 | 0.018 | 0.016 | 0.035 | 0.025
GL-A36 | Контролируемая прокатка | 20 | 433 | 600 | 28 | 106 | 0.17 | 1.49 | 0.28 | 0.01 | 0.017 | 0.031 | 0.025
GL-A36 | Контролируемая прокатка | 20 | 448 | 580 | 26 | 102 | 0.16 | 1.53 | 0.28 | 0.024 | 0.02 | 0.031 | 0.032
GL-A36 | Контролируемая прокатка | 20 | 469 | 620 | 23 | 82 | 0.18 | 1.6 | 0.24 | 0.025 | 0.022 | 0.034 | 0.026
GL-A36 | Контролируемая прокатка | 20 | 449 | 580 | 27 | 97 | 0.16 | 1.53 | 0.28 | 0.024 | 0.02 | 0.031 | 0.032
GL-A36 | Контролируемая прокатка | 20 | 468 | 605 | 28 | 79 | 0.18 | 1.6 | 0.24 | 0.025 | 0.022 | 0.034 | 0.026
GL-A36 | Контролируемая прокатка | 20 | 486 | 615 | 24 | 75 | 0.18 | 1.6 | 0.24 | 0.025 | 0.022 | 0.034 | 0.026
GL-A36 | Контролируемая прокатка | 20 | 435 | 570 | 26 | 93 | 0.16 | 1.53 | 0.28 | 0.024 | 0.02 | 0.031 | 0.032
GL-A36 | Контролируемая прокатка | 20 | 435 | 570 | 26 | 93 | 0.16 | 1.53 | 0.28 | 0.024 | 0.02 | 0.031 | 0.032
GL-A36 | Контролируемая прокатка | 20 | 467 | 590 | 26 | 81 | 0.16 | 1.53 | 0.28 | 0.024 | 0.02 | 0.031 | 0.032
GL-A36 | Контролируемая прокатка | 20 | 491 | 630 | 26 | 68 | 0.18 | 1.6 | 0.24 | 0.025 | 0.022 | 0.034 | 0.026
GL-A36 | Контролируемая прокатка | 20 | 449 | 585 | 25 | 58 | 0.16 | 1.53 | 0.28 | 0.024 | 0.02 | 0.031 | 0.032
GL-A36 | Контролируемая прокатка | 20 | 464 | 590 | 25 | 91 | 0.16 | 1.53 | 0.28 | 0.024 | 0.02 | 0.031 | 0.032
GL-A36 | Контролируемая прокатка | 20 | 480 | 605 | 26 | 96 | 0.16 | 1.53 | 0.28 | 0.024 | 0.02 | 0.031 | 0.032
GL-A36 | Контролируемая прокатка | 20 | 426 | 600 | 26 | 73 | 0.18 | 1.6 | 0.24 | 0.025 | 0.022 | 0.034 | 0.026
GL-A36 | Контролируемая прокатка | 20 | 387 | 550 | 29 | 114 | 0.16 | 1.47 | 0.25 | 0.012 | 0.022 | 0.029 | 0.01
GL-A36 | Контролируемая прокатка | 20 | 454 | 630 | 24 | 63 | 0.18 | 1.6 | 0.24 | 0.025 | 0.022 | 0.034 | 0.026
GL-A36 | Контролируемая прокатка | 20 | 444 | 580 | 26 | 84 | 0.16 | 1.53 | 0.28 | 0.024 | 0.02 | 0.031 | 0.032
GL-A36 | Контролируемая прокатка | 20 | 469 | 570 | 29 | 114 | 0.16 | 1.47 | 0.2 | 0.009 | 0.014 | 0.038 | 0.033
GL-A36 | Контролируемая прокатка | 20 | 484 | 615 | 28 | 136 | 0.17 | 1.49 | 0.28 | 0.01 | 0.017 | 0.031 | 0.025
GL-A36 | Контролируемая прокатка | 20 | 424 | 550 | 34 | 139 | 0.17 | 1.49 | 0.28 | 0.01 | 0.017 | 0.031 | 0.025
GL-A36 | Контролируемая прокатка | 20 | 476 | 600 | 25 | 92 | 0.16 | 1.53 | 0.28 | 0.024 | 0.02 | 0.031 | 0.032
GL-A36 | Контролируемая прокатка | 20 | 468 | 615 | 24 | 76 | 0.18 | 1.5 | 0.24 | 0.018 | 0.016 | 0.035 | 0.025
GL-A36 | Контролируемая прокатка | 20 | 471 | 570 | 26 | 128 | 0.14 | 1.42 | 0.18 | 0.011 | 0.017 | 0.036 | 0.038
GL-A36 | Контролируемая прокатка | 20 | 451 | 610 | 30 | 48 | 0.18 | 1.6 | 0.24 | 0.025 | 0.022 | 0.034 | 0.026
GL-A36 | Контролируемая прокатка | 20 | 465 | 610 | 24 | 82 | 0.18 | 1.6 | 0.24 | 0.025 | 0.022 | 0.034 | 0.026
GL-A36 | Контролируемая прокатка | 20 | 478 | 600 | 25 | 97 | 0.16 | 1.53 | 0.28 | 0.024 | 0.02 | 0.031 | 0.032
GL-A36 | Контролируемая прокатка | 20 | 495 | 630 | 25 | 78 | 0.18 | 1.6 | 0.24 | 0.025 | 0.022 | 0.034 | 0.026
GL-A36 | Контролируемая прокатка | 20 | 482 | 620 | 33 | 88 | 0.16 | 1.53 | 0.28 | 0.024 | 0.02 | 0.031 | 0.032
GL-A36 | Контролируемая прокатка | 20 | 444 | 570 | 27 | 97 | 0.16 | 1.53 | 0.28 | 0.024 | 0.02 | 0.031 | 0.032
GL-A36 | Контролируемая прокатка | 20 | 444 | 570 | 27 | 97 | 0.16 | 1.53 | 0.28 | 0.024 | 0.02 | 0.031 | 0.032
GL-A36 | Контролируемая прокатка | 20 | 468 | 620 | 25 | 68 | 0.18 | 1.6 | 0.24 | 0.025 | 0.022 | 0.034 | 0.026
GL-A36 | Контролируемая прокатка | 20 | 454 | 605 | 26 | 98 | 0.18 | 1.6 | 0.24 | 0.025 | 0.022 | 0.034 | 0.026
GL-A36 | Контролируемая прокатка | 20 | 455 | 580 | 24 | 93 | 0.16 | 1.53 | 0.28 | 0.024 | 0.02 | 0.031 | 0.032
GL-A36 | Контролируемая прокатка | 20 | 459 | 590 | 22 | 90 | 0.16 | 1.53 | 0.28 | 0.024 | 0.02 | 0.031 | 0.032
GL-A36 | Контролируемая прокатка | 20 | 458 | 600 | 23 | 78 | 0.18 | 1.6 | 0.24 | 0.025 | 0.022 | 0.034 | 0.026
GL-A36 | Контролируемая прокатка | 20 | 464 | 590 | 25 | 91 | 0.16 | 1.53 | 0.28 | 0.024 | 0.02 | 0.031 | 0.032
GL-A36 | Контролируемая прокатка | 20 | 468 | 595 | 28 | 78 | 0.16 | 1.53 | 0.28 | 0.024 | 0.02 | 0.031 | 0.032
GL-A36 | Контролируемая прокатка | 20 | 454 | 630 | 24 | 63 | 0.18 | 1.6 | 0.24 | 0.025 | 0.022 | 0.034 | 0.026
GL-A36 | Контролируемая прокатка | 20 | 444 | 580 | 26 | 84 | 0.16 | 1.53 | 0.28 | 0.024 | 0.02 | 0.031 | 0.032
GL-A36 | Контролируемая прокатка | 20 | 458 | 585 | 27 | 90 | 0.16 | 1.53 | 0.28 | 0.024 | 0.02 | 0.031 | 0.032
GL-A36 | Контролируемая прокатка | 20 | 500 | 620 | 25 | 73 | 0.18 | 1.6 | 0.24 | 0.025 | 0.022 | 0.034 | 0.026
GL-A36 | Контролируемая прокатка | 20 | 440 | 565 | 28 | 81 | 0.18 | 1.5 | 0.24 | 0.018 | 0.016 | 0.035 | 0.025
GL-A36 | Контролируемая прокатка | 20 | 447 | 595 | 27 | 82 | 0.18 | 1.5 | 0.24 | 0.018 | 0.016 | 0.035 | 0.025
GL-A36 | Контролируемая прокатка | 20 | 372 | 540 | 28 | 97 | 0.16 | 1.47 | 0.25 | 0.012 | 0.022 | 0.029 | 0.01
GL-A36 | Контролируемая прокатка | 20 | 459 | 580 | 28 | 93 | 0.16 | 1.47 | 0.28 | 0.024 | 0.02 | 0.031 | 0.032
GL-A36 | Контролируемая прокатка | 20 | 500 | 615 | 24 | 73 | 0.18 | 1.5 | 0.24 | 0.018 | 0.016 | 0.035 | 0.025
GL-A36 | Контролируемая прокатка | 20 | 500 | 615 | 24 | 73 | 0.18 | 1.5 | 0.24 | 0.018 | 0.016 | 0.035 | 0.025
GL-A36 | Контролируемая прокатка | 20 | 496 | 620 | 22 | 71 | 0.18 | 1.5 | 0.24 | 0.025 | 0.022 | 0.034 | 0.026
GL-A36 | Контролируемая прокатка | 20 | 460 | 615 | 26 | 53 | 0.18 | 1.6 | 0.24 | 0.025 | 0.022 | 0.034 | 0.026
GL-A36 | Контролируемая прокатка | 20 | 458 | 580 | 28 | 73 | 0.16 | 1.53 | 0.28 | 0.024 | 0.02 | 0.031 | 0.032
GL-A36 | Контролируемая прокатка | 20 | 462 | 610 | 26 | 75 | 0.18 | 1.5 | 0.24 | 0.018 | 0.016 | 0.035 | 0.025
GL-A36 | Контролируемая прокатка | 20 | 463 | 590 | 27 | 92 | 0.16 | 1.53 | 0.28 | 0.024 | 0.02 | 0.031 | 0.032
GL-A36 | Контролируемая прокатка | 20 | 460 | 615 | 24 | 73 | 0.18 | 1.6 | 0.24 | 0.025 | 0.022 | 0.034 | 0.026
GL-A36 | Контролируемая прокатка | 20 | 390 | 565 | 29 | 81 | 0.16 | 1.47 | 0.25 | 0.012 | 0.022 | 0.029 | 0.01
GL-A36 | Контролируемая прокатка | 20 | 489 | 625 | 24 | 82 | 0.18 | 1.6 | 0.24 | 0.025 | 0.022 | 0.034 | 0.026
GL-A36 | Контролируемая прокатка | 20 | 510 | 620 | 26 | 73 | 0.18 | 1.6 | 0.24 | 0.025 | 0.022 | 0.034 | 0.026
GL-A36 | Контролируемая прокатка | 20 | 478 | 585 | 27 | 81 | 0.16 | 1.53 | 0.28 | 0.024 | 0.02 | 0.031 | 0.032
GL-A36 | Контролируемая прокатка | 20 | 475 | 595 | 25 | 95 | 0.16 | 1.53 | 0.28 | 0.024 | 0.02 | 0.031 | 0.032
GL-A36 | Контролируемая прокатка | 20 | 453 | 580 | 26 | 100 | 0.16 | 1.53 | 0.28 | 0.024 | 0.02 | 0.031 | 0.032
GL-A36 | Контролируемая прокатка | 20 | 500 | 615 | 24 | 73 | 0.18 | 1.5 | 0.24 | 0.018 | 0.016 | 0.035 | 0.025
GL-A36 | Контролируемая прокатка | 20 | 450 | 590 | 28 | 113 | 0.18 | 1.51 | 0.2 | 0.013 | 0.016 | 0.032 | 0.023
GL-A36 | Контролируемая прокатка | 20 | 421 | 498 | 29 | 128 | 0.17 | 1.51 | 0.24 | 0.011 | 0.011 | 0.029 | 0.01
GL-A36 | Контролируемая прокатка | 20 | 371 | 540 | 30 | 76 | 0.17 | 1.51 | 0.24 | 0.011 | 0.011 | 0.029 | 0.01
GL-A36 | Контролируемая прокатка | 20 | 484 | 540 | 29 | 183 | 0.14 | 1.44 | 0.22 | 0.008 | 0.017 | 0.035 | 0.04
GL-A36 | Контролируемая прокатка | 20 | 461 | 595 | 27 | 128 | 0.17 | 1.49 | 0.28 | 0.01 | 0.017 | 0.031 | 0.025
GL-A36 | Контролируемая прокатка | 20 | 475 | 605 | 23 | 101 | 0.18 | 1.51 | 0.2 | 0.013 | 0.016 | 0.032 | 0.023
GL-A36 | Контролируемая прокатка | 20 | 375 | 550 | 29 | 101 | 0.17 | 1.45 | 0.21 | 0.011 | 0.019 | 0.031 | 0.01
GL-A36 | Контролируемая прокатка | 20 | 483 | 615 | 26 | 93 | 0.18 | 1.5 | 0.24 | 0.018 | 0.016 | 0.035 | 0.025
GL-A36 | Контролируемая прокатка | 20 | 430 | 545 | 29 | 120 | 0.14 | 1.4 | 0.17 | 0.008 | 0.016 | 0.034 | 0.037
GL-A36 | Контролируемая прокатка | 20 | 477 | 610 | 26 | 124 | 0.17 | 1.49 | 0.28 | 0.01 | 0.017 | 0.031 | 0.025
GL-A36 | Контролируемая прокатка | 20 | 472 | 610 | 27 | 85 | 0.18 | 1.5 | 0.24 | 0.018 | 0.016 | 0.035 | 0.025
GL-A36 | Контролируемая прокатка | 20 | 472 | 610 | 27 | 85 | 0.18 | 1.5 | 0.24 | 0.018 | 0.016 | 0.035 | 0.025
GL-A36 | Контролируемая прокатка | 20 | 454 | 610 | 26 | 112 | 0.17 | 1.49 | 0.28 | 0.01 | 0.017 | 0.031 | 0.025
GL-A36 | Контролируемая прокатка | 20 | 436 | 590 | 28 | 119 | 0.17 | 1.49 | 0.28 | 0.01 | 0.017 | 0.031 | 0.025
GL-A36 | Контролируемая прокатка | 20 | 446 | 600 | 27 | 137 | 0.18 | 1.5 | 0.24 | 0.018 | 0.016 | 0.035 | 0.025
GL-A36 | Контролируемая прокатка | 20 | 460 | 605 | 27 | 90 | 0.17 | 1.49 | 0.28 | 0.01 | 0.017 | 0.031 | 0.025
GL-A36 | Контролируемая прокатка | 20 | 453 | 605 | 26 | 123 | 0.17 | 1.49 | 0.28 | 0.01 | 0.017 | 0.031 | 0.025
GL-A36 | Контролируемая прокатка | 20 | 393 | 565 | 32 | 71 | 0.16 | 1.47 | 0.25 | 0.012 | 0.022 | 0.029 | 0.01
GL-A36 | Контролируемая прокатка | 20 | 439 | 605 | 28 | 70 | 0.18 | 1.6 | 0.24 | 0.025 | 0.022 | 0.034 | 0.026
GL-A36 | Контролируемая прокатка | 20 | 435 | 590 | 27 | 72 | 0.18 | 1.51 | 0.2 | 0.013 | 0.016 | 0.032 | 0.023
GL-A36 | Контролируемая прокатка | 20 | 433 | 575 | 30 | 93 | 0.16 | 1.53 | 0.28 | 0.024 | 0.02 | 0.031 | 0.032
GL-A36 | Контролируемая прокатка | 20 | 438 | 585 | 29 | 93 | 0.17 | 1.55 | 0.24 | 0.011 | 0.015 | 0.036 | 0.022
GL-A36 | Контролируемая прокатка | 20 | 363 | 545 | 29 | 93 | 0.16 | 1.47 | 0.25 | 0.012 | 0.022 | 0.029 | 0.01
GL-A36 | Контролируемая прокатка | 20 | 477 | 600 | 26 | 87 | 0.15 | 1.6 | 0.27 | 0.021 | 0.018 | 0.036 | 0.028
GL-A36 | Контролируемая прокатка | 20 | 510 | 630 | 24 | 85 | 0.17 | 1.58 | 0.32 | 0.017 | 0.015 | 0.033 | 0.026
GL-A36 | Контролируемая прокатка | 20 | 500 | 625 | 24 | 87 | 0.17 | 1.58 | 0.32 | 0.017 | 0.015 | 0.033 | 0.026
GL-A36 | Контролируемая прокатка | 20 | 476 | 595 | 26 | 96 | 0.16 | 1.53 | 0.28 | 0.024 | 0.02 | 0.031 | 0.032
GL-A36 | Контролируемая прокатка | 20 | 421 | 585 | 26 | 119 | 0.17 | 1.57 | 0.34 | 0.008 | 0.016 | 0.028 | 0.035
GL-A36 | Контролируемая прокатка | 20 | 462 | 620 | 23 | 89 | 0.17 | 1.58 | 0.32 | 0.017 | 0.015 | 0.033 | 0.026
GL-A36 | Контролируемая прокатка | 20 | 493 | 625 | 26 | 91 | 0.17 | 1.58 | 0.32 | 0.017 | 0.015 | 0.033 | 0.026
GL-A36 | Контролируемая прокатка | 20 | 473 | 590 | 26 | 82 | 0.16 | 1.51 | 0.21 | 0.023 | 0.017 | 0.036 | 0.026
GL-A36 | Контролируемая прокатка | 20 | 473 | 590 | 26 | 82 | 0.16 | 1.51 | 0.21 | 0.023 | 0.017 | 0.036 | 0.026
GL-A36 | Контролируемая прокатка | 20 | 472 | 580 | 27 | 79 | 0.16 | 1.51 | 0.21 | 0.023 | 0.017 | 0.036 | 0.026
GL-A36 | Контролируемая прокатка | 20 | 462 | 620 | 23 | 89 | 0.17 | 1.58 | 0.32 | 0.017 | 0.015 | 0.033 | 0.026
GL-A36 | Контролируемая прокатка | 20 | 481 | 615 | 31 | 95 | 0.17 | 1.58 | 0.32 | 0.017 | 0.015 | 0.033 | 0.026
GL-A36 | Контролируемая прокатка | 20 | 439 | 570 | 32 | 77 | 0.16 | 1.51 | 0.21 | 0.023 | 0.017 | 0.036 | 0.026
GL-A36 | Контролируемая прокатка | 20 | 461 | 605 | 23 | 99 | 0.15 | 1.6 | 0.23 | 0.011 | 0.018 | 0.037 | 0.026
GL-A36 | Контролируемая прокатка | 20 | 468 | 585 | 30 | 83 | 0.16 | 1.51 | 0.21 | 0.023 | 0.017 | 0.036 | 0.026
GL-A36 | Контролируемая прокатка | 20 | 510 | 605 | 24 | 112 | 0.18 | 1.6 | 0.24 | 0.025 | 0.022 | 0.034 | 0.026
GL-A36 | Контролируемая прокатка | 20 | 510 | 605 | 24 | 112 | 0.18 | 1.6 | 0.24 | 0.025 | 0.022 | 0.034 | 0.026
GL-A36 | Контролируемая прокатка | 20 | 422 | 590 | 30 | 100 | 0.15 | 1.6 | 0.27 | 0.021 | 0.018 | 0.036 | 0.028
GL-A36 | Контролируемая прокатка | 20 | 461 | 605 | 23 | 99 | 0.15 | 1.6 | 0.23 | 0.011 | 0.018 | 0.037 | 0.026
GL-A36 | Контролируемая прокатка | 20 | 515 | 630 | 26 | 89 | 0.15 | 1.6 | 0.23 | 0.011 | 0.018 | 0.037 | 0.026
GL-A36 | Контролируемая прокатка | 20 | 468 | 585 | 30 | 83 | 0.16 | 1.51 | 0.21 | 0.023 | 0.017 | 0.036 | 0.026
GL-A36 | Контролируемая прокатка | 20 | 471 | 615 | 28 | 75 | 0.15 | 1.6 | 0.23 | 0.011 | 0.018 | 0.037 | 0.026
GL-A36 | Контролируемая прокатка | 20 | 491 | 620 | 27 | 99 | 0.15 | 1.6 | 0.23 | 0.011 | 0.018 | 0.037 | 0.026
GL-A36 | Контролируемая прокатка | 20 | 436 | 565 | 26 | 84 | 0.16 | 1.51 | 0.21 | 0.023 | 0.017 | 0.036 | 0.026
GL-A36 | Контролируемая прокатка | 20 | 535 | 625 | 23 | 104 | 0.17 | 1.58 | 0.32 | 0.017 | 0.015 | 0.033 | 0.026
GL-A36 | Контролируемая прокатка | 20 | 475 | 630 | 27 | 61 | 0.15 | 1.6 | 0.23 | 0.011 | 0.017 | 0.037 | 0.026
GL-A36 | Контролируемая прокатка | 20 | 458 | 585 | 27 | 77 | 0.17 | 1.58 | 0.32 | 0.017 | 0.015 | 0.033 | 0.026
GL-A36 | Контролируемая прокатка | 20 | 440 | 595 | 26 | 60 | 0.17 | 1.58 | 0.32 | 0.017 | 0.015 | 0.033 | 0.026
GL-A36 | Контролируемая прокатка | 20 | 437 | 585 | 27 | 59 | 0.17 | 1.58 | 0.32 | 0.017 | 0.015 | 0.033 | 0.026
GL-A36 | Контролируемая прокатка | 20 | 449 | 580 | 30 | 96 | 0.17 | 1.58 | 0.32 | 0.017 | 0.015 | 0.033 | 0.026
GL-A36 | Контролируемая прокатка | 20 | 432 | 580 | 26 | 57 | 0.18 | 1.51 | 0.2 | 0.013 | 0.016 | 0.032 | 0.023
GL-A36 | Контролируемая прокатка | 20 | 493 | 595 | 28 | 74 | 0.16 | 1.51 | 0.21 | 0.023 | 0.017 | 0.036 | 0.026
GL-A36 | Контролируемая прокатка | 20 | 465 | 585 | 28 | 82 | 0.15 | 1.6 | 0.27 | 0.021 | 0.018 | 0.036 | 0.028
GL-A36 | Контролируемая прокатка | 20 | 489 | 605 | 31 | 78 | 0.15 | 1.6 | 0.27 | 0.021 | 0.018 | 0.036 | 0.028
GL-A36 | Контролируемая прокатка | 20 | 436 | 565 | 26 | 84 | 0.16 | 1.51 | 0.21 | 0.023 | 0.017 | 0.036 | 0.026
GL-A36 | Контролируемая прокатка | 20 | 441 | 565 | 25 | 70 | 0.16 | 1.51 | 0.21 | 0.023 | 0.017 | 0.036 | 0.026
GL-A36 | Контролируемая прокатка | 20 | 455 | 570 | 24 | 89 | 0.16 | 1.51 | 0.21 | 0.023 | 0.017 | 0.036 | 0.026
GL-A36 | Контролируемая прокатка | 20 | 448 | 600 | 28 | 104 | 0.17 | 1.58 | 0.32 | 0.017 | 0.015 | 0.033 | 0.026
GL-A36 | Контролируемая прокатка | 20 | 451 | 595 | 26 | 107 | 0.17 | 1.58 | 0.32 | 0.017 | 0.015 | 0.033 | 0.026
GL-A36 | Контролируемая прокатка | 20 | 453 | 595 | 25 | 109 | 0.17 | 1.58 | 0.32 | 0.017 | 0.015 | 0.033 | 0.026
GL-A36 | Контролируемая прокатка | 20 | 431 | 575 | 30 | 52 | 0.16 | 1.5 | 0.28 | 0.006 | 0.016 | 0.029 | 0.024
GL-A36 | Контролируемая прокатка | 20 | 421 | 545 | 28 | 136 | 0.15 | 1.6 | 0.23 | 0.011 | 0.018 | 0.037 | 0.026
GL-A36 | Контролируемая прокатка | 20 | 436 | 565 | 26 | 84 | 0.16 | 1.51 | 0.21 | 0.023 | 0.017 | 0.036 | 0.026
GL-A36 | Контролируемая прокатка | 20 | 431 | 565 | 26 | 84 | 0.16 | 1.51 | 0.21 | 0.023 | 0.017 | 0.036 | 0.026
GL-A36 | Контролируемая прокатка | 20 | 482 | 610 | 28 | 81 | 0.16 | 1.51 | 0.21 | 0.023 | 0.017 | 0.036 | 0.026
GL-A36 | Контролируемая прокатка | 20 | 498 | 610 | 29 | 145 | 0.16 | 1.5 | 0.28 | 0.006 | 0.016 | 0.029 | 0.024
GL-A36 | Контролируемая прокатка | 20 | 462 | 580 | 30 | 91 | 0.14 | 1.49 | 0.19 | 0.015 | 0.016 | 0.033 | 0.035
GL-A36 | Контролируемая прокатка | 20 | 447 | 600 | 24 | 97 | 0.15 | 1.6 | 0.23 | 0.011 | 0.018 | 0.037 | 0.026
GL-A36 | Контролируемая прокатка | 20 | 447 | 600 | 24 | 97 | 0.15 | 1.6 | 0.23 | 0.011 | 0.018 | 0.037 | 0.026
GL-A36 | Контролируемая прокатка | 20 | 421 | 555 | 26 | 117 | 0.15 | 1.23 | 0.22 | 0.003 | 0.013 | 0.033 | 0.028
GL-A36 | Контролируемая прокатка | 20 | 432 | 585 | 24 | 76 | 0.15 | 1.6 | 0.27 | 0.021 | 0.018 | 0.036 | 0.028
GL-A36 | Контролируемая прокатка | 20 | 432 | 585 | 24 | 76 | 0.15 | 1.6 | 0.27 | 0.021 | 0.018 | 0.036 | 0.028
GL-A36 | Контролируемая прокатка | 20 | 442 | 575 | 29 | 128 | 0.16 | 1.4 | 0.25 | 0.006 | 0.014 | 0.034 | 0.02
GL-A36 | Контролируемая прокатка | 20 | 452 | 595 | 26 | 99 | 0.15 | 1.6 | 0.23 | 0.011 | 0.018 | 0.037 | 0.026
GL-A36 | Контролируемая прокатка | 20 | 481 | 605 | 25 | 78 | 0.18 | 1.48 | 0.17 | 0.018 | 0.018 | 0.023 | 0.039
GL-A36 | Контролируемая прокатка | 20 | 530 | 630 | 21 | 83 | 0.18 | 1.48 | 0.17 | 0.018 | 0.018 | 0.023 | 0.039
GL-A36 | Контролируемая прокатка | 20 | 468 | 595 | 26 | 76 | 0.16 | 1.5 | 0.28 | 0.006 | 0.016 | 0.029 | 0.024
GL-A36 | Контролируемая прокатка | 20 | 500 | 612 | 27 | 93 | 0.15 | 1.6 | 0.23 | 0.011 | 0.018 | 0.037 | 0.026
GL-A36 | Контролируемая прокатка | 20 | 438 | 570 | 27 | 82 | 0.17 | 1.46 | 0.26 | 0.008 | 0.017 | 0.041 | 0.027
GL-A36 | Контролируемая прокатка | 20 | 444 | 600 | 33 | 142 | 0.16 | 1.56 | 0.26 | 0.005 | 0.016 | 0.044 | 0.022
GL-A36 | Контролируемая прокатка | 20 | 462 | 585 | 29 | 158 | 0.16 | 1.5 | 0.28 | 0.006 | 0.016 | 0.029 | 0.024
GL-A36 | Контролируемая прокатка | 20 | 480 | 610 | 30 | 130 | 0.16 | 1.56 | 0.26 | 0.005 | 0.016 | 0.044 | 0.022
GL-A36 | Контролируемая прокатка | 20 | 518 | 627 | 25 | 120 | 0.16 | 1.56 | 0.26 | 0.005 | 0.016 | 0.044 | 0.022
GL-A36 | Контролируемая прокатка | 20 | 518 | 627 | 25 | 120 | 0.16 | 1.56 | 0.26 | 0.005 | 0.016 | 0.044 | 0.022
GL-A36 | Контролируемая прокатка | 20 | 451 | 600 | 26 | 82 | 0.16 | 1.6 | 0.24 | 0.017 | 0.017 | 0.031 | 0.026
GL-A36 | Контролируемая прокатка | 20 | 449 | 595 | 28 | 108 | 0.16 | 1.56 | 0.26 | 0.005 | 0.016 | 0.044 | 0.022
GL-A36 | Контролируемая прокатка | 20 | 449 | 595 | 28 | 108 | 0.16 | 1.56 | 0.26 | 0.005 | 0.016 | 0.044 | 0.022
GL-A36 | Контролируемая прокатка | 20 | 489 | 620 | 28 | 103 | 0.16 | 1.3 | 0.19 | 0.004 | 0.013 | 0.034 | 0.027
GL-A36 | Контролируемая прокатка | 20 | 496 | 620 | 34 | 103 | 0.16 | 1.4 | 0.25 | 0.006 | 0.014 | 0.034 | 0.02
GL-A36 | Контролируемая прокатка | 20 | 496 | 620 | 34 | 103 | 0.16 | 1.4 | 0.25 | 0.006 | 0.014 | 0.034 | 0.02
GL-A36 | Контролируемая прокатка | 20 | 484 | 600 | 24 | 119 | 0.16 | 1.4 | 0.25 | 0.006 | 0.014 | 0.034 | 0.02
GL-A36 | Контролируемая прокатка | 20 | 438 | 585 | 27 | 91 | 0.16 | 1.4 | 0.25 | 0.006 | 0.014 | 0.034 | 0.02
GL-A36 | Контролируемая прокатка | 20 | 441 | 560 | 27 | 126 | 0.16 | 1.49 | 0.19 | 0.021 | 0.016 | 0.034 | 0.026
GL-A36 | Контролируемая прокатка | 20 | 447 | 600 | 28 | 120 | 0.16 | 1.6 | 0.24 | 0.017 | 0.017 | 0.031 | 0.026
GL-A36 | Контролируемая прокатка | 20 | 434 | 560 | 27 | 88 | 0.15 | 1.44 | 0.18 | 0.006 | 0.013 | 0.029 | 0.038
GL-A36 | Контролируемая прокатка | 20 | 421 | 590 | 27 | 84 | 0.16 | 1.56 | 0.26 | 0.005 | 0.016 | 0.044 | 0.022
GL-A36 | Контролируемая прокатка | 20 | 413 | 540 | 30 | 86 | 0.14 | 1.48 | 0.25 | 0.01 | 0.014 | 0.031 | 0.037
GL-A36 | Контролируемая прокатка | 20 | 424 | 575 | 28 | 41 | 0.16 | 1.49 | 0.19 | 0.017 | 0.016 | 0.034 | 0.026
GL-A36 | Контролируемая прокатка | 20 | 429 | 590 | 28 | 124 | 0.16 | 1.56 | 0.26 | 0.005 | 0.016 | 0.044 | 0.022
GL-A36 | Контролируемая прокатка | 20 | 453 | 590 | 25 | 124 | 0.16 | 1.6 | 0.24 | 0.017 | 0.017 | 0.031 | 0.026
GL-A36 | Контролируемая прокатка | 20 | 454 | 565 | 35 | 89 | 0.14 | 1.48 | 0.25 | 0.01 | 0.014 | 0.031 | 0.037
GL-A36 | Контролируемая прокатка | 20 | 437 | 570 | 28 | 113 | 0.16 | 1.49 | 0.19 | 0.021 | 0.016 | 0.034 | 0.026
GL-A36 | Контролируемая прокатка | 20 | 469 | 620 | 25 | 112 | 0.15 | 1.6 | 0.17 | 0.012 | 0.02 | 0.023 | 0.03
GL-A36 | Контролируемая прокатка | 20 | 420 | 580 | 27 | 122 | 0.16 | 1.56 | 0.26 | 0.005 | 0.016 | 0.044 | 0.022
GL-A36 | Контролируемая прокатка | 20 | 415 | 518 | 26 | 122 | 0.16 | 1.56 | 0.26 | 0.005 | 0.016 | 0.044 | 0.022
GL-A36 | Контролируемая прокатка | 20 | 415 | 518 | 26 | 129 | 0.16 | 1.56 | 0.26 | 0.005 | 0.016 | 0.044 | 0.022
GL-A36 | Контролируемая прокатка | 20 | 432 | 590 | 24 | 95 | 0.16 | 1.56 | 0.26 | 0.005 | 0.016 | 0.044 | 0.022
GL-A36 | Контролируемая прокатка | 20 | 430 | 580 | 25 | 95 | 0.16 | 1.49 | 0.19 | 0.017 | 0.016 | 0.034 | 0.026
GL-A36 | Контролируемая прокатка | 20 | 430 | 580 | 25 | 135 | 0.16 | 1.49 | 0.19 | 0.017 | 0.016 | 0.034 | 0.026

## Пред.тек2
C 0,01 | Пред.тек |  |  | Mn 0,01 | Пред.тек |  |  | Si 0,01 | Пред.тек |  |  | S 0,001 | Пред.тек |  |  | P 0,001 | Пред.тек |  |  | AL_R 0,001 | Пред.тек |  |  | Nb 0,001 | Пред.тек
0.14 | 439 |  |  | 1.23 | 439 |  |  | 0.17 | 439 |  |  | 0.003 | 439 |  |  | 0.011 | 439 |  |  | 0.015 | 439 |  |  | 0.01 | 439
0.14 | 439 | 0.14 | 418.875 | 1.3 | 439 | 1.23 | 439 | 0.17 | 439 | 0.17 | 433 | 0.004 | 439 |  |  | 0.011 | 439 | 0.011 | 431.2 | 0.015 | 439 | 0.015 | 439 | 0.01 | 439 | 0.01 | 417.561
0.14 | 397 | 0.15 | 425.25 | 1.3 | 397 | 1.3 | 418 | 0.17 | 397 | 0.18 | 455.6667 | 0.005 | 397 | 0.003 | 439 | 0.011 | 397 | 0.013 | 456.3333 | 0.022 | 397 | 0.022 | 418 | 0.01 | 397 | 0.02 | 449.6
0.14 | 439 | 0.16 | 447.531 | 1.4 | 439 | 1.4 | 449.625 | 0.17 | 439 | 0.19 | 394.5556 | 0.005 | 439 | 0.004 | 439 | 0.011 | 439 | 0.014 | 412.8889 | 0.022 | 439 | 0.023 | 439 | 0.01 | 439 | 0.022 | 465.8462
0.14 | 442 | 0.17 | 459.8101 | 1.4 | 442 | 1.42 | 403.5 | 0.17 | 442 | 0.2 | 409.2353 | 0.005 | 442 | 0.005 | 427.8571 | 0.011 | 442 | 0.015 | 405.875 | 0.023 | 442 | 0.027 | 464.6667 | 0.01 | 442 | 0.023 | 466
0.14 | 442 | 0.18 | 453.4237 | 1.4 | 442 | 1.43 | 377.5 | 0.17 | 442 | 0.21 | 455 | 0.005 | 442 | 0.006 | 398.3077 | 0.013 | 442 | 0.016 | 444.4559 | 0.023 | 442 | 0.028 | 447 | 0.01 | 442 | 0.024 | 428
0.14 | 433 |  |  | 1.4 | 433 | 1.44 | 399.4 | 0.18 | 433 | 0.22 | 442.5455 | 0.005 | 433 | 0.008 | 417.7143 | 0.013 | 433 | 0.017 | 447.678 | 0.023 | 433 | 0.029 | 417.6579 | 0.01 | 433 | 0.025 | 445.5854
0.14 | 494 |  |  | 1.4 | 494 | 1.45 | 452 | 0.18 | 494 | 0.23 | 454.3571 | 0.005 | 494 | 0.009 | 435 | 0.013 | 494 | 0.018 | 462.56 | 0.027 | 494 | 0.031 | 440.2676 | 0.01 | 494 | 0.026 | 456.7286
0.14 | 449 |  |  | 1.4 | 449 | 1.46 | 392.6667 | 0.18 | 449 | 0.24 | 445.9867 | 0.005 | 449 | 0.01 | 448.5128 | 0.014 | 449 | 0.019 | 453 | 0.027 | 449 | 0.032 | 465.1429 | 0.01 | 449 | 0.027 | 483.6
0.14 | 451 |  |  | 1.4 | 451 | 1.47 | 439.2174 | 0.18 | 451 | 0.25 | 458.8696 | 0.005 | 451 | 0.011 | 448.4 | 0.014 | 451 | 0.02 | 459.25 | 0.027 | 451 | 0.033 | 452.0588 | 0.01 | 451 | 0.028 | 476.2857
0.14 | 447 |  |  | 1.4 | 447 | 1.48 | 468.6 | 0.18 | 447 | 0.26 | 448.2105 | 0.005 | 447 | 0.012 | 430.1429 | 0.014 | 447 | 0.022 | 453.082 | 0.028 | 447 | 0.034 | 459.7544 | 0.01 | 447 | 0.03 | 440
0.14 | 460 |  |  | 1.42 | 460 | 1.49 | 435.4524 | 0.18 | 460 | 0.27 | 457.8333 | 0.005 | 460 | 0.013 | 454.9091 | 0.014 | 460 |  |  | 0.029 | 460 | 0.035 | 462.0263 | 0.01 | 460 | 0.032 | 455.4
0.14 | 379 |  |  | 1.42 | 379 | 1.5 | 447.4722 | 0.19 | 379 | 0.28 | 464.5735 | 0.005 | 379 | 0.015 | 491 | 0.014 | 379 |  |  | 0.029 | 379 | 0.036 | 450.9091 | 0.01 | 379 | 0.033 | 441
0.14 | 381 |  |  | 1.42 | 381 | 1.51 | 458.8 | 0.19 | 381 | 0.31 | 447 | 0.005 | 381 | 0.017 | 457.75 | 0.014 | 381 |  |  | 0.029 | 381 | 0.037 | 472.2381 | 0.01 | 381 | 0.034 | 486.6667
0.14 | 394 |  |  | 1.42 | 394 | 1.52 | 457.9412 | 0.19 | 394 | 0.32 | 431.8571 | 0.005 | 394 | 0.018 | 457.8478 | 0.014 | 394 |  |  | 0.029 | 394 | 0.038 | 444 | 0.01 | 394 | 0.035 | 484.5
0.14 | 382 |  |  | 1.43 | 382 | 1.53 | 456.2353 | 0.19 | 382 | 0.34 | 430 | 0.005 | 382 | 0.021 | 428.875 | 0.014 | 382 |  |  | 0.029 | 382 | 0.039 | 427.5 | 0.01 | 382 | 0.036 | 462.3
0.14 | 373 |  |  | 1.43 | 373 | 1.55 | 464.3333 | 0.19 | 373 |  |  | 0.006 | 373 | 0.023 | 470.7857 | 0.014 | 373 |  |  | 0.029 | 373 | 0.041 | 413 | 0.01 | 373 | 0.037 | 433
0.14 | 372 |  |  | 1.44 | 372 | 1.56 | 467.25 | 0.19 | 372 |  |  | 0.006 | 372 | 0.024 | 460.6341 | 0.015 | 372 |  |  | 0.029 | 372 | 0.044 | 434 | 0.01 | 372 | 0.038 | 444.5
0.14 | 436 |  |  | 1.44 | 436 | 1.57 | 493 | 0.19 | 436 |  |  | 0.006 | 436 | 0.025 | 452.8485 | 0.015 | 436 |  |  | 0.029 | 436 |  |  | 0.01 | 436 | 0.039 | 415
0.14 | 466 |  |  | 1.44 | 466 | 1.58 | 452.6429 | 0.19 | 466 |  |  | 0.006 | 466 |  |  | 0.015 | 466 |  |  | 0.029 | 466 |  |  | 0.01 | 466 | 0.04 | 430.6667
0.14 | 368 |  |  | 1.44 | 368 | 1.6 | 453.2558 | 0.19 | 368 |  |  | 0.006 | 368 |  |  | 0.015 | 368 |  |  | 0.029 | 368 |  |  | 0.01 | 368
0.14 | 355 |  |  | 1.44 | 355 |  |  | 0.2 | 355 |  |  | 0.006 | 355 |  |  | 0.015 | 355 |  |  | 0.029 | 355 |  |  | 0.01 | 355
0.14 | 452 |  |  | 1.45 | 452 |  |  | 0.2 | 452 |  |  | 0.006 | 452 |  |  | 0.015 | 452 |  |  | 0.029 | 452 |  |  | 0.01 | 452
0.14 | 363 |  |  | 1.46 | 363 |  |  | 0.2 | 363 |  |  | 0.006 | 363 |  |  | 0.015 | 363 |  |  | 0.029 | 363 |  |  | 0.01 | 363
0.15 | 363 |  |  | 1.46 | 363 |  |  | 0.2 | 363 |  |  | 0.006 | 363 |  |  | 0.015 | 363 |  |  | 0.029 | 363 |  |  | 0.01 | 363
0.15 | 391 |  |  | 1.46 | 391 |  |  | 0.2 | 391 |  |  | 0.006 | 391 |  |  | 0.015 | 391 |  |  | 0.029 | 391 |  |  | 0.01 | 391
0.15 | 362 |  |  | 1.46 | 362 |  |  | 0.2 | 362 |  |  | 0.006 | 362 |  |  | 0.015 | 362 |  |  | 0.029 | 362 |  |  | 0.01 | 362
0.15 | 437 |  |  | 1.46 | 437 |  |  | 0.2 | 437 |  |  | 0.006 | 437 |  |  | 0.015 | 437 |  |  | 0.029 | 437 |  |  | 0.01 | 437
0.15 | 440 |  |  | 1.46 | 440 |  |  | 0.2 | 440 |  |  | 0.006 | 440 |  |  | 0.015 | 440 |  |  | 0.029 | 440 |  |  | 0.01 | 440
0.15 | 462 |  |  | 1.47 | 462 |  |  | 0.2 | 462 |  |  | 0.008 | 462 |  |  | 0.015 | 462 |  |  | 0.029 | 462 |  |  | 0.01 | 462
0.15 | 360 |  |  | 1.47 | 360 |  |  | 0.2 | 360 |  |  | 0.008 | 360 |  |  | 0.015 | 360 |  |  | 0.029 | 360 |  |  | 0.01 | 360
0.15 | 472 |  |  | 1.47 | 472 |  |  | 0.2 | 472 |  |  | 0.008 | 472 |  |  | 0.015 | 472 |  |  | 0.029 | 472 |  |  | 0.01 | 472
0.15 | 395 |  |  | 1.47 | 395 |  |  | 0.2 | 395 |  |  | 0.008 | 395 |  |  | 0.015 | 395 |  |  | 0.029 | 395 |  |  | 0.01 | 395
0.15 | 432 |  |  | 1.47 | 432 |  |  | 0.2 | 432 |  |  | 0.008 | 432 |  |  | 0.016 | 432 |  |  | 0.029 | 432 |  |  | 0.01 | 432
0.15 | 372 |  |  | 1.47 | 372 |  |  | 0.2 | 372 |  |  | 0.008 | 372 |  |  | 0.016 | 372 |  |  | 0.029 | 372 |  |  | 0.01 | 372
0.15 | 431 |  |  | 1.47 | 431 |  |  | 0.2 | 431 |  |  | 0.008 | 431 |  |  | 0.016 | 431 |  |  | 0.029 | 431 |  |  | 0.01 | 431
0.15 | 395 |  |  | 1.47 | 395 |  |  | 0.2 | 395 |  |  | 0.009 | 395 |  |  | 0.016 | 395 |  |  | 0.029 | 395 |  |  | 0.01 | 395
0.15 | 475 |  |  | 1.47 | 475 |  |  | 0.2 | 475 |  |  | 0.009 | 475 |  |  | 0.016 | 475 |  |  | 0.029 | 475 |  |  | 0.01 | 475
0.15 | 376 |  |  | 1.47 | 376 |  |  | 0.21 | 376 |  |  | 0.01 | 376 |  |  | 0.016 | 376 |  |  | 0.029 | 376 |  |  | 0.01 | 376
0.15 | 446 |  |  | 1.47 | 446 |  |  | 0.21 | 446 |  |  | 0.01 | 446 |  |  | 0.016 | 446 |  |  | 0.029 | 446 |  |  | 0.01 | 446
0.15 | 458 |  |  | 1.47 | 458 |  |  | 0.21 | 458 |  |  | 0.01 | 458 |  |  | 0.016 | 458 |  |  | 0.029 | 458 |  |  | 0.01 | 458
0.15 | 458 |  |  | 1.47 | 458 |  |  | 0.21 | 458 |  |  | 0.01 | 458 |  |  | 0.016 | 458 |  |  | 0.029 | 458 |  |  | 0.02 | 458
0.15 | 453 |  |  | 1.47 | 453 |  |  | 0.21 | 453 |  |  | 0.01 | 453 |  |  | 0.016 | 453 |  |  | 0.029 | 453 |  |  | 0.02 | 453
0.15 | 440 |  |  | 1.47 | 440 |  |  | 0.21 | 440 |  |  | 0.01 | 440 |  |  | 0.016 | 440 |  |  | 0.029 | 440 |  |  | 0.02 | 440
0.15 | 436 |  |  | 1.47 | 436 |  |  | 0.21 | 436 |  |  | 0.01 | 436 |  |  | 0.016 | 436 |  |  | 0.029 | 436 |  |  | 0.02 | 436
0.15 | 461 |  |  | 1.47 | 461 |  |  | 0.21 | 461 |  |  | 0.01 | 461 |  |  | 0.016 | 461 |  |  | 0.029 | 461 |  |  | 0.02 | 461
0.15 | 442 |  |  | 1.47 | 442 |  |  | 0.21 | 442 |  |  | 0.01 | 442 |  |  | 0.016 | 442 |  |  | 0.029 | 442 |  |  | 0.022 | 442
0.15 | 449 |  |  | 1.47 | 449 |  |  | 0.21 | 449 |  |  | 0.01 | 449 |  |  | 0.016 | 449 |  |  | 0.029 | 449 |  |  | 0.022 | 449
0.16 | 484 |  |  | 1.47 | 484 |  |  | 0.21 | 484 |  |  | 0.01 | 484 |  |  | 0.016 | 484 |  |  | 0.029 | 484 |  |  | 0.022 | 484
0.16 | 438 |  |  | 1.47 | 438 |  |  | 0.21 | 438 |  |  | 0.01 | 438 |  |  | 0.016 | 438 |  |  | 0.031 | 438 |  |  | 0.022 | 438
0.16 | 457 |  |  | 1.47 | 457 |  |  | 0.21 | 457 |  |  | 0.01 | 457 |  |  | 0.016 | 457 |  |  | 0.031 | 457 |  |  | 0.022 | 457
0.16 | 510 |  |  | 1.47 | 510 |  |  | 0.21 | 510 |  |  | 0.01 | 510 |  |  | 0.016 | 510 |  |  | 0.031 | 510 |  |  | 0.022 | 510
0.16 | 484 |  |  | 1.48 | 484 |  |  | 0.21 | 484 |  |  | 0.01 | 484 |  |  | 0.016 | 484 |  |  | 0.031 | 484 |  |  | 0.022 | 484
0.16 | 484 |  |  | 1.48 | 484 |  |  | 0.21 | 484 |  |  | 0.01 | 484 |  |  | 0.016 | 484 |  |  | 0.031 | 484 |  |  | 0.022 | 484
0.16 | 461 |  |  | 1.48 | 461 |  |  | 0.21 | 461 |  |  | 0.01 | 461 |  |  | 0.016 | 461 |  |  | 0.031 | 461 |  |  | 0.022 | 461
0.16 | 453 |  |  | 1.48 | 453 |  |  | 0.21 | 453 |  |  | 0.01 | 453 |  |  | 0.016 | 453 |  |  | 0.031 | 453 |  |  | 0.022 | 453
0.16 | 463 |  |  | 1.48 | 463 |  |  | 0.22 | 463 |  |  | 0.01 | 463 |  |  | 0.016 | 463 |  |  | 0.031 | 463 |  |  | 0.022 | 463
0.16 | 479 |  |  | 1.48 | 479 |  |  | 0.22 | 479 |  |  | 0.01 | 479 |  |  | 0.016 | 479 |  |  | 0.031 | 479 |  |  | 0.022 | 479
0.16 | 452 |  |  | 1.48 | 452 |  |  | 0.22 | 452 |  |  | 0.01 | 452 |  |  | 0.016 | 452 |  |  | 0.031 | 452 |  |  | 0.022 | 452
0.16 | 484 |  |  | 1.48 | 484 |  |  | 0.22 | 484 |  |  | 0.01 | 484 |  |  | 0.016 | 484 |  |  | 0.031 | 484 |  |  | 0.023 | 484
0.16 | 472 |  |  | 1.48 | 472 |  |  | 0.22 | 472 |  |  | 0.01 | 472 |  |  | 0.016 | 472 |  |  | 0.031 | 472 |  |  | 0.023 | 472
0.16 | 454 |  |  | 1.48 | 454 |  |  | 0.22 | 454 |  |  | 0.01 | 454 |  |  | 0.016 | 454 |  |  | 0.031 | 454 |  |  | 0.023 | 454
0.16 | 454 |  |  | 1.49 | 454 |  |  | 0.22 | 454 |  |  | 0.01 | 454 |  |  | 0.016 | 454 |  |  | 0.031 | 454 |  |  | 0.023 | 454
0.16 | 471 |  |  | 1.49 | 471 |  |  | 0.22 | 471 |  |  | 0.01 | 471 |  |  | 0.016 | 471 |  |  | 0.031 | 471 |  |  | 0.024 | 471
0.16 | 377 |  |  | 1.49 | 377 |  |  | 0.22 | 377 |  |  | 0.01 | 377 |  |  | 0.016 | 377 |  |  | 0.031 | 377 |  |  | 0.024 | 377
0.16 | 377 |  |  | 1.49 | 377 |  |  | 0.22 | 377 |  |  | 0.01 | 377 |  |  | 0.016 | 377 |  |  | 0.031 | 377 |  |  | 0.024 | 377
0.16 | 461 |  |  | 1.49 | 461 |  |  | 0.22 | 461 |  |  | 0.01 | 461 |  |  | 0.016 | 461 |  |  | 0.031 | 461 |  |  | 0.024 | 461
0.16 | 460 |  |  | 1.49 | 460 |  |  | 0.22 | 460 |  |  | 0.01 | 460 |  |  | 0.016 | 460 |  |  | 0.031 | 460 |  |  | 0.024 | 460
0.16 | 426 |  |  | 1.49 | 426 |  |  | 0.22 | 426 |  |  | 0.01 | 426 |  |  | 0.016 | 426 |  |  | 0.031 | 426 |  |  | 0.024 | 426
0.16 | 400 |  |  | 1.49 | 400 |  |  | 0.22 | 400 |  |  | 0.01 | 400 |  |  | 0.016 | 400 |  |  | 0.031 | 400 |  |  | 0.024 | 400
0.16 | 436 |  |  | 1.49 | 436 |  |  | 0.22 | 436 |  |  | 0.01 | 436 |  |  | 0.016 | 436 |  |  | 0.031 | 436 |  |  | 0.024 | 436
0.16 | 436 |  |  | 1.49 | 436 |  |  | 0.22 | 436 |  |  | 0.01 | 436 |  |  | 0.016 | 436 |  |  | 0.031 | 436 |  |  | 0.024 | 436
0.16 | 436 |  |  | 1.49 | 436 |  |  | 0.22 | 436 |  |  | 0.01 | 436 |  |  | 0.016 | 436 |  |  | 0.031 | 436 |  |  | 0.024 | 436
0.16 | 467 |  |  | 1.49 | 467 |  |  | 0.22 | 467 |  |  | 0.01 | 467 |  |  | 0.016 | 467 |  |  | 0.031 | 467 |  |  | 0.025 | 467
0.16 | 437 |  |  | 1.49 | 437 |  |  | 0.22 | 437 |  |  | 0.01 | 437 |  |  | 0.016 | 437 |  |  | 0.031 | 437 |  |  | 0.025 | 437
0.16 | 421 |  |  | 1.49 | 421 |  |  | 0.22 | 421 |  |  | 0.01 | 421 |  |  | 0.016 | 421 |  |  | 0.031 | 421 |  |  | 0.025 | 421
0.16 | 439 |  |  | 1.49 | 439 |  |  | 0.22 | 439 |  |  | 0.01 | 439 |  |  | 0.016 | 439 |  |  | 0.031 | 439 |  |  | 0.025 | 439
0.16 | 434 |  |  | 1.49 | 434 |  |  | 0.22 | 434 |  |  | 0.011 | 434 |  |  | 0.016 | 434 |  |  | 0.031 | 434 |  |  | 0.025 | 434
0.16 | 436 |  |  | 1.49 | 436 |  |  | 0.23 | 436 |  |  | 0.011 | 436 |  |  | 0.016 | 436 |  |  | 0.031 | 436 |  |  | 0.025 | 436
0.16 | 436 |  |  | 1.49 | 436 |  |  | 0.23 | 436 |  |  | 0.011 | 436 |  |  | 0.016 | 436 |  |  | 0.031 | 436 |  |  | 0.025 | 436
0.16 | 438 |  |  | 1.49 | 438 |  |  | 0.23 | 438 |  |  | 0.011 | 438 |  |  | 0.016 | 438 |  |  | 0.031 | 438 |  |  | 0.025 | 438
0.16 | 428 |  |  | 1.49 | 428 |  |  | 0.23 | 428 |  |  | 0.011 | 428 |  |  | 0.016 | 428 |  |  | 0.031 | 428 |  |  | 0.025 | 428
0.16 | 468 |  |  | 1.49 | 468 |  |  | 0.23 | 468 |  |  | 0.011 | 468 |  |  | 0.016 | 468 |  |  | 0.031 | 468 |  |  | 0.025 | 468
0.16 | 459 |  |  | 1.49 | 459 |  |  | 0.23 | 459 |  |  | 0.011 | 459 |  |  | 0.016 | 459 |  |  | 0.031 | 459 |  |  | 0.025 | 459
0.16 | 449 |  |  | 1.49 | 449 |  |  | 0.23 | 449 |  |  | 0.011 | 449 |  |  | 0.016 | 449 |  |  | 0.031 | 449 |  |  | 0.025 | 449
0.16 | 449 |  |  | 1.49 | 449 |  |  | 0.23 | 449 |  |  | 0.011 | 449 |  |  | 0.016 | 449 |  |  | 0.031 | 449 |  |  | 0.025 | 449
0.16 | 479 |  |  | 1.49 | 479 |  |  | 0.23 | 479 |  |  | 0.011 | 479 |  |  | 0.016 | 479 |  |  | 0.031 | 479 |  |  | 0.025 | 479
0.16 | 431 |  |  | 1.49 | 431 |  |  | 0.23 | 431 |  |  | 0.011 | 431 |  |  | 0.016 | 431 |  |  | 0.031 | 431 |  |  | 0.025 | 431
0.16 | 484 |  |  | 1.49 | 484 |  |  | 0.23 | 484 |  |  | 0.011 | 484 |  |  | 0.016 | 484 |  |  | 0.031 | 484 |  |  | 0.025 | 484
0.16 | 472 |  |  | 1.49 | 472 |  |  | 0.23 | 472 |  |  | 0.011 | 472 |  |  | 0.016 | 472 |  |  | 0.031 | 472 |  |  | 0.025 | 472
0.16 | 472 |  |  | 1.49 | 472 |  |  | 0.23 | 472 |  |  | 0.011 | 472 |  |  | 0.016 | 472 |  |  | 0.031 | 472 |  |  | 0.025 | 472
0.16 | 460 |  |  | 1.49 | 460 |  |  | 0.23 | 460 |  |  | 0.011 | 460 |  |  | 0.016 | 460 |  |  | 0.031 | 460 |  |  | 0.025 | 460
0.16 | 460 |  |  | 1.49 | 460 |  |  | 0.24 | 460 |  |  | 0.011 | 460 |  |  | 0.016 | 460 |  |  | 0.031 | 460 |  |  | 0.025 | 460
0.16 | 440 |  |  | 1.49 | 440 |  |  | 0.24 | 440 |  |  | 0.011 | 440 |  |  | 0.016 | 440 |  |  | 0.031 | 440 |  |  | 0.025 | 440
0.16 | 440 |  |  | 1.49 | 440 |  |  | 0.24 | 440 |  |  | 0.011 | 440 |  |  | 0.016 | 440 |  |  | 0.031 | 440 |  |  | 0.025 | 440
0.16 | 443 |  |  | 1.49 | 443 |  |  | 0.24 | 443 |  |  | 0.011 | 443 |  |  | 0.016 | 443 |  |  | 0.031 | 443 |  |  | 0.025 | 443
0.16 | 390 |  |  | 1.49 | 390 |  |  | 0.24 | 390 |  |  | 0.011 | 390 |  |  | 0.016 | 390 |  |  | 0.031 | 390 |  |  | 0.025 | 390
0.16 | 387 |  |  | 1.49 | 387 |  |  | 0.24 | 387 |  |  | 0.012 | 387 |  |  | 0.016 | 387 |  |  | 0.031 | 387 |  |  | 0.025 | 387
0.16 | 385 |  |  | 1.49 | 385 |  |  | 0.24 | 385 |  |  | 0.012 | 385 |  |  | 0.016 | 385 |  |  | 0.031 | 385 |  |  | 0.025 | 385
0.16 | 459 |  |  | 1.49 | 459 |  |  | 0.24 | 459 |  |  | 0.012 | 459 |  |  | 0.016 | 459 |  |  | 0.031 | 459 |  |  | 0.025 | 459
0.16 | 427 |  |  | 1.49 | 427 |  |  | 0.24 | 427 |  |  | 0.012 | 427 |  |  | 0.016 | 427 |  |  | 0.031 | 427 |  |  | 0.025 | 427
0.16 | 357 |  |  | 1.49 | 357 |  |  | 0.24 | 357 |  |  | 0.012 | 357 |  |  | 0.017 | 357 |  |  | 0.031 | 357 |  |  | 0.025 | 357
0.16 | 374 |  |  | 1.49 | 374 |  |  | 0.24 | 374 |  |  | 0.012 | 374 |  |  | 0.017 | 374 |  |  | 0.031 | 374 |  |  | 0.025 | 374
0.16 | 434 |  |  | 1.49 | 434 |  |  | 0.24 | 434 |  |  | 0.012 | 434 |  |  | 0.017 | 434 |  |  | 0.031 | 434 |  |  | 0.025 | 434
0.16 | 439 |  |  | 1.5 | 439 |  |  | 0.24 | 439 |  |  | 0.012 | 439 |  |  | 0.017 | 439 |  |  | 0.031 | 439 |  |  | 0.025 | 439
0.16 | 452 |  |  | 1.5 | 452 |  |  | 0.24 | 452 |  |  | 0.012 | 452 |  |  | 0.017 | 452 |  |  | 0.031 | 452 |  |  | 0.025 | 452
0.16 | 444 |  |  | 1.5 | 444 |  |  | 0.24 | 444 |  |  | 0.012 | 444 |  |  | 0.017 | 444 |  |  | 0.031 | 444 |  |  | 0.025 | 444
0.16 | 477 |  |  | 1.5 | 477 |  |  | 0.24 | 477 |  |  | 0.012 | 477 |  |  | 0.017 | 477 |  |  | 0.031 | 477 |  |  | 0.025 | 477
0.16 | 440 |  |  | 1.5 | 440 |  |  | 0.24 | 440 |  |  | 0.012 | 440 |  |  | 0.017 | 440 |  |  | 0.031 | 440 |  |  | 0.025 | 440
0.16 | 396 |  |  | 1.5 | 396 |  |  | 0.24 | 396 |  |  | 0.012 | 396 |  |  | 0.017 | 396 |  |  | 0.031 | 396 |  |  | 0.025 | 396
0.16 | 396 |  |  | 1.5 | 396 |  |  | 0.24 | 396 |  |  | 0.012 | 396 |  |  | 0.017 | 396 |  |  | 0.031 | 396 |  |  | 0.025 | 396
0.16 | 392 |  |  | 1.5 | 392 |  |  | 0.24 | 392 |  |  | 0.012 | 392 |  |  | 0.017 | 392 |  |  | 0.031 | 392 |  |  | 0.025 | 392
0.16 | 424 |  |  | 1.5 | 424 |  |  | 0.24 | 424 |  |  | 0.012 | 424 |  |  | 0.017 | 424 |  |  | 0.031 | 424 |  |  | 0.025 | 424
0.16 | 417 |  |  | 1.5 | 417 |  |  | 0.24 | 417 |  |  | 0.012 | 417 |  |  | 0.017 | 417 |  |  | 0.031 | 417 |  |  | 0.025 | 417
0.16 | 492 |  |  | 1.5 | 492 |  |  | 0.24 | 492 |  |  | 0.012 | 492 |  |  | 0.017 | 492 |  |  | 0.031 | 492 |  |  | 0.025 | 492
0.16 | 464 |  |  | 1.5 | 464 |  |  | 0.24 | 464 |  |  | 0.012 | 464 |  |  | 0.017 | 464 |  |  | 0.031 | 464 |  |  | 0.025 | 464
0.16 | 372 |  |  | 1.5 | 372 |  |  | 0.24 | 372 |  |  | 0.012 | 372 |  |  | 0.017 | 372 |  |  | 0.031 | 372 |  |  | 0.025 | 372
0.16 | 373 |  |  | 1.5 | 373 |  |  | 0.24 | 373 |  |  | 0.012 | 373 |  |  | 0.017 | 373 |  |  | 0.031 | 373 |  |  | 0.025 | 373
0.16 | 448 |  |  | 1.5 | 448 |  |  | 0.24 | 448 |  |  | 0.012 | 448 |  |  | 0.017 | 448 |  |  | 0.031 | 448 |  |  | 0.025 | 448
0.16 | 453 |  |  | 1.5 | 453 |  |  | 0.24 | 453 |  |  | 0.012 | 453 |  |  | 0.017 | 453 |  |  | 0.031 | 453 |  |  | 0.025 | 453
0.16 | 453 |  |  | 1.5 | 453 |  |  | 0.24 | 453 |  |  | 0.012 | 453 |  |  | 0.017 | 453 |  |  | 0.032 | 453 |  |  | 0.025 | 453
0.16 | 474 |  |  | 1.5 | 474 |  |  | 0.24 | 474 |  |  | 0.012 | 474 |  |  | 0.017 | 474 |  |  | 0.032 | 474 |  |  | 0.025 | 474
0.16 | 483 |  |  | 1.5 | 483 |  |  | 0.24 | 483 |  |  | 0.012 | 483 |  |  | 0.017 | 483 |  |  | 0.032 | 483 |  |  | 0.025 | 483
0.16 | 468 |  |  | 1.5 | 468 |  |  | 0.24 | 468 |  |  | 0.012 | 468 |  |  | 0.017 | 468 |  |  | 0.032 | 468 |  |  | 0.025 | 468
0.16 | 464 |  |  | 1.5 | 464 |  |  | 0.24 | 464 |  |  | 0.012 | 464 |  |  | 0.017 | 464 |  |  | 0.032 | 464 |  |  | 0.025 | 464
0.16 | 464 |  |  | 1.5 | 464 |  |  | 0.24 | 464 |  |  | 0.013 | 464 |  |  | 0.017 | 464 |  |  | 0.032 | 464 |  |  | 0.025 | 464
0.16 | 450 |  |  | 1.5 | 450 |  |  | 0.24 | 450 |  |  | 0.013 | 450 |  |  | 0.017 | 450 |  |  | 0.032 | 450 |  |  | 0.025 | 450
0.16 | 433 |  |  | 1.5 | 433 |  |  | 0.24 | 433 |  |  | 0.013 | 433 |  |  | 0.017 | 433 |  |  | 0.033 | 433 |  |  | 0.025 | 433
0.16 | 448 |  |  | 1.5 | 448 |  |  | 0.24 | 448 |  |  | 0.013 | 448 |  |  | 0.017 | 448 |  |  | 0.033 | 448 |  |  | 0.025 | 448
0.16 | 469 |  |  | 1.5 | 469 |  |  | 0.24 | 469 |  |  | 0.013 | 469 |  |  | 0.017 | 469 |  |  | 0.033 | 469 |  |  | 0.025 | 469
0.16 | 449 |  |  | 1.5 | 449 |  |  | 0.24 | 449 |  |  | 0.013 | 449 |  |  | 0.017 | 449 |  |  | 0.033 | 449 |  |  | 0.025 | 449
0.16 | 468 |  |  | 1.5 | 468 |  |  | 0.24 | 468 |  |  | 0.013 | 468 |  |  | 0.017 | 468 |  |  | 0.033 | 468 |  |  | 0.025 | 468
0.16 | 486 |  |  | 1.5 | 486 |  |  | 0.24 | 486 |  |  | 0.013 | 486 |  |  | 0.017 | 486 |  |  | 0.033 | 486 |  |  | 0.025 | 486
0.16 | 435 |  |  | 1.5 | 435 |  |  | 0.24 | 435 |  |  | 0.013 | 435 |  |  | 0.017 | 435 |  |  | 0.033 | 435 |  |  | 0.025 | 435
0.16 | 435 |  |  | 1.5 | 435 |  |  | 0.24 | 435 |  |  | 0.013 | 435 |  |  | 0.017 | 435 |  |  | 0.033 | 435 |  |  | 0.025 | 435
0.16 | 467 |  |  | 1.5 | 467 |  |  | 0.24 | 467 |  |  | 0.013 | 467 |  |  | 0.017 | 467 |  |  | 0.033 | 467 |  |  | 0.025 | 467
0.16 | 491 |  |  | 1.5 | 491 |  |  | 0.24 | 491 |  |  | 0.015 | 491 |  |  | 0.017 | 491 |  |  | 0.033 | 491 |  |  | 0.025 | 491
0.16 | 449 |  |  | 1.5 | 449 |  |  | 0.24 | 449 |  |  | 0.017 | 449 |  |  | 0.017 | 449 |  |  | 0.033 | 449 |  |  | 0.025 | 449
0.16 | 464 |  |  | 1.5 | 464 |  |  | 0.24 | 464 |  |  | 0.017 | 464 |  |  | 0.017 | 464 |  |  | 0.033 | 464 |  |  | 0.025 | 464
0.16 | 480 |  |  | 1.5 | 480 |  |  | 0.24 | 480 |  |  | 0.017 | 480 |  |  | 0.017 | 480 |  |  | 0.033 | 480 |  |  | 0.025 | 480
0.16 | 426 |  |  | 1.51 | 426 |  |  | 0.24 | 426 |  |  | 0.017 | 426 |  |  | 0.017 | 426 |  |  | 0.033 | 426 |  |  | 0.025 | 426
0.16 | 387 |  |  | 1.51 | 387 |  |  | 0.24 | 387 |  |  | 0.017 | 387 |  |  | 0.017 | 387 |  |  | 0.033 | 387 |  |  | 0.025 | 387
0.16 | 454 |  |  | 1.51 | 454 |  |  | 0.24 | 454 |  |  | 0.017 | 454 |  |  | 0.017 | 454 |  |  | 0.033 | 454 |  |  | 0.025 | 454
0.16 | 444 |  |  | 1.51 | 444 |  |  | 0.24 | 444 |  |  | 0.017 | 444 |  |  | 0.017 | 444 |  |  | 0.033 | 444 |  |  | 0.025 | 444
0.16 | 469 |  |  | 1.51 | 469 |  |  | 0.24 | 469 |  |  | 0.017 | 469 |  |  | 0.017 | 469 |  |  | 0.034 | 469 |  |  | 0.025 | 469
0.16 | 484 |  |  | 1.51 | 484 |  |  | 0.24 | 484 |  |  | 0.017 | 484 |  |  | 0.017 | 484 |  |  | 0.034 | 484 |  |  | 0.025 | 484
0.16 | 424 |  |  | 1.51 | 424 |  |  | 0.24 | 424 |  |  | 0.017 | 424 |  |  | 0.017 | 424 |  |  | 0.034 | 424 |  |  | 0.025 | 424
0.16 | 476 |  |  | 1.51 | 476 |  |  | 0.24 | 476 |  |  | 0.017 | 476 |  |  | 0.017 | 476 |  |  | 0.034 | 476 |  |  | 0.025 | 476
0.16 | 468 |  |  | 1.51 | 468 |  |  | 0.24 | 468 |  |  | 0.017 | 468 |  |  | 0.017 | 468 |  |  | 0.034 | 468 |  |  | 0.025 | 468
0.16 | 471 |  |  | 1.51 | 471 |  |  | 0.24 | 471 |  |  | 0.017 | 471 |  |  | 0.017 | 471 |  |  | 0.034 | 471 |  |  | 0.025 | 471
0.16 | 451 |  |  | 1.51 | 451 |  |  | 0.24 | 451 |  |  | 0.017 | 451 |  |  | 0.017 | 451 |  |  | 0.034 | 451 |  |  | 0.025 | 451
0.16 | 465 |  |  | 1.51 | 465 |  |  | 0.24 | 465 |  |  | 0.017 | 465 |  |  | 0.017 | 465 |  |  | 0.034 | 465 |  |  | 0.025 | 465
0.16 | 478 |  |  | 1.51 | 478 |  |  | 0.24 | 478 |  |  | 0.017 | 478 |  |  | 0.017 | 478 |  |  | 0.034 | 478 |  |  | 0.025 | 478
0.16 | 495 |  |  | 1.51 | 495 |  |  | 0.24 | 495 |  |  | 0.017 | 495 |  |  | 0.017 | 495 |  |  | 0.034 | 495 |  |  | 0.025 | 495
0.16 | 482 |  |  | 1.51 | 482 |  |  | 0.24 | 482 |  |  | 0.017 | 482 |  |  | 0.017 | 482 |  |  | 0.034 | 482 |  |  | 0.025 | 482
0.16 | 444 |  |  | 1.51 | 444 |  |  | 0.24 | 444 |  |  | 0.017 | 444 |  |  | 0.017 | 444 |  |  | 0.034 | 444 |  |  | 0.026 | 444
0.16 | 444 |  |  | 1.51 | 444 |  |  | 0.24 | 444 |  |  | 0.017 | 444 |  |  | 0.017 | 444 |  |  | 0.034 | 444 |  |  | 0.026 | 444
0.16 | 468 |  |  | 1.51 | 468 |  |  | 0.24 | 468 |  |  | 0.018 | 468 |  |  | 0.017 | 468 |  |  | 0.034 | 468 |  |  | 0.026 | 468
0.16 | 454 |  |  | 1.51 | 454 |  |  | 0.24 | 454 |  |  | 0.018 | 454 |  |  | 0.017 | 454 |  |  | 0.034 | 454 |  |  | 0.026 | 454
0.16 | 455 |  |  | 1.51 | 455 |  |  | 0.24 | 455 |  |  | 0.018 | 455 |  |  | 0.017 | 455 |  |  | 0.034 | 455 |  |  | 0.026 | 455
0.16 | 459 |  |  | 1.51 | 459 |  |  | 0.24 | 459 |  |  | 0.018 | 459 |  |  | 0.018 | 459 |  |  | 0.034 | 459 |  |  | 0.026 | 459
0.17 | 458 |  |  | 1.51 | 458 |  |  | 0.24 | 458 |  |  | 0.018 | 458 |  |  | 0.018 | 458 |  |  | 0.034 | 458 |  |  | 0.026 | 458
0.17 | 464 |  |  | 1.51 | 464 |  |  | 0.24 | 464 |  |  | 0.018 | 464 |  |  | 0.018 | 464 |  |  | 0.034 | 464 |  |  | 0.026 | 464
0.17 | 468 |  |  | 1.51 | 468 |  |  | 0.24 | 468 |  |  | 0.018 | 468 |  |  | 0.018 | 468 |  |  | 0.034 | 468 |  |  | 0.026 | 468
0.17 | 454 |  |  | 1.51 | 454 |  |  | 0.24 | 454 |  |  | 0.018 | 454 |  |  | 0.018 | 454 |  |  | 0.034 | 454 |  |  | 0.026 | 454
0.17 | 444 |  |  | 1.51 | 444 |  |  | 0.24 | 444 |  |  | 0.018 | 444 |  |  | 0.018 | 444 |  |  | 0.034 | 444 |  |  | 0.026 | 444
0.17 | 458 |  |  | 1.51 | 458 |  |  | 0.24 | 458 |  |  | 0.018 | 458 |  |  | 0.018 | 458 |  |  | 0.034 | 458 |  |  | 0.026 | 458
0.17 | 500 |  |  | 1.51 | 500 |  |  | 0.25 | 500 |  |  | 0.018 | 500 |  |  | 0.018 | 500 |  |  | 0.034 | 500 |  |  | 0.026 | 500
0.17 | 440 |  |  | 1.51 | 440 |  |  | 0.25 | 440 |  |  | 0.018 | 440 |  |  | 0.018 | 440 |  |  | 0.034 | 440 |  |  | 0.026 | 440
0.17 | 447 |  |  | 1.51 | 447 |  |  | 0.25 | 447 |  |  | 0.018 | 447 |  |  | 0.018 | 447 |  |  | 0.034 | 447 |  |  | 0.026 | 447
0.17 | 372 |  |  | 1.51 | 372 |  |  | 0.25 | 372 |  |  | 0.018 | 372 |  |  | 0.018 | 372 |  |  | 0.034 | 372 |  |  | 0.026 | 372
0.17 | 459 |  |  | 1.51 | 459 |  |  | 0.25 | 459 |  |  | 0.018 | 459 |  |  | 0.018 | 459 |  |  | 0.034 | 459 |  |  | 0.026 | 459
0.17 | 500 |  |  | 1.51 | 500 |  |  | 0.25 | 500 |  |  | 0.018 | 500 |  |  | 0.018 | 500 |  |  | 0.034 | 500 |  |  | 0.026 | 500
0.17 | 500 |  |  | 1.51 | 500 |  |  | 0.25 | 500 |  |  | 0.018 | 500 |  |  | 0.018 | 500 |  |  | 0.034 | 500 |  |  | 0.026 | 500
0.17 | 496 |  |  | 1.51 | 496 |  |  | 0.25 | 496 |  |  | 0.018 | 496 |  |  | 0.018 | 496 |  |  | 0.034 | 496 |  |  | 0.026 | 496
0.17 | 460 |  |  | 1.52 | 460 |  |  | 0.25 | 460 |  |  | 0.018 | 460 |  |  | 0.018 | 460 |  |  | 0.034 | 460 |  |  | 0.026 | 460
0.17 | 458 |  |  | 1.52 | 458 |  |  | 0.25 | 458 |  |  | 0.018 | 458 |  |  | 0.018 | 458 |  |  | 0.034 | 458 |  |  | 0.026 | 458
0.17 | 462 |  |  | 1.52 | 462 |  |  | 0.25 | 462 |  |  | 0.018 | 462 |  |  | 0.018 | 462 |  |  | 0.034 | 462 |  |  | 0.026 | 462
0.17 | 463 |  |  | 1.52 | 463 |  |  | 0.25 | 463 |  |  | 0.018 | 463 |  |  | 0.018 | 463 |  |  | 0.034 | 463 |  |  | 0.026 | 463
0.17 | 460 |  |  | 1.52 | 460 |  |  | 0.25 | 460 |  |  | 0.018 | 460 |  |  | 0.018 | 460 |  |  | 0.034 | 460 |  |  | 0.026 | 460
0.17 | 390 |  |  | 1.52 | 390 |  |  | 0.25 | 390 |  |  | 0.018 | 390 |  |  | 0.018 | 390 |  |  | 0.034 | 390 |  |  | 0.026 | 390
0.17 | 489 |  |  | 1.52 | 489 |  |  | 0.25 | 489 |  |  | 0.018 | 489 |  |  | 0.018 | 489 |  |  | 0.034 | 489 |  |  | 0.026 | 489
0.17 | 510 |  |  | 1.52 | 510 |  |  | 0.25 | 510 |  |  | 0.018 | 510 |  |  | 0.018 | 510 |  |  | 0.034 | 510 |  |  | 0.026 | 510
0.17 | 478 |  |  | 1.52 | 478 |  |  | 0.25 | 478 |  |  | 0.018 | 478 |  |  | 0.018 | 478 |  |  | 0.034 | 478 |  |  | 0.026 | 478
0.17 | 475 |  |  | 1.52 | 475 |  |  | 0.25 | 475 |  |  | 0.018 | 475 |  |  | 0.018 | 475 |  |  | 0.034 | 475 |  |  | 0.026 | 475
0.17 | 453 |  |  | 1.52 | 453 |  |  | 0.25 | 453 |  |  | 0.018 | 453 |  |  | 0.019 | 453 |  |  | 0.034 | 453 |  |  | 0.026 | 453
0.17 | 500 |  |  | 1.52 | 500 |  |  | 0.25 | 500 |  |  | 0.018 | 500 |  |  | 0.02 | 500 |  |  | 0.034 | 500 |  |  | 0.026 | 500
0.17 | 450 |  |  | 1.52 | 450 |  |  | 0.25 | 450 |  |  | 0.018 | 450 |  |  | 0.02 | 450 |  |  | 0.034 | 450 |  |  | 0.026 | 450
0.17 | 421 |  |  | 1.52 | 421 |  |  | 0.25 | 421 |  |  | 0.018 | 421 |  |  | 0.02 | 421 |  |  | 0.034 | 421 |  |  | 0.026 | 421
0.17 | 371 |  |  | 1.52 | 371 |  |  | 0.25 | 371 |  |  | 0.018 | 371 |  |  | 0.02 | 371 |  |  | 0.034 | 371 |  |  | 0.026 | 371
0.17 | 484 |  |  | 1.52 | 484 |  |  | 0.26 | 484 |  |  | 0.018 | 484 |  |  | 0.02 | 484 |  |  | 0.034 | 484 |  |  | 0.026 | 484
0.17 | 461 |  |  | 1.52 | 461 |  |  | 0.26 | 461 |  |  | 0.018 | 461 |  |  | 0.02 | 461 |  |  | 0.034 | 461 |  |  | 0.026 | 461
0.17 | 475 |  |  | 1.53 | 475 |  |  | 0.26 | 475 |  |  | 0.018 | 475 |  |  | 0.02 | 475 |  |  | 0.034 | 475 |  |  | 0.026 | 475
0.17 | 375 |  |  | 1.53 | 375 |  |  | 0.26 | 375 |  |  | 0.018 | 375 |  |  | 0.02 | 375 |  |  | 0.034 | 375 |  |  | 0.026 | 375
0.17 | 483 |  |  | 1.53 | 483 |  |  | 0.26 | 483 |  |  | 0.018 | 483 |  |  | 0.02 | 483 |  |  | 0.034 | 483 |  |  | 0.026 | 483
0.17 | 430 |  |  | 1.53 | 430 |  |  | 0.26 | 430 |  |  | 0.018 | 430 |  |  | 0.02 | 430 |  |  | 0.034 | 430 |  |  | 0.026 | 430
0.17 | 477 |  |  | 1.53 | 477 |  |  | 0.26 | 477 |  |  | 0.018 | 477 |  |  | 0.02 | 477 |  |  | 0.034 | 477 |  |  | 0.026 | 477
0.17 | 472 |  |  | 1.53 | 472 |  |  | 0.26 | 472 |  |  | 0.018 | 472 |  |  | 0.02 | 472 |  |  | 0.034 | 472 |  |  | 0.026 | 472
0.17 | 472 |  |  | 1.53 | 472 |  |  | 0.26 | 472 |  |  | 0.018 | 472 |  |  | 0.02 | 472 |  |  | 0.034 | 472 |  |  | 0.026 | 472
0.17 | 454 |  |  | 1.53 | 454 |  |  | 0.26 | 454 |  |  | 0.018 | 454 |  |  | 0.02 | 454 |  |  | 0.034 | 454 |  |  | 0.026 | 454
0.17 | 436 |  |  | 1.53 | 436 |  |  | 0.26 | 436 |  |  | 0.018 | 436 |  |  | 0.02 | 436 |  |  | 0.034 | 436 |  |  | 0.026 | 436
0.17 | 446 |  |  | 1.53 | 446 |  |  | 0.26 | 446 |  |  | 0.018 | 446 |  |  | 0.02 | 446 |  |  | 0.035 | 446 |  |  | 0.026 | 446
0.17 | 460 |  |  | 1.53 | 460 |  |  | 0.26 | 460 |  |  | 0.018 | 460 |  |  | 0.02 | 460 |  |  | 0.035 | 460 |  |  | 0.026 | 460
0.17 | 453 |  |  | 1.53 | 453 |  |  | 0.26 | 453 |  |  | 0.021 | 453 |  |  | 0.02 | 453 |  |  | 0.035 | 453 |  |  | 0.026 | 453
0.17 | 393 |  |  | 1.53 | 393 |  |  | 0.26 | 393 |  |  | 0.021 | 393 |  |  | 0.02 | 393 |  |  | 0.035 | 393 |  |  | 0.026 | 393
0.17 | 439 |  |  | 1.53 | 439 |  |  | 0.26 | 439 |  |  | 0.021 | 439 |  |  | 0.02 | 439 |  |  | 0.035 | 439 |  |  | 0.026 | 439
0.17 | 435 |  |  | 1.53 | 435 |  |  | 0.26 | 435 |  |  | 0.021 | 435 |  |  | 0.02 | 435 |  |  | 0.035 | 435 |  |  | 0.026 | 435
0.17 | 433 |  |  | 1.53 | 433 |  |  | 0.26 | 433 |  |  | 0.021 | 433 |  |  | 0.02 | 433 |  |  | 0.035 | 433 |  |  | 0.026 | 433
0.17 | 438 |  |  | 1.53 | 438 |  |  | 0.26 | 438 |  |  | 0.021 | 438 |  |  | 0.02 | 438 |  |  | 0.035 | 438 |  |  | 0.026 | 438
0.17 | 363 |  |  | 1.53 | 363 |  |  | 0.27 | 363 |  |  | 0.021 | 363 |  |  | 0.02 | 363 |  |  | 0.035 | 363 |  |  | 0.026 | 363
0.17 | 477 |  |  | 1.53 | 477 |  |  | 0.27 | 477 |  |  | 0.021 | 477 |  |  | 0.02 | 477 |  |  | 0.035 | 477 |  |  | 0.026 | 477
0.17 | 510 |  |  | 1.53 | 510 |  |  | 0.27 | 510 |  |  | 0.023 | 510 |  |  | 0.02 | 510 |  |  | 0.035 | 510 |  |  | 0.026 | 510
0.17 | 500 |  |  | 1.53 | 500 |  |  | 0.27 | 500 |  |  | 0.023 | 500 |  |  | 0.02 | 500 |  |  | 0.035 | 500 |  |  | 0.026 | 500
0.17 | 476 |  |  | 1.53 | 476 |  |  | 0.27 | 476 |  |  | 0.023 | 476 |  |  | 0.02 | 476 |  |  | 0.035 | 476 |  |  | 0.026 | 476
0.17 | 421 |  |  | 1.53 | 421 |  |  | 0.27 | 421 |  |  | 0.023 | 421 |  |  | 0.02 | 421 |  |  | 0.035 | 421 |  |  | 0.026 | 421
0.17 | 462 |  |  | 1.53 | 462 |  |  | 0.28 | 462 |  |  | 0.023 | 462 |  |  | 0.02 | 462 |  |  | 0.035 | 462 |  |  | 0.026 | 462
0.17 | 493 |  |  | 1.53 | 493 |  |  | 0.28 | 493 |  |  | 0.023 | 493 |  |  | 0.02 | 493 |  |  | 0.035 | 493 |  |  | 0.026 | 493
0.17 | 473 |  |  | 1.53 | 473 |  |  | 0.28 | 473 |  |  | 0.023 | 473 |  |  | 0.02 | 473 |  |  | 0.035 | 473 |  |  | 0.026 | 473
0.17 | 473 |  |  | 1.53 | 473 |  |  | 0.28 | 473 |  |  | 0.023 | 473 |  |  | 0.02 | 473 |  |  | 0.035 | 473 |  |  | 0.026 | 473
0.17 | 472 |  |  | 1.53 | 472 |  |  | 0.28 | 472 |  |  | 0.023 | 472 |  |  | 0.02 | 472 |  |  | 0.035 | 472 |  |  | 0.026 | 472
0.17 | 462 |  |  | 1.53 | 462 |  |  | 0.28 | 462 |  |  | 0.023 | 462 |  |  | 0.02 | 462 |  |  | 0.035 | 462 |  |  | 0.026 | 462
0.17 | 481 |  |  | 1.53 | 481 |  |  | 0.28 | 481 |  |  | 0.023 | 481 |  |  | 0.02 | 481 |  |  | 0.035 | 481 |  |  | 0.026 | 481
0.17 | 439 |  |  | 1.53 | 439 |  |  | 0.28 | 439 |  |  | 0.023 | 439 |  |  | 0.02 | 439 |  |  | 0.035 | 439 |  |  | 0.026 | 439
0.17 | 461 |  |  | 1.53 | 461 |  |  | 0.28 | 461 |  |  | 0.023 | 461 |  |  | 0.02 | 461 |  |  | 0.035 | 461 |  |  | 0.026 | 461
0.17 | 468 |  |  | 1.53 | 468 |  |  | 0.28 | 468 |  |  | 0.023 | 468 |  |  | 0.02 | 468 |  |  | 0.035 | 468 |  |  | 0.026 | 468
0.17 | 510 |  |  | 1.53 | 510 |  |  | 0.28 | 510 |  |  | 0.024 | 510 |  |  | 0.02 | 510 |  |  | 0.035 | 510 |  |  | 0.027 | 510
0.17 | 510 |  |  | 1.55 | 510 |  |  | 0.28 | 510 |  |  | 0.024 | 510 |  |  | 0.02 | 510 |  |  | 0.035 | 510 |  |  | 0.027 | 510
0.17 | 422 |  |  | 1.55 | 422 |  |  | 0.28 | 422 |  |  | 0.024 | 422 |  |  | 0.02 | 422 |  |  | 0.035 | 422 |  |  | 0.027 | 422
0.17 | 461 |  |  | 1.55 | 461 |  |  | 0.28 | 461 |  |  | 0.024 | 461 |  |  | 0.02 | 461 |  |  | 0.035 | 461 |  |  | 0.027 | 461
0.17 | 515 |  |  | 1.56 | 515 |  |  | 0.28 | 515 |  |  | 0.024 | 515 |  |  | 0.02 | 515 |  |  | 0.035 | 515 |  |  | 0.027 | 515
0.17 | 468 |  |  | 1.56 | 468 |  |  | 0.28 | 468 |  |  | 0.024 | 468 |  |  | 0.02 | 468 |  |  | 0.035 | 468 |  |  | 0.028 | 468
0.17 | 471 |  |  | 1.56 | 471 |  |  | 0.28 | 471 |  |  | 0.024 | 471 |  |  | 0.02 | 471 |  |  | 0.035 | 471 |  |  | 0.028 | 471
0.17 | 491 |  |  | 1.56 | 491 |  |  | 0.28 | 491 |  |  | 0.024 | 491 |  |  | 0.02 | 491 |  |  | 0.035 | 491 |  |  | 0.028 | 491
0.17 | 436 |  |  | 1.56 | 436 |  |  | 0.28 | 436 |  |  | 0.024 | 436 |  |  | 0.02 | 436 |  |  | 0.035 | 436 |  |  | 0.028 | 436
0.17 | 535 |  |  | 1.56 | 535 |  |  | 0.28 | 535 |  |  | 0.024 | 535 |  |  | 0.02 | 535 |  |  | 0.035 | 535 |  |  | 0.028 | 535
0.17 | 475 |  |  | 1.56 | 475 |  |  | 0.28 | 475 |  |  | 0.024 | 475 |  |  | 0.02 | 475 |  |  | 0.035 | 475 |  |  | 0.028 | 475
0.17 | 458 |  |  | 1.56 | 458 |  |  | 0.28 | 458 |  |  | 0.024 | 458 |  |  | 0.02 | 458 |  |  | 0.035 | 458 |  |  | 0.028 | 458
0.17 | 440 |  |  | 1.56 | 440 |  |  | 0.28 | 440 |  |  | 0.024 | 440 |  |  | 0.02 | 440 |  |  | 0.035 | 440 |  |  | 0.03 | 440
0.17 | 437 |  |  | 1.56 | 437 |  |  | 0.28 | 437 |  |  | 0.024 | 437 |  |  | 0.022 | 437 |  |  | 0.035 | 437 |  |  | 0.032 | 437
0.17 | 449 |  |  | 1.56 | 449 |  |  | 0.28 | 449 |  |  | 0.024 | 449 |  |  | 0.022 | 449 |  |  | 0.036 | 449 |  |  | 0.032 | 449
0.18 | 432 |  |  | 1.56 | 432 |  |  | 0.28 | 432 |  |  | 0.024 | 432 |  |  | 0.022 | 432 |  |  | 0.036 | 432 |  |  | 0.032 | 432
0.18 | 493 |  |  | 1.57 | 493 |  |  | 0.28 | 493 |  |  | 0.024 | 493 |  |  | 0.022 | 493 |  |  | 0.036 | 493 |  |  | 0.032 | 493
0.18 | 465 |  |  | 1.58 | 465 |  |  | 0.28 | 465 |  |  | 0.024 | 465 |  |  | 0.022 | 465 |  |  | 0.036 | 465 |  |  | 0.032 | 465
0.18 | 489 |  |  | 1.58 | 489 |  |  | 0.28 | 489 |  |  | 0.024 | 489 |  |  | 0.022 | 489 |  |  | 0.036 | 489 |  |  | 0.032 | 489
0.18 | 436 |  |  | 1.58 | 436 |  |  | 0.28 | 436 |  |  | 0.024 | 436 |  |  | 0.022 | 436 |  |  | 0.036 | 436 |  |  | 0.032 | 436
0.18 | 441 |  |  | 1.58 | 441 |  |  | 0.28 | 441 |  |  | 0.024 | 441 |  |  | 0.022 | 441 |  |  | 0.036 | 441 |  |  | 0.032 | 441
0.18 | 455 |  |  | 1.58 | 455 |  |  | 0.28 | 455 |  |  | 0.024 | 455 |  |  | 0.022 | 455 |  |  | 0.036 | 455 |  |  | 0.032 | 455
0.18 | 448 |  |  | 1.58 | 448 |  |  | 0.28 | 448 |  |  | 0.024 | 448 |  |  | 0.022 | 448 |  |  | 0.036 | 448 |  |  | 0.032 | 448
0.18 | 451 |  |  | 1.58 | 451 |  |  | 0.28 | 451 |  |  | 0.024 | 451 |  |  | 0.022 | 451 |  |  | 0.036 | 451 |  |  | 0.032 | 451
0.18 | 453 |  |  | 1.58 | 453 |  |  | 0.28 | 453 |  |  | 0.024 | 453 |  |  | 0.022 | 453 |  |  | 0.036 | 453 |  |  | 0.032 | 453
0.18 | 431 |  |  | 1.58 | 431 |  |  | 0.28 | 431 |  |  | 0.024 | 431 |  |  | 0.022 | 431 |  |  | 0.036 | 431 |  |  | 0.032 | 431
0.18 | 421 |  |  | 1.58 | 421 |  |  | 0.28 | 421 |  |  | 0.024 | 421 |  |  | 0.022 | 421 |  |  | 0.036 | 421 |  |  | 0.032 | 421
0.18 | 436 |  |  | 1.58 | 436 |  |  | 0.28 | 436 |  |  | 0.024 | 436 |  |  | 0.022 | 436 |  |  | 0.036 | 436 |  |  | 0.032 | 436
0.18 | 431 |  |  | 1.58 | 431 |  |  | 0.28 | 431 |  |  | 0.024 | 431 |  |  | 0.022 | 431 |  |  | 0.036 | 431 |  |  | 0.032 | 431
0.18 | 482 |  |  | 1.58 | 482 |  |  | 0.28 | 482 |  |  | 0.024 | 482 |  |  | 0.022 | 482 |  |  | 0.036 | 482 |  |  | 0.032 | 482
0.18 | 498 |  |  | 1.58 | 498 |  |  | 0.28 | 498 |  |  | 0.024 | 498 |  |  | 0.022 | 498 |  |  | 0.036 | 498 |  |  | 0.032 | 498
0.18 | 462 |  |  | 1.6 | 462 |  |  | 0.28 | 462 |  |  | 0.024 | 462 |  |  | 0.022 | 462 |  |  | 0.036 | 462 |  |  | 0.032 | 462
0.18 | 447 |  |  | 1.6 | 447 |  |  | 0.28 | 447 |  |  | 0.024 | 447 |  |  | 0.022 | 447 |  |  | 0.036 | 447 |  |  | 0.032 | 447
0.18 | 447 |  |  | 1.6 | 447 |  |  | 0.28 | 447 |  |  | 0.024 | 447 |  |  | 0.022 | 447 |  |  | 0.036 | 447 |  |  | 0.032 | 447
0.18 | 421 |  |  | 1.6 | 421 |  |  | 0.28 | 421 |  |  | 0.024 | 421 |  |  | 0.022 | 421 |  |  | 0.036 | 421 |  |  | 0.032 | 421
0.18 | 432 |  |  | 1.6 | 432 |  |  | 0.28 | 432 |  |  | 0.024 | 432 |  |  | 0.022 | 432 |  |  | 0.036 | 432 |  |  | 0.032 | 432
0.18 | 432 |  |  | 1.6 | 432 |  |  | 0.28 | 432 |  |  | 0.024 | 432 |  |  | 0.022 | 432 |  |  | 0.037 | 432 |  |  | 0.032 | 432
0.18 | 442 |  |  | 1.6 | 442 |  |  | 0.28 | 442 |  |  | 0.024 | 442 |  |  | 0.022 | 442 |  |  | 0.037 | 442 |  |  | 0.032 | 442
0.18 | 452 |  |  | 1.6 | 452 |  |  | 0.28 | 452 |  |  | 0.024 | 452 |  |  | 0.022 | 452 |  |  | 0.037 | 452 |  |  | 0.032 | 452
0.18 | 481 |  |  | 1.6 | 481 |  |  | 0.28 | 481 |  |  | 0.024 | 481 |  |  | 0.022 | 481 |  |  | 0.037 | 481 |  |  | 0.032 | 481
0.18 | 530 |  |  | 1.6 | 530 |  |  | 0.28 | 530 |  |  | 0.024 | 530 |  |  | 0.022 | 530 |  |  | 0.037 | 530 |  |  | 0.032 | 530
0.18 | 468 |  |  | 1.6 | 468 |  |  | 0.28 | 468 |  |  | 0.025 | 468 |  |  | 0.022 | 468 |  |  | 0.037 | 468 |  |  | 0.032 | 468
0.18 | 500 |  |  | 1.6 | 500 |  |  | 0.28 | 500 |  |  | 0.025 | 500 |  |  | 0.022 | 500 |  |  | 0.037 | 500 |  |  | 0.032 | 500
0.18 | 438 |  |  | 1.6 | 438 |  |  | 0.28 | 438 |  |  | 0.025 | 438 |  |  | 0.022 | 438 |  |  | 0.037 | 438 |  |  | 0.033 | 438
0.18 | 444 |  |  | 1.6 | 444 |  |  | 0.28 | 444 |  |  | 0.025 | 444 |  |  | 0.022 | 444 |  |  | 0.037 | 444 |  |  | 0.033 | 444
0.18 | 462 |  |  | 1.6 | 462 |  |  | 0.28 | 462 |  |  | 0.025 | 462 |  |  | 0.022 | 462 |  |  | 0.037 | 462 |  |  | 0.034 | 462
0.18 | 480 |  |  | 1.6 | 480 |  |  | 0.28 | 480 |  |  | 0.025 | 480 |  |  | 0.022 | 480 |  |  | 0.037 | 480 |  |  | 0.034 | 480
0.18 | 518 |  |  | 1.6 | 518 |  |  | 0.28 | 518 |  |  | 0.025 | 518 |  |  | 0.022 | 518 |  |  | 0.037 | 518 |  |  | 0.034 | 518
0.18 | 518 |  |  | 1.6 | 518 |  |  | 0.28 | 518 |  |  | 0.025 | 518 |  |  | 0.022 | 518 |  |  | 0.037 | 518 |  |  | 0.035 | 518
0.18 | 451 |  |  | 1.6 | 451 |  |  | 0.28 | 451 |  |  | 0.025 | 451 |  |  | 0.022 | 451 |  |  | 0.037 | 451 |  |  | 0.035 | 451
0.18 | 449 |  |  | 1.6 | 449 |  |  | 0.28 | 449 |  |  | 0.025 | 449 |  |  | 0.022 | 449 |  |  | 0.037 | 449 |  |  | 0.036 | 449
0.18 | 449 |  |  | 1.6 | 449 |  |  | 0.28 | 449 |  |  | 0.025 | 449 |  |  | 0.022 | 449 |  |  | 0.037 | 449 |  |  | 0.036 | 449
0.18 | 489 |  |  | 1.6 | 489 |  |  | 0.28 | 489 |  |  | 0.025 | 489 |  |  | 0.022 | 489 |  |  | 0.037 | 489 |  |  | 0.036 | 489
0.18 | 496 |  |  | 1.6 | 496 |  |  | 0.28 | 496 |  |  | 0.025 | 496 |  |  | 0.022 | 496 |  |  | 0.037 | 496 |  |  | 0.036 | 496
0.18 | 496 |  |  | 1.6 | 496 |  |  | 0.28 | 496 |  |  | 0.025 | 496 |  |  | 0.022 | 496 |  |  | 0.037 | 496 |  |  | 0.036 | 496
0.18 | 484 |  |  | 1.6 | 484 |  |  | 0.28 | 484 |  |  | 0.025 | 484 |  |  | 0.022 | 484 |  |  | 0.037 | 484 |  |  | 0.036 | 484
0.18 | 438 |  |  | 1.6 | 438 |  |  | 0.28 | 438 |  |  | 0.025 | 438 |  |  | 0.022 | 438 |  |  | 0.037 | 438 |  |  | 0.036 | 438
0.18 | 441 |  |  | 1.6 | 441 |  |  | 0.28 | 441 |  |  | 0.025 | 441 |  |  | 0.022 | 441 |  |  | 0.038 | 441 |  |  | 0.036 | 441
0.18 | 447 |  |  | 1.6 | 447 |  |  | 0.31 | 447 |  |  | 0.025 | 447 |  |  | 0.022 | 447 |  |  | 0.038 | 447 |  |  | 0.036 | 447
0.18 | 434 |  |  | 1.6 | 434 |  |  | 0.32 | 434 |  |  | 0.025 | 434 |  |  | 0.022 | 434 |  |  | 0.039 | 434 |  |  | 0.036 | 434
0.18 | 421 |  |  | 1.6 | 421 |  |  | 0.32 | 421 |  |  | 0.025 | 421 |  |  | 0.022 | 421 |  |  | 0.039 | 421 |  |  | 0.037 | 421
0.18 | 413 |  |  | 1.6 | 413 |  |  | 0.32 | 413 |  |  | 0.025 | 413 |  |  | 0.022 | 413 |  |  | 0.041 | 413 |  |  | 0.037 | 413
0.18 | 424 |  |  | 1.6 | 424 |  |  | 0.32 | 424 |  |  | 0.025 | 424 |  |  | 0.022 | 424 |  |  | 0.044 | 424 |  |  | 0.037 | 424
0.18 | 429 |  |  | 1.6 | 429 |  |  | 0.32 | 429 |  |  | 0.025 | 429 |  |  | 0.022 | 429 |  |  | 0.044 | 429 |  |  | 0.037 | 429
0.18 | 453 |  |  | 1.6 | 453 |  |  | 0.32 | 453 |  |  | 0.025 | 453 |  |  | 0.022 | 453 |  |  | 0.044 | 453 |  |  | 0.037 | 453
0.18 | 454 |  |  | 1.6 | 454 |  |  | 0.32 | 454 |  |  | 0.025 | 454 |  |  | 0.022 | 454 |  |  | 0.044 | 454 |  |  | 0.037 | 454
0.18 | 437 |  |  | 1.6 | 437 |  |  | 0.32 | 437 |  |  | 0.025 | 437 |  |  | 0.022 | 437 |  |  | 0.044 | 437 |  |  | 0.037 | 437
0.18 | 469 |  |  | 1.6 | 469 |  |  | 0.32 | 469 |  |  | 0.025 | 469 |  |  | 0.022 | 469 |  |  | 0.044 | 469 |  |  | 0.038 | 469
0.18 | 420 |  |  | 1.6 | 420 |  |  | 0.32 | 420 |  |  | 0.025 | 420 |  |  | 0.022 | 420 |  |  | 0.044 | 420 |  |  | 0.038 | 420
0.18 | 415 |  |  | 1.6 | 415 |  |  | 0.32 | 415 |  |  | 0.025 | 415 |  |  | 0.022 | 415 |  |  | 0.044 | 415 |  |  | 0.039 | 415
0.18 | 415 |  |  | 1.6 | 415 |  |  | 0.32 | 415 |  |  | 0.025 | 415 |  |  | 0.022 | 415 |  |  | 0.044 | 415 |  |  | 0.039 | 415
0.18 | 432 |  |  | 1.6 | 432 |  |  | 0.32 | 432 |  |  | 0.025 | 432 |  |  | 0.022 | 432 |  |  | 0.044 | 432 |  |  | 0.04 | 432
0.18 | 430 |  |  | 1.6 | 430 |  |  | 0.32 | 430 |  |  | 0.025 | 430 |  |  | 0.022 | 430 |  |  | 0.044 | 430 |  |  | 0.04 | 430
0.18 | 430 |  |  | 1.6 | 430 |  |  | 0.34 | 430 |  |  | 0.025 | 430 |  |  | 0.022 | 430 |  |  | 0.044 | 430 |  |  | 0.04 | 430

## Пред.прч2
C 0,01 | Пред.прч |  |  | Mn 0,01 | Пред.прч |  |  | Si 0,01 | Пред.прч |  |  | S 0,001 | Пред.прч |  |  | P 0,001 | Пред.прч |  |  | AL_R 0,001 | Пред.прч |  |  | Nb 0,001 | Пред.прч
0.14 | 550 |  |  | 1.23 | 550 |  |  | 0.17 | 550 |  |  | 0.003 | 550 |  |  | 0.011 | 550 |  |  | 0.015 | 550 |  |  | 0.01 | 550
0.14 | 550 | 0.14 | 562.9167 | 1.3 | 550 | 1.23 | 550 | 0.17 | 550 | 0.17 | 550 | 0.004 | 550 | 0.003 | 550 | 0.011 | 550 | 0.011 | 549 | 0.015 | 550 | 0.015 | 550 | 0.01 | 550 | 0.01 | 565.6098
0.14 | 540 | 0.15 | 573.5417 | 1.3 | 540 | 1.3 | 545 | 0.17 | 540 | 0.18 | 590.8333 | 0.005 | 540 | 0.004 | 550 | 0.011 | 540 | 0.013 | 578.3333 | 0.022 | 540 | 0.022 | 545 | 0.01 | 540 | 0.02 | 593
0.14 | 550 | 0.16 | 586.1504 | 1.4 | 550 | 1.4 | 576.25 | 0.17 | 550 | 0.19 | 558.3333 | 0.005 | 550 | 0.005 | 568.9286 | 0.011 | 550 | 0.014 | 570.5556 | 0.022 | 550 | 0.023 | 556.6667 | 0.01 | 550 | 0.022 | 587.6923
0.14 | 555 | 0.17 | 594.4684 | 1.4 | 555 | 1.42 | 565 | 0.17 | 555 | 0.2 | 563.5294 | 0.005 | 555 | 0.006 | 557.6923 | 0.011 | 555 | 0.015 | 562.5 | 0.023 | 555 | 0.027 | 600 | 0.01 | 555 | 0.023 | 581.25
0.14 | 555 | 0.18 | 586.8136 | 1.4 | 555 | 1.43 | 552.5 | 0.17 | 555 | 0.21 | 585.8333 | 0.005 | 555 | 0.008 | 568.5714 | 0.013 | 555 | 0.016 | 582.0588 | 0.023 | 555 | 0.028 | 590 | 0.01 | 555 | 0.024 | 572.5
0.14 | 560 |  |  | 1.4 | 560 | 1.44 | 554 | 0.18 | 560 | 0.22 | 579.3182 | 0.005 | 560 | 0.009 | 577.5 | 0.013 | 560 | 0.017 | 588.5593 | 0.023 | 560 | 0.029 | 567.5 | 0.01 | 560 | 0.025 | 586.9512
0.14 | 620 |  |  | 1.4 | 620 | 1.45 | 575 | 0.18 | 620 | 0.23 | 591.0714 | 0.005 | 620 | 0.01 | 582.4359 | 0.013 | 620 | 0.018 | 596.8 | 0.027 | 620 | 0.031 | 580.7042 | 0.01 | 620 | 0.026 | 592.5429
0.14 | 590 |  |  | 1.4 | 590 | 1.46 | 559.1667 | 0.18 | 590 | 0.24 | 587.6667 | 0.005 | 590 | 0.011 | 588 | 0.014 | 590 | 0.019 | 580 | 0.027 | 590 | 0.032 | 605.7143 | 0.01 | 590 | 0.027 | 607
0.14 | 590 |  |  | 1.4 | 590 | 1.47 | 577.6087 | 0.18 | 590 | 0.25 | 590.1304 | 0.005 | 590 | 0.012 | 576.6071 | 0.014 | 590 | 0.02 | 594 | 0.027 | 590 | 0.033 | 594.1176 | 0.01 | 590 | 0.028 | 603.5714
0.14 | 590 |  |  | 1.4 | 590 | 1.48 | 597 | 0.18 | 590 | 0.26 | 590 | 0.005 | 590 | 0.013 | 595 | 0.014 | 590 | 0.022 | 586.6721 | 0.028 | 590 | 0.034 | 592.2456 | 0.01 | 590 | 0.03 | 595
0.14 | 595 |  |  | 1.42 | 595 | 1.49 | 578.2143 | 0.18 | 595 | 0.27 | 596.6667 | 0.005 | 595 | 0.015 | 590 | 0.014 | 595 |  |  | 0.029 | 595 | 0.035 | 598.6842 | 0.01 | 595 | 0.032 | 586.9
0.14 | 555 |  |  | 1.42 | 555 | 1.5 | 588.0556 | 0.19 | 555 | 0.28 | 595.2353 | 0.005 | 555 | 0.017 | 593.5 | 0.014 | 555 |  |  | 0.029 | 555 | 0.036 | 582.9545 | 0.01 | 555 | 0.033 | 585
0.14 | 550 |  |  | 1.42 | 550 | 1.51 | 594.7143 | 0.19 | 550 | 0.31 | 600 | 0.005 | 550 | 0.018 | 592.0217 | 0.014 | 550 |  |  | 0.029 | 550 | 0.037 | 602.4286 | 0.01 | 550 | 0.034 | 607.3333
0.14 | 560 |  |  | 1.42 | 560 | 1.52 | 585.7647 | 0.19 | 560 | 0.32 | 570.4286 | 0.005 | 560 | 0.021 | 583.75 | 0.014 | 560 |  |  | 0.029 | 560 | 0.038 | 580 | 0.01 | 560 | 0.035 | 613.5
0.14 | 555 |  |  | 1.43 | 555 | 1.53 | 595.8824 | 0.19 | 555 | 0.34 | 580 | 0.005 | 555 | 0.023 | 602.5 | 0.014 | 555 |  |  | 0.029 | 555 | 0.039 | 575 | 0.01 | 555 | 0.036 | 595.5
0.14 | 550 |  |  | 1.43 | 550 | 1.55 | 600 | 0.19 | 550 |  |  | 0.006 | 550 | 0.024 | 591.5854 | 0.014 | 550 |  |  | 0.029 | 550 | 0.041 | 540 | 0.01 | 550 | 0.037 | 574.2857
0.14 | 545 |  |  | 1.44 | 545 | 1.56 | 599.5833 | 0.19 | 545 |  |  | 0.006 | 545 | 0.025 | 587.4848 | 0.015 | 545 |  |  | 0.029 | 545 | 0.044 | 573 | 0.01 | 545 | 0.038 | 600
0.14 | 580 |  |  | 1.44 | 580 | 1.57 | 595 | 0.19 | 580 |  |  | 0.006 | 580 |  |  | 0.015 | 580 |  |  | 0.029 | 580 |  |  | 0.01 | 580 | 0.039 | 518
0.14 | 600 |  |  | 1.44 | 600 | 1.58 | 582.1429 | 0.19 | 600 |  |  | 0.006 | 600 |  |  | 0.015 | 600 |  |  | 0.029 | 600 |  |  | 0.01 | 600 | 0.04 | 583.3333
0.14 | 530 |  |  | 1.44 | 530 | 1.6 | 588.3023 | 0.19 | 530 |  |  | 0.006 | 530 |  |  | 0.015 | 530 |  |  | 0.029 | 530 |  |  | 0.01 | 530
0.14 | 515 |  |  | 1.44 | 515 |  |  | 0.2 | 515 |  |  | 0.006 | 515 |  |  | 0.015 | 515 |  |  | 0.029 | 515 |  |  | 0.01 | 515
0.14 | 575 |  |  | 1.45 | 575 |  |  | 0.2 | 575 |  |  | 0.006 | 575 |  |  | 0.015 | 575 |  |  | 0.029 | 575 |  |  | 0.01 | 575
0.14 | 550 |  |  | 1.46 | 550 |  |  | 0.2 | 550 |  |  | 0.006 | 550 |  |  | 0.015 | 550 |  |  | 0.029 | 550 |  |  | 0.01 | 550
0.15 | 550 |  |  | 1.46 | 550 |  |  | 0.2 | 550 |  |  | 0.006 | 550 |  |  | 0.015 | 550 |  |  | 0.029 | 550 |  |  | 0.01 | 550
0.15 | 540 |  |  | 1.46 | 540 |  |  | 0.2 | 540 |  |  | 0.006 | 540 |  |  | 0.015 | 540 |  |  | 0.029 | 540 |  |  | 0.01 | 540
0.15 | 550 |  |  | 1.46 | 550 |  |  | 0.2 | 550 |  |  | 0.006 | 550 |  |  | 0.015 | 550 |  |  | 0.029 | 550 |  |  | 0.01 | 550
0.15 | 580 |  |  | 1.46 | 580 |  |  | 0.2 | 580 |  |  | 0.006 | 580 |  |  | 0.015 | 580 |  |  | 0.029 | 580 |  |  | 0.01 | 580
0.15 | 585 |  |  | 1.46 | 585 |  |  | 0.2 | 585 |  |  | 0.006 | 585 |  |  | 0.015 | 585 |  |  | 0.029 | 585 |  |  | 0.01 | 585
0.15 | 610 |  |  | 1.47 | 610 |  |  | 0.2 | 610 |  |  | 0.008 | 610 |  |  | 0.015 | 610 |  |  | 0.029 | 610 |  |  | 0.01 | 610
0.15 | 530 |  |  | 1.47 | 530 |  |  | 0.2 | 530 |  |  | 0.008 | 530 |  |  | 0.015 | 530 |  |  | 0.029 | 530 |  |  | 0.01 | 530
0.15 | 610 |  |  | 1.47 | 610 |  |  | 0.2 | 610 |  |  | 0.008 | 610 |  |  | 0.015 | 610 |  |  | 0.029 | 610 |  |  | 0.01 | 610
0.15 | 550 |  |  | 1.47 | 550 |  |  | 0.2 | 550 |  |  | 0.008 | 550 |  |  | 0.015 | 550 |  |  | 0.029 | 550 |  |  | 0.01 | 550
0.15 | 560 |  |  | 1.47 | 560 |  |  | 0.2 | 560 |  |  | 0.008 | 560 |  |  | 0.016 | 560 |  |  | 0.029 | 560 |  |  | 0.01 | 560
0.15 | 555 |  |  | 1.47 | 555 |  |  | 0.2 | 555 |  |  | 0.008 | 555 |  |  | 0.016 | 555 |  |  | 0.029 | 555 |  |  | 0.01 | 555
0.15 | 565 |  |  | 1.47 | 565 |  |  | 0.2 | 565 |  |  | 0.008 | 565 |  |  | 0.016 | 565 |  |  | 0.029 | 565 |  |  | 0.01 | 565
0.15 | 550 |  |  | 1.47 | 550 |  |  | 0.2 | 550 |  |  | 0.009 | 550 |  |  | 0.016 | 550 |  |  | 0.029 | 550 |  |  | 0.01 | 550
0.15 | 605 |  |  | 1.47 | 605 |  |  | 0.2 | 605 |  |  | 0.009 | 605 |  |  | 0.016 | 605 |  |  | 0.029 | 605 |  |  | 0.01 | 605
0.15 | 550 |  |  | 1.47 | 550 |  |  | 0.21 | 550 |  |  | 0.01 | 550 |  |  | 0.016 | 550 |  |  | 0.029 | 550 |  |  | 0.01 | 550
0.15 | 590 |  |  | 1.47 | 590 |  |  | 0.21 | 590 |  |  | 0.01 | 590 |  |  | 0.016 | 590 |  |  | 0.029 | 590 |  |  | 0.01 | 590
0.15 | 600 |  |  | 1.47 | 600 |  |  | 0.21 | 600 |  |  | 0.01 | 600 |  |  | 0.016 | 600 |  |  | 0.029 | 600 |  |  | 0.01 | 600
0.15 | 600 |  |  | 1.47 | 600 |  |  | 0.21 | 600 |  |  | 0.01 | 600 |  |  | 0.016 | 600 |  |  | 0.029 | 600 |  |  | 0.02 | 600
0.15 | 610 |  |  | 1.47 | 610 |  |  | 0.21 | 610 |  |  | 0.01 | 610 |  |  | 0.016 | 610 |  |  | 0.029 | 610 |  |  | 0.02 | 610
0.15 | 590 |  |  | 1.47 | 590 |  |  | 0.21 | 590 |  |  | 0.01 | 590 |  |  | 0.016 | 590 |  |  | 0.029 | 590 |  |  | 0.02 | 590
0.15 | 590 |  |  | 1.47 | 590 |  |  | 0.21 | 590 |  |  | 0.01 | 590 |  |  | 0.016 | 590 |  |  | 0.029 | 590 |  |  | 0.02 | 590
0.15 | 575 |  |  | 1.47 | 575 |  |  | 0.21 | 575 |  |  | 0.01 | 575 |  |  | 0.016 | 575 |  |  | 0.029 | 575 |  |  | 0.02 | 575
0.15 | 560 |  |  | 1.47 | 560 |  |  | 0.21 | 560 |  |  | 0.01 | 560 |  |  | 0.016 | 560 |  |  | 0.029 | 560 |  |  | 0.022 | 560
0.15 | 560 |  |  | 1.47 | 560 |  |  | 0.21 | 560 |  |  | 0.01 | 560 |  |  | 0.016 | 560 |  |  | 0.029 | 560 |  |  | 0.022 | 560
0.16 | 540 |  |  | 1.47 | 540 |  |  | 0.21 | 540 |  |  | 0.01 | 540 |  |  | 0.016 | 540 |  |  | 0.029 | 540 |  |  | 0.022 | 540
0.16 | 575 |  |  | 1.47 | 575 |  |  | 0.21 | 575 |  |  | 0.01 | 575 |  |  | 0.016 | 575 |  |  | 0.031 | 575 |  |  | 0.022 | 575
0.16 | 595 |  |  | 1.47 | 595 |  |  | 0.21 | 595 |  |  | 0.01 | 595 |  |  | 0.016 | 595 |  |  | 0.031 | 595 |  |  | 0.022 | 595
0.16 | 615 |  |  | 1.47 | 615 |  |  | 0.21 | 615 |  |  | 0.01 | 615 |  |  | 0.016 | 615 |  |  | 0.031 | 615 |  |  | 0.022 | 615
0.16 | 595 |  |  | 1.48 | 595 |  |  | 0.21 | 595 |  |  | 0.01 | 595 |  |  | 0.016 | 595 |  |  | 0.031 | 595 |  |  | 0.022 | 595
0.16 | 595 |  |  | 1.48 | 595 |  |  | 0.21 | 595 |  |  | 0.01 | 595 |  |  | 0.016 | 595 |  |  | 0.031 | 595 |  |  | 0.022 | 595
0.16 | 595 |  |  | 1.48 | 595 |  |  | 0.21 | 595 |  |  | 0.01 | 595 |  |  | 0.016 | 595 |  |  | 0.031 | 595 |  |  | 0.022 | 595
0.16 | 610 |  |  | 1.48 | 610 |  |  | 0.21 | 610 |  |  | 0.01 | 610 |  |  | 0.016 | 610 |  |  | 0.031 | 610 |  |  | 0.022 | 610
0.16 | 595 |  |  | 1.48 | 595 |  |  | 0.22 | 595 |  |  | 0.01 | 595 |  |  | 0.016 | 595 |  |  | 0.031 | 595 |  |  | 0.022 | 595
0.16 | 605 |  |  | 1.48 | 605 |  |  | 0.22 | 605 |  |  | 0.01 | 605 |  |  | 0.016 | 605 |  |  | 0.031 | 605 |  |  | 0.022 | 605
0.16 | 600 |  |  | 1.48 | 600 |  |  | 0.22 | 600 |  |  | 0.01 | 600 |  |  | 0.016 | 600 |  |  | 0.031 | 600 |  |  | 0.022 | 600
0.16 | 615 |  |  | 1.48 | 615 |  |  | 0.22 | 615 |  |  | 0.01 | 615 |  |  | 0.016 | 615 |  |  | 0.031 | 615 |  |  | 0.023 | 615
0.16 | 610 |  |  | 1.48 | 610 |  |  | 0.22 | 610 |  |  | 0.01 | 610 |  |  | 0.016 | 610 |  |  | 0.031 | 610 |  |  | 0.023 | 610
0.16 | 550 |  |  | 1.48 | 550 |  |  | 0.22 | 550 |  |  | 0.01 | 550 |  |  | 0.016 | 550 |  |  | 0.031 | 550 |  |  | 0.023 | 550
0.16 | 550 |  |  | 1.49 | 550 |  |  | 0.22 | 550 |  |  | 0.01 | 550 |  |  | 0.016 | 550 |  |  | 0.031 | 550 |  |  | 0.023 | 550
0.16 | 590 |  |  | 1.49 | 590 |  |  | 0.22 | 590 |  |  | 0.01 | 590 |  |  | 0.016 | 590 |  |  | 0.031 | 590 |  |  | 0.024 | 590
0.16 | 545 |  |  | 1.49 | 545 |  |  | 0.22 | 545 |  |  | 0.01 | 545 |  |  | 0.016 | 545 |  |  | 0.031 | 545 |  |  | 0.024 | 545
0.16 | 545 |  |  | 1.49 | 545 |  |  | 0.22 | 545 |  |  | 0.01 | 545 |  |  | 0.016 | 545 |  |  | 0.031 | 545 |  |  | 0.024 | 545
0.16 | 575 |  |  | 1.49 | 575 |  |  | 0.22 | 575 |  |  | 0.01 | 575 |  |  | 0.016 | 575 |  |  | 0.031 | 575 |  |  | 0.024 | 575
0.16 | 585 |  |  | 1.49 | 585 |  |  | 0.22 | 585 |  |  | 0.01 | 585 |  |  | 0.016 | 585 |  |  | 0.031 | 585 |  |  | 0.024 | 585
0.16 | 580 |  |  | 1.49 | 580 |  |  | 0.22 | 580 |  |  | 0.01 | 580 |  |  | 0.016 | 580 |  |  | 0.031 | 580 |  |  | 0.024 | 580
0.16 | 535 |  |  | 1.49 | 535 |  |  | 0.22 | 535 |  |  | 0.01 | 535 |  |  | 0.016 | 535 |  |  | 0.031 | 535 |  |  | 0.024 | 535
0.16 | 590 |  |  | 1.49 | 590 |  |  | 0.22 | 590 |  |  | 0.01 | 590 |  |  | 0.016 | 590 |  |  | 0.031 | 590 |  |  | 0.024 | 590
0.16 | 590 |  |  | 1.49 | 590 |  |  | 0.22 | 590 |  |  | 0.01 | 590 |  |  | 0.016 | 590 |  |  | 0.031 | 590 |  |  | 0.024 | 590
0.16 | 590 |  |  | 1.49 | 590 |  |  | 0.22 | 590 |  |  | 0.01 | 590 |  |  | 0.016 | 590 |  |  | 0.031 | 590 |  |  | 0.024 | 590
0.16 | 580 |  |  | 1.49 | 580 |  |  | 0.22 | 580 |  |  | 0.01 | 580 |  |  | 0.016 | 580 |  |  | 0.031 | 580 |  |  | 0.025 | 580
0.16 | 585 |  |  | 1.49 | 585 |  |  | 0.22 | 585 |  |  | 0.01 | 585 |  |  | 0.016 | 585 |  |  | 0.031 | 585 |  |  | 0.025 | 585
0.16 | 560 |  |  | 1.49 | 560 |  |  | 0.22 | 560 |  |  | 0.01 | 560 |  |  | 0.016 | 560 |  |  | 0.031 | 560 |  |  | 0.025 | 560
0.16 | 595 |  |  | 1.49 | 595 |  |  | 0.22 | 595 |  |  | 0.01 | 595 |  |  | 0.016 | 595 |  |  | 0.031 | 595 |  |  | 0.025 | 595
0.16 | 575 |  |  | 1.49 | 575 |  |  | 0.22 | 575 |  |  | 0.011 | 575 |  |  | 0.016 | 575 |  |  | 0.031 | 575 |  |  | 0.025 | 575
0.16 | 575 |  |  | 1.49 | 575 |  |  | 0.23 | 575 |  |  | 0.011 | 575 |  |  | 0.016 | 575 |  |  | 0.031 | 575 |  |  | 0.025 | 575
0.16 | 575 |  |  | 1.49 | 575 |  |  | 0.23 | 575 |  |  | 0.011 | 575 |  |  | 0.016 | 575 |  |  | 0.031 | 575 |  |  | 0.025 | 575
0.16 | 585 |  |  | 1.49 | 585 |  |  | 0.23 | 585 |  |  | 0.011 | 585 |  |  | 0.016 | 585 |  |  | 0.031 | 585 |  |  | 0.025 | 585
0.16 | 590 |  |  | 1.49 | 590 |  |  | 0.23 | 590 |  |  | 0.011 | 590 |  |  | 0.016 | 590 |  |  | 0.031 | 590 |  |  | 0.025 | 590
0.16 | 605 |  |  | 1.49 | 605 |  |  | 0.23 | 605 |  |  | 0.011 | 605 |  |  | 0.016 | 605 |  |  | 0.031 | 605 |  |  | 0.025 | 605
0.16 | 590 |  |  | 1.49 | 590 |  |  | 0.23 | 590 |  |  | 0.011 | 590 |  |  | 0.016 | 590 |  |  | 0.031 | 590 |  |  | 0.025 | 590
0.16 | 585 |  |  | 1.49 | 585 |  |  | 0.23 | 585 |  |  | 0.011 | 585 |  |  | 0.016 | 585 |  |  | 0.031 | 585 |  |  | 0.025 | 585
0.16 | 585 |  |  | 1.49 | 585 |  |  | 0.23 | 585 |  |  | 0.011 | 585 |  |  | 0.016 | 585 |  |  | 0.031 | 585 |  |  | 0.025 | 585
0.16 | 605 |  |  | 1.49 | 605 |  |  | 0.23 | 605 |  |  | 0.011 | 605 |  |  | 0.016 | 605 |  |  | 0.031 | 605 |  |  | 0.025 | 605
0.16 | 550 |  |  | 1.49 | 550 |  |  | 0.23 | 550 |  |  | 0.011 | 550 |  |  | 0.016 | 550 |  |  | 0.031 | 550 |  |  | 0.025 | 550
0.16 | 615 |  |  | 1.49 | 615 |  |  | 0.23 | 615 |  |  | 0.011 | 615 |  |  | 0.016 | 615 |  |  | 0.031 | 615 |  |  | 0.025 | 615
0.16 | 610 |  |  | 1.49 | 610 |  |  | 0.23 | 610 |  |  | 0.011 | 610 |  |  | 0.016 | 610 |  |  | 0.031 | 610 |  |  | 0.025 | 610
0.16 | 610 |  |  | 1.49 | 610 |  |  | 0.23 | 610 |  |  | 0.011 | 610 |  |  | 0.016 | 610 |  |  | 0.031 | 610 |  |  | 0.025 | 610
0.16 | 595 |  |  | 1.49 | 595 |  |  | 0.23 | 595 |  |  | 0.011 | 595 |  |  | 0.016 | 595 |  |  | 0.031 | 595 |  |  | 0.025 | 595
0.16 | 595 |  |  | 1.49 | 595 |  |  | 0.24 | 595 |  |  | 0.011 | 595 |  |  | 0.016 | 595 |  |  | 0.031 | 595 |  |  | 0.025 | 595
0.16 | 590 |  |  | 1.49 | 590 |  |  | 0.24 | 590 |  |  | 0.011 | 590 |  |  | 0.016 | 590 |  |  | 0.031 | 590 |  |  | 0.025 | 590
0.16 | 590 |  |  | 1.49 | 590 |  |  | 0.24 | 590 |  |  | 0.011 | 590 |  |  | 0.016 | 590 |  |  | 0.031 | 590 |  |  | 0.025 | 590
0.16 | 585 |  |  | 1.49 | 585 |  |  | 0.24 | 585 |  |  | 0.011 | 585 |  |  | 0.016 | 585 |  |  | 0.031 | 585 |  |  | 0.025 | 585
0.16 | 550 |  |  | 1.49 | 550 |  |  | 0.24 | 550 |  |  | 0.011 | 550 |  |  | 0.016 | 550 |  |  | 0.031 | 550 |  |  | 0.025 | 550
0.16 | 545 |  |  | 1.49 | 545 |  |  | 0.24 | 545 |  |  | 0.012 | 545 |  |  | 0.016 | 545 |  |  | 0.031 | 545 |  |  | 0.025 | 545
0.16 | 550 |  |  | 1.49 | 550 |  |  | 0.24 | 550 |  |  | 0.012 | 550 |  |  | 0.016 | 550 |  |  | 0.031 | 550 |  |  | 0.025 | 550
0.16 | 595 |  |  | 1.49 | 595 |  |  | 0.24 | 595 |  |  | 0.012 | 595 |  |  | 0.016 | 595 |  |  | 0.031 | 595 |  |  | 0.025 | 595
0.16 | 580 |  |  | 1.49 | 580 |  |  | 0.24 | 580 |  |  | 0.012 | 580 |  |  | 0.016 | 580 |  |  | 0.031 | 580 |  |  | 0.025 | 580
0.16 | 540 |  |  | 1.49 | 540 |  |  | 0.24 | 540 |  |  | 0.012 | 540 |  |  | 0.017 | 540 |  |  | 0.031 | 540 |  |  | 0.025 | 540
0.16 | 555 |  |  | 1.49 | 555 |  |  | 0.24 | 555 |  |  | 0.012 | 555 |  |  | 0.017 | 555 |  |  | 0.031 | 555 |  |  | 0.025 | 555
0.16 | 565 |  |  | 1.49 | 565 |  |  | 0.24 | 565 |  |  | 0.012 | 565 |  |  | 0.017 | 565 |  |  | 0.031 | 565 |  |  | 0.025 | 565
0.16 | 575 |  |  | 1.5 | 575 |  |  | 0.24 | 575 |  |  | 0.012 | 575 |  |  | 0.017 | 575 |  |  | 0.031 | 575 |  |  | 0.025 | 575
0.16 | 600 |  |  | 1.5 | 600 |  |  | 0.24 | 600 |  |  | 0.012 | 600 |  |  | 0.017 | 600 |  |  | 0.031 | 600 |  |  | 0.025 | 600
0.16 | 590 |  |  | 1.5 | 590 |  |  | 0.24 | 590 |  |  | 0.012 | 590 |  |  | 0.017 | 590 |  |  | 0.031 | 590 |  |  | 0.025 | 590
0.16 | 605 |  |  | 1.5 | 605 |  |  | 0.24 | 605 |  |  | 0.012 | 605 |  |  | 0.017 | 605 |  |  | 0.031 | 605 |  |  | 0.025 | 605
0.16 | 590 |  |  | 1.5 | 590 |  |  | 0.24 | 590 |  |  | 0.012 | 590 |  |  | 0.017 | 590 |  |  | 0.031 | 590 |  |  | 0.025 | 590
0.16 | 540 |  |  | 1.5 | 540 |  |  | 0.24 | 540 |  |  | 0.012 | 540 |  |  | 0.017 | 540 |  |  | 0.031 | 540 |  |  | 0.025 | 540
0.16 | 540 |  |  | 1.5 | 540 |  |  | 0.24 | 540 |  |  | 0.012 | 540 |  |  | 0.017 | 540 |  |  | 0.031 | 540 |  |  | 0.025 | 540
0.16 | 535 |  |  | 1.5 | 535 |  |  | 0.24 | 535 |  |  | 0.012 | 535 |  |  | 0.017 | 535 |  |  | 0.031 | 535 |  |  | 0.025 | 535
0.16 | 550 |  |  | 1.5 | 550 |  |  | 0.24 | 550 |  |  | 0.012 | 550 |  |  | 0.017 | 550 |  |  | 0.031 | 550 |  |  | 0.025 | 550
0.16 | 560 |  |  | 1.5 | 560 |  |  | 0.24 | 560 |  |  | 0.012 | 560 |  |  | 0.017 | 560 |  |  | 0.031 | 560 |  |  | 0.025 | 560
0.16 | 630 |  |  | 1.5 | 630 |  |  | 0.24 | 630 |  |  | 0.012 | 630 |  |  | 0.017 | 630 |  |  | 0.031 | 630 |  |  | 0.025 | 630
0.16 | 595 |  |  | 1.5 | 595 |  |  | 0.24 | 595 |  |  | 0.012 | 595 |  |  | 0.017 | 595 |  |  | 0.031 | 595 |  |  | 0.025 | 595
0.16 | 555 |  |  | 1.5 | 555 |  |  | 0.24 | 555 |  |  | 0.012 | 555 |  |  | 0.017 | 555 |  |  | 0.031 | 555 |  |  | 0.025 | 555
0.16 | 535 |  |  | 1.5 | 535 |  |  | 0.24 | 535 |  |  | 0.012 | 535 |  |  | 0.017 | 535 |  |  | 0.031 | 535 |  |  | 0.025 | 535
0.16 | 600 |  |  | 1.5 | 600 |  |  | 0.24 | 600 |  |  | 0.012 | 600 |  |  | 0.017 | 600 |  |  | 0.031 | 600 |  |  | 0.025 | 600
0.16 | 590 |  |  | 1.5 | 590 |  |  | 0.24 | 590 |  |  | 0.012 | 590 |  |  | 0.017 | 590 |  |  | 0.031 | 590 |  |  | 0.025 | 590
0.16 | 565 |  |  | 1.5 | 565 |  |  | 0.24 | 565 |  |  | 0.012 | 565 |  |  | 0.017 | 565 |  |  | 0.032 | 565 |  |  | 0.025 | 565
0.16 | 610 |  |  | 1.5 | 610 |  |  | 0.24 | 610 |  |  | 0.012 | 610 |  |  | 0.017 | 610 |  |  | 0.032 | 610 |  |  | 0.025 | 610
0.16 | 630 |  |  | 1.5 | 630 |  |  | 0.24 | 630 |  |  | 0.012 | 630 |  |  | 0.017 | 630 |  |  | 0.032 | 630 |  |  | 0.025 | 630
0.16 | 615 |  |  | 1.5 | 615 |  |  | 0.24 | 615 |  |  | 0.012 | 615 |  |  | 0.017 | 615 |  |  | 0.032 | 615 |  |  | 0.025 | 615
0.16 | 605 |  |  | 1.5 | 605 |  |  | 0.24 | 605 |  |  | 0.012 | 605 |  |  | 0.017 | 605 |  |  | 0.032 | 605 |  |  | 0.025 | 605
0.16 | 605 |  |  | 1.5 | 605 |  |  | 0.24 | 605 |  |  | 0.013 | 605 |  |  | 0.017 | 605 |  |  | 0.032 | 605 |  |  | 0.025 | 605
0.16 | 610 |  |  | 1.5 | 610 |  |  | 0.24 | 610 |  |  | 0.013 | 610 |  |  | 0.017 | 610 |  |  | 0.032 | 610 |  |  | 0.025 | 610
0.16 | 600 |  |  | 1.5 | 600 |  |  | 0.24 | 600 |  |  | 0.013 | 600 |  |  | 0.017 | 600 |  |  | 0.033 | 600 |  |  | 0.025 | 600
0.16 | 580 |  |  | 1.5 | 580 |  |  | 0.24 | 580 |  |  | 0.013 | 580 |  |  | 0.017 | 580 |  |  | 0.033 | 580 |  |  | 0.025 | 580
0.16 | 620 |  |  | 1.5 | 620 |  |  | 0.24 | 620 |  |  | 0.013 | 620 |  |  | 0.017 | 620 |  |  | 0.033 | 620 |  |  | 0.025 | 620
0.16 | 580 |  |  | 1.5 | 580 |  |  | 0.24 | 580 |  |  | 0.013 | 580 |  |  | 0.017 | 580 |  |  | 0.033 | 580 |  |  | 0.025 | 580
0.16 | 605 |  |  | 1.5 | 605 |  |  | 0.24 | 605 |  |  | 0.013 | 605 |  |  | 0.017 | 605 |  |  | 0.033 | 605 |  |  | 0.025 | 605
0.16 | 615 |  |  | 1.5 | 615 |  |  | 0.24 | 615 |  |  | 0.013 | 615 |  |  | 0.017 | 615 |  |  | 0.033 | 615 |  |  | 0.025 | 615
0.16 | 570 |  |  | 1.5 | 570 |  |  | 0.24 | 570 |  |  | 0.013 | 570 |  |  | 0.017 | 570 |  |  | 0.033 | 570 |  |  | 0.025 | 570
0.16 | 570 |  |  | 1.5 | 570 |  |  | 0.24 | 570 |  |  | 0.013 | 570 |  |  | 0.017 | 570 |  |  | 0.033 | 570 |  |  | 0.025 | 570
0.16 | 590 |  |  | 1.5 | 590 |  |  | 0.24 | 590 |  |  | 0.013 | 590 |  |  | 0.017 | 590 |  |  | 0.033 | 590 |  |  | 0.025 | 590
0.16 | 630 |  |  | 1.5 | 630 |  |  | 0.24 | 630 |  |  | 0.015 | 590 |  |  | 0.017 | 630 |  |  | 0.033 | 630 |  |  | 0.025 | 630
0.16 | 585 |  |  | 1.5 | 585 |  |  | 0.24 | 585 |  |  | 0.017 | 585 |  |  | 0.017 | 585 |  |  | 0.033 | 585 |  |  | 0.025 | 585
0.16 | 590 |  |  | 1.5 | 590 |  |  | 0.24 | 590 |  |  | 0.017 | 590 |  |  | 0.017 | 590 |  |  | 0.033 | 590 |  |  | 0.025 | 590
0.16 | 605 |  |  | 1.5 | 605 |  |  | 0.24 | 605 |  |  | 0.017 | 605 |  |  | 0.017 | 605 |  |  | 0.033 | 605 |  |  | 0.025 | 605
0.16 | 600 |  |  | 1.51 | 600 |  |  | 0.24 | 600 |  |  | 0.017 | 600 |  |  | 0.017 | 600 |  |  | 0.033 | 600 |  |  | 0.025 | 600
0.16 | 550 |  |  | 1.51 | 550 |  |  | 0.24 | 550 |  |  | 0.017 | 550 |  |  | 0.017 | 550 |  |  | 0.033 | 550 |  |  | 0.025 | 550
0.16 | 630 |  |  | 1.51 | 630 |  |  | 0.24 | 630 |  |  | 0.017 | 630 |  |  | 0.017 | 630 |  |  | 0.033 | 630 |  |  | 0.025 | 630
0.16 | 580 |  |  | 1.51 | 580 |  |  | 0.24 | 580 |  |  | 0.017 | 580 |  |  | 0.017 | 580 |  |  | 0.033 | 580 |  |  | 0.025 | 580
0.16 | 570 |  |  | 1.51 | 570 |  |  | 0.24 | 570 |  |  | 0.017 | 570 |  |  | 0.017 | 570 |  |  | 0.034 | 570 |  |  | 0.025 | 570
0.16 | 615 |  |  | 1.51 | 615 |  |  | 0.24 | 615 |  |  | 0.017 | 615 |  |  | 0.017 | 615 |  |  | 0.034 | 615 |  |  | 0.025 | 615
0.16 | 550 |  |  | 1.51 | 550 |  |  | 0.24 | 550 |  |  | 0.017 | 550 |  |  | 0.017 | 550 |  |  | 0.034 | 550 |  |  | 0.025 | 550
0.16 | 600 |  |  | 1.51 | 600 |  |  | 0.24 | 600 |  |  | 0.017 | 600 |  |  | 0.017 | 600 |  |  | 0.034 | 600 |  |  | 0.025 | 600
0.16 | 615 |  |  | 1.51 | 615 |  |  | 0.24 | 615 |  |  | 0.017 | 615 |  |  | 0.017 | 615 |  |  | 0.034 | 615 |  |  | 0.025 | 615
0.16 | 570 |  |  | 1.51 | 570 |  |  | 0.24 | 570 |  |  | 0.017 | 570 |  |  | 0.017 | 570 |  |  | 0.034 | 570 |  |  | 0.025 | 570
0.16 | 610 |  |  | 1.51 | 610 |  |  | 0.24 | 610 |  |  | 0.017 | 610 |  |  | 0.017 | 610 |  |  | 0.034 | 610 |  |  | 0.025 | 610
0.16 | 610 |  |  | 1.51 | 610 |  |  | 0.24 | 610 |  |  | 0.017 | 610 |  |  | 0.017 | 610 |  |  | 0.034 | 610 |  |  | 0.025 | 610
0.16 | 600 |  |  | 1.51 | 600 |  |  | 0.24 | 600 |  |  | 0.017 | 600 |  |  | 0.017 | 600 |  |  | 0.034 | 600 |  |  | 0.025 | 600
0.16 | 630 |  |  | 1.51 | 630 |  |  | 0.24 | 630 |  |  | 0.017 | 630 |  |  | 0.017 | 630 |  |  | 0.034 | 630 |  |  | 0.025 | 630
0.16 | 620 |  |  | 1.51 | 620 |  |  | 0.24 | 620 |  |  | 0.017 | 620 |  |  | 0.017 | 620 |  |  | 0.034 | 620 |  |  | 0.025 | 620
0.16 | 570 |  |  | 1.51 | 570 |  |  | 0.24 | 570 |  |  | 0.017 | 570 |  |  | 0.017 | 570 |  |  | 0.034 | 570 |  |  | 0.026 | 570
0.16 | 570 |  |  | 1.51 | 570 |  |  | 0.24 | 570 |  |  | 0.017 | 570 |  |  | 0.017 | 570 |  |  | 0.034 | 570 |  |  | 0.026 | 570
0.16 | 620 |  |  | 1.51 | 620 |  |  | 0.24 | 620 |  |  | 0.018 | 620 |  |  | 0.017 | 620 |  |  | 0.034 | 620 |  |  | 0.026 | 620
0.16 | 605 |  |  | 1.51 | 605 |  |  | 0.24 | 605 |  |  | 0.018 | 605 |  |  | 0.017 | 605 |  |  | 0.034 | 605 |  |  | 0.026 | 605
0.16 | 580 |  |  | 1.51 | 580 |  |  | 0.24 | 580 |  |  | 0.018 | 580 |  |  | 0.017 | 580 |  |  | 0.034 | 580 |  |  | 0.026 | 580
0.16 | 590 |  |  | 1.51 | 590 |  |  | 0.24 | 590 |  |  | 0.018 | 590 |  |  | 0.018 | 590 |  |  | 0.034 | 590 |  |  | 0.026 | 590
0.17 | 600 |  |  | 1.51 | 600 |  |  | 0.24 | 600 |  |  | 0.018 | 600 |  |  | 0.018 | 600 |  |  | 0.034 | 600 |  |  | 0.026 | 600
0.17 | 590 |  |  | 1.51 | 590 |  |  | 0.24 | 590 |  |  | 0.018 | 590 |  |  | 0.018 | 590 |  |  | 0.034 | 590 |  |  | 0.026 | 590
0.17 | 595 |  |  | 1.51 | 595 |  |  | 0.24 | 595 |  |  | 0.018 | 595 |  |  | 0.018 | 595 |  |  | 0.034 | 595 |  |  | 0.026 | 595
0.17 | 630 |  |  | 1.51 | 630 |  |  | 0.24 | 630 |  |  | 0.018 | 630 |  |  | 0.018 | 630 |  |  | 0.034 | 630 |  |  | 0.026 | 630
0.17 | 580 |  |  | 1.51 | 580 |  |  | 0.24 | 580 |  |  | 0.018 | 580 |  |  | 0.018 | 580 |  |  | 0.034 | 580 |  |  | 0.026 | 580
0.17 | 585 |  |  | 1.51 | 585 |  |  | 0.24 | 585 |  |  | 0.018 | 585 |  |  | 0.018 | 585 |  |  | 0.034 | 585 |  |  | 0.026 | 585
0.17 | 620 |  |  | 1.51 | 620 |  |  | 0.25 | 620 |  |  | 0.018 | 620 |  |  | 0.018 | 620 |  |  | 0.034 | 620 |  |  | 0.026 | 620
0.17 | 565 |  |  | 1.51 | 565 |  |  | 0.25 | 565 |  |  | 0.018 | 565 |  |  | 0.018 | 565 |  |  | 0.034 | 565 |  |  | 0.026 | 565
0.17 | 595 |  |  | 1.51 | 595 |  |  | 0.25 | 595 |  |  | 0.018 | 595 |  |  | 0.018 | 595 |  |  | 0.034 | 595 |  |  | 0.026 | 595
0.17 | 540 |  |  | 1.51 | 540 |  |  | 0.25 | 540 |  |  | 0.018 | 540 |  |  | 0.018 | 540 |  |  | 0.034 | 540 |  |  | 0.026 | 540
0.17 | 580 |  |  | 1.51 | 580 |  |  | 0.25 | 580 |  |  | 0.018 | 580 |  |  | 0.018 | 580 |  |  | 0.034 | 580 |  |  | 0.026 | 580
0.17 | 615 |  |  | 1.51 | 615 |  |  | 0.25 | 615 |  |  | 0.018 | 615 |  |  | 0.018 | 615 |  |  | 0.034 | 615 |  |  | 0.026 | 615
0.17 | 615 |  |  | 1.51 | 615 |  |  | 0.25 | 615 |  |  | 0.018 | 615 |  |  | 0.018 | 615 |  |  | 0.034 | 615 |  |  | 0.026 | 615
0.17 | 620 |  |  | 1.51 | 620 |  |  | 0.25 | 620 |  |  | 0.018 | 620 |  |  | 0.018 | 620 |  |  | 0.034 | 620 |  |  | 0.026 | 620
0.17 | 615 |  |  | 1.52 | 615 |  |  | 0.25 | 615 |  |  | 0.018 | 615 |  |  | 0.018 | 615 |  |  | 0.034 | 615 |  |  | 0.026 | 615
0.17 | 580 |  |  | 1.52 | 580 |  |  | 0.25 | 580 |  |  | 0.018 | 580 |  |  | 0.018 | 580 |  |  | 0.034 | 580 |  |  | 0.026 | 580
0.17 | 610 |  |  | 1.52 | 610 |  |  | 0.25 | 610 |  |  | 0.018 | 610 |  |  | 0.018 | 610 |  |  | 0.034 | 610 |  |  | 0.026 | 610
0.17 | 590 |  |  | 1.52 | 590 |  |  | 0.25 | 590 |  |  | 0.018 | 590 |  |  | 0.018 | 590 |  |  | 0.034 | 590 |  |  | 0.026 | 590
0.17 | 615 |  |  | 1.52 | 615 |  |  | 0.25 | 615 |  |  | 0.018 | 615 |  |  | 0.018 | 615 |  |  | 0.034 | 615 |  |  | 0.026 | 615
0.17 | 565 |  |  | 1.52 | 565 |  |  | 0.25 | 565 |  |  | 0.018 | 565 |  |  | 0.018 | 565 |  |  | 0.034 | 565 |  |  | 0.026 | 565
0.17 | 625 |  |  | 1.52 | 625 |  |  | 0.25 | 625 |  |  | 0.018 | 625 |  |  | 0.018 | 625 |  |  | 0.034 | 625 |  |  | 0.026 | 625
0.17 | 620 |  |  | 1.52 | 620 |  |  | 0.25 | 620 |  |  | 0.018 | 620 |  |  | 0.018 | 620 |  |  | 0.034 | 620 |  |  | 0.026 | 620
0.17 | 585 |  |  | 1.52 | 585 |  |  | 0.25 | 585 |  |  | 0.018 | 585 |  |  | 0.018 | 585 |  |  | 0.034 | 585 |  |  | 0.026 | 585
0.17 | 595 |  |  | 1.52 | 595 |  |  | 0.25 | 595 |  |  | 0.018 | 595 |  |  | 0.018 | 595 |  |  | 0.034 | 595 |  |  | 0.026 | 595
0.17 | 580 |  |  | 1.52 | 580 |  |  | 0.25 | 580 |  |  | 0.018 | 580 |  |  | 0.019 | 580 |  |  | 0.034 | 580 |  |  | 0.026 | 580
0.17 | 615 |  |  | 1.52 | 615 |  |  | 0.25 | 615 |  |  | 0.018 | 615 |  |  | 0.02 | 615 |  |  | 0.034 | 615 |  |  | 0.026 | 615
0.17 | 590 |  |  | 1.52 | 590 |  |  | 0.25 | 590 |  |  | 0.018 | 590 |  |  | 0.02 | 590 |  |  | 0.034 | 590 |  |  | 0.026 | 590
0.17 | 498 |  |  | 1.52 | 498 |  |  | 0.25 | 498 |  |  | 0.018 | 498 |  |  | 0.02 | 498 |  |  | 0.034 | 498 |  |  | 0.026 | 498
0.17 | 540 |  |  | 1.52 | 540 |  |  | 0.25 | 540 |  |  | 0.018 | 540 |  |  | 0.02 | 540 |  |  | 0.034 | 540 |  |  | 0.026 | 540
0.17 | 540 |  |  | 1.52 | 540 |  |  | 0.26 | 540 |  |  | 0.018 | 540 |  |  | 0.02 | 540 |  |  | 0.034 | 540 |  |  | 0.026 | 540
0.17 | 595 |  |  | 1.52 | 595 |  |  | 0.26 | 595 |  |  | 0.018 | 595 |  |  | 0.02 | 595 |  |  | 0.034 | 595 |  |  | 0.026 | 595
0.17 | 605 |  |  | 1.53 | 605 |  |  | 0.26 | 605 |  |  | 0.018 | 605 |  |  | 0.02 | 605 |  |  | 0.034 | 605 |  |  | 0.026 | 605
0.17 | 550 |  |  | 1.53 | 550 |  |  | 0.26 | 550 |  |  | 0.018 | 550 |  |  | 0.02 | 550 |  |  | 0.034 | 550 |  |  | 0.026 | 550
0.17 | 615 |  |  | 1.53 | 615 |  |  | 0.26 | 615 |  |  | 0.018 | 615 |  |  | 0.02 | 615 |  |  | 0.034 | 615 |  |  | 0.026 | 615
0.17 | 545 |  |  | 1.53 | 545 |  |  | 0.26 | 545 |  |  | 0.018 | 545 |  |  | 0.02 | 545 |  |  | 0.034 | 545 |  |  | 0.026 | 545
0.17 | 610 |  |  | 1.53 | 610 |  |  | 0.26 | 610 |  |  | 0.018 | 610 |  |  | 0.02 | 610 |  |  | 0.034 | 610 |  |  | 0.026 | 610
0.17 | 610 |  |  | 1.53 | 610 |  |  | 0.26 | 610 |  |  | 0.018 | 610 |  |  | 0.02 | 610 |  |  | 0.034 | 610 |  |  | 0.026 | 610
0.17 | 610 |  |  | 1.53 | 610 |  |  | 0.26 | 610 |  |  | 0.018 | 610 |  |  | 0.02 | 610 |  |  | 0.034 | 610 |  |  | 0.026 | 610
0.17 | 610 |  |  | 1.53 | 610 |  |  | 0.26 | 610 |  |  | 0.018 | 610 |  |  | 0.02 | 610 |  |  | 0.034 | 610 |  |  | 0.026 | 610
0.17 | 590 |  |  | 1.53 | 590 |  |  | 0.26 | 590 |  |  | 0.018 | 590 |  |  | 0.02 | 590 |  |  | 0.034 | 590 |  |  | 0.026 | 590
0.17 | 600 |  |  | 1.53 | 600 |  |  | 0.26 | 600 |  |  | 0.018 | 600 |  |  | 0.02 | 600 |  |  | 0.035 | 600 |  |  | 0.026 | 600
0.17 | 605 |  |  | 1.53 | 605 |  |  | 0.26 | 605 |  |  | 0.018 | 605 |  |  | 0.02 | 605 |  |  | 0.035 | 605 |  |  | 0.026 | 605
0.17 | 605 |  |  | 1.53 | 605 |  |  | 0.26 | 605 |  |  | 0.021 | 605 |  |  | 0.02 | 605 |  |  | 0.035 | 605 |  |  | 0.026 | 605
0.17 | 565 |  |  | 1.53 | 565 |  |  | 0.26 | 565 |  |  | 0.021 | 565 |  |  | 0.02 | 565 |  |  | 0.035 | 565 |  |  | 0.026 | 565
0.17 | 605 |  |  | 1.53 | 605 |  |  | 0.26 | 605 |  |  | 0.021 | 605 |  |  | 0.02 | 605 |  |  | 0.035 | 605 |  |  | 0.026 | 605
0.17 | 590 |  |  | 1.53 | 590 |  |  | 0.26 | 590 |  |  | 0.021 | 590 |  |  | 0.02 | 590 |  |  | 0.035 | 590 |  |  | 0.026 | 590
0.17 | 575 |  |  | 1.53 | 575 |  |  | 0.26 | 575 |  |  | 0.021 | 575 |  |  | 0.02 | 575 |  |  | 0.035 | 575 |  |  | 0.026 | 575
0.17 | 585 |  |  | 1.53 | 585 |  |  | 0.26 | 585 |  |  | 0.021 | 585 |  |  | 0.02 | 585 |  |  | 0.035 | 585 |  |  | 0.026 | 585
0.17 | 545 |  |  | 1.53 | 545 |  |  | 0.27 | 545 |  |  | 0.021 | 545 |  |  | 0.02 | 545 |  |  | 0.035 | 545 |  |  | 0.026 | 545
0.17 | 600 |  |  | 1.53 | 600 |  |  | 0.27 | 600 |  |  | 0.021 | 600 |  |  | 0.02 | 600 |  |  | 0.035 | 600 |  |  | 0.026 | 600
0.17 | 630 |  |  | 1.53 | 630 |  |  | 0.27 | 630 |  |  | 0.023 | 630 |  |  | 0.02 | 630 |  |  | 0.035 | 630 |  |  | 0.026 | 630
0.17 | 625 |  |  | 1.53 | 625 |  |  | 0.27 | 625 |  |  | 0.023 | 625 |  |  | 0.02 | 625 |  |  | 0.035 | 625 |  |  | 0.026 | 625
0.17 | 595 |  |  | 1.53 | 595 |  |  | 0.27 | 595 |  |  | 0.023 | 595 |  |  | 0.02 | 595 |  |  | 0.035 | 595 |  |  | 0.026 | 595
0.17 | 585 |  |  | 1.53 | 585 |  |  | 0.27 | 585 |  |  | 0.023 | 585 |  |  | 0.02 | 585 |  |  | 0.035 | 585 |  |  | 0.026 | 585
0.17 | 620 |  |  | 1.53 | 620 |  |  | 0.28 | 620 |  |  | 0.023 | 620 |  |  | 0.02 | 620 |  |  | 0.035 | 620 |  |  | 0.026 | 620
0.17 | 625 |  |  | 1.53 | 625 |  |  | 0.28 | 625 |  |  | 0.023 | 625 |  |  | 0.02 | 625 |  |  | 0.035 | 625 |  |  | 0.026 | 625
0.17 | 590 |  |  | 1.53 | 590 |  |  | 0.28 | 590 |  |  | 0.023 | 590 |  |  | 0.02 | 590 |  |  | 0.035 | 590 |  |  | 0.026 | 590
0.17 | 590 |  |  | 1.53 | 590 |  |  | 0.28 | 590 |  |  | 0.023 | 590 |  |  | 0.02 | 590 |  |  | 0.035 | 590 |  |  | 0.026 | 590
0.17 | 580 |  |  | 1.53 | 580 |  |  | 0.28 | 580 |  |  | 0.023 | 580 |  |  | 0.02 | 580 |  |  | 0.035 | 580 |  |  | 0.026 | 580
0.17 | 620 |  |  | 1.53 | 620 |  |  | 0.28 | 620 |  |  | 0.023 | 620 |  |  | 0.02 | 620 |  |  | 0.035 | 620 |  |  | 0.026 | 620
0.17 | 615 |  |  | 1.53 | 615 |  |  | 0.28 | 615 |  |  | 0.023 | 615 |  |  | 0.02 | 615 |  |  | 0.035 | 615 |  |  | 0.026 | 615
0.17 | 570 |  |  | 1.53 | 570 |  |  | 0.28 | 570 |  |  | 0.023 | 570 |  |  | 0.02 | 570 |  |  | 0.035 | 570 |  |  | 0.026 | 570
0.17 | 605 |  |  | 1.53 | 605 |  |  | 0.28 | 605 |  |  | 0.023 | 605 |  |  | 0.02 | 605 |  |  | 0.035 | 605 |  |  | 0.026 | 605
0.17 | 585 |  |  | 1.53 | 585 |  |  | 0.28 | 585 |  |  | 0.023 | 585 |  |  | 0.02 | 585 |  |  | 0.035 | 585 |  |  | 0.026 | 585
0.17 | 605 |  |  | 1.53 | 605 |  |  | 0.28 | 605 |  |  | 0.024 | 605 |  |  | 0.02 | 605 |  |  | 0.035 | 605 |  |  | 0.027 | 605
0.17 | 605 |  |  | 1.55 | 605 |  |  | 0.28 | 605 |  |  | 0.024 | 605 |  |  | 0.02 | 605 |  |  | 0.035 | 605 |  |  | 0.027 | 605
0.17 | 590 |  |  | 1.55 | 590 |  |  | 0.28 | 590 |  |  | 0.024 | 590 |  |  | 0.02 | 590 |  |  | 0.035 | 590 |  |  | 0.027 | 590
0.17 | 605 |  |  | 1.55 | 605 |  |  | 0.28 | 605 |  |  | 0.024 | 605 |  |  | 0.02 | 605 |  |  | 0.035 | 605 |  |  | 0.027 | 605
0.17 | 630 |  |  | 1.56 | 630 |  |  | 0.28 | 630 |  |  | 0.024 | 630 |  |  | 0.02 | 630 |  |  | 0.035 | 630 |  |  | 0.027 | 630
0.17 | 585 |  |  | 1.56 | 585 |  |  | 0.28 | 585 |  |  | 0.024 | 585 |  |  | 0.02 | 585 |  |  | 0.035 | 585 |  |  | 0.028 | 585
0.17 | 615 |  |  | 1.56 | 615 |  |  | 0.28 | 615 |  |  | 0.024 | 615 |  |  | 0.02 | 615 |  |  | 0.035 | 615 |  |  | 0.028 | 615
0.17 | 620 |  |  | 1.56 | 620 |  |  | 0.28 | 620 |  |  | 0.024 | 620 |  |  | 0.02 | 620 |  |  | 0.035 | 620 |  |  | 0.028 | 620
0.17 | 565 |  |  | 1.56 | 565 |  |  | 0.28 | 565 |  |  | 0.024 | 565 |  |  | 0.02 | 565 |  |  | 0.035 | 565 |  |  | 0.028 | 565
0.17 | 625 |  |  | 1.56 | 625 |  |  | 0.28 | 625 |  |  | 0.024 | 625 |  |  | 0.02 | 625 |  |  | 0.035 | 625 |  |  | 0.028 | 625
0.17 | 630 |  |  | 1.56 | 630 |  |  | 0.28 | 630 |  |  | 0.024 | 630 |  |  | 0.02 | 630 |  |  | 0.035 | 630 |  |  | 0.028 | 630
0.17 | 585 |  |  | 1.56 | 585 |  |  | 0.28 | 585 |  |  | 0.024 | 585 |  |  | 0.02 | 585 |  |  | 0.035 | 585 |  |  | 0.028 | 585
0.17 | 595 |  |  | 1.56 | 595 |  |  | 0.28 | 595 |  |  | 0.024 | 595 |  |  | 0.02 | 595 |  |  | 0.035 | 595 |  |  | 0.03 | 595
0.17 | 585 |  |  | 1.56 | 585 |  |  | 0.28 | 585 |  |  | 0.024 | 585 |  |  | 0.022 | 585 |  |  | 0.035 | 585 |  |  | 0.032 | 585
0.17 | 580 |  |  | 1.56 | 580 |  |  | 0.28 | 580 |  |  | 0.024 | 580 |  |  | 0.022 | 580 |  |  | 0.036 | 580 |  |  | 0.032 | 580
0.18 | 580 |  |  | 1.56 | 580 |  |  | 0.28 | 580 |  |  | 0.024 | 580 |  |  | 0.022 | 580 |  |  | 0.036 | 580 |  |  | 0.032 | 580
0.18 | 595 |  |  | 1.57 | 595 |  |  | 0.28 | 595 |  |  | 0.024 | 595 |  |  | 0.022 | 595 |  |  | 0.036 | 595 |  |  | 0.032 | 595
0.18 | 585 |  |  | 1.58 | 585 |  |  | 0.28 | 585 |  |  | 0.024 | 585 |  |  | 0.022 | 585 |  |  | 0.036 | 585 |  |  | 0.032 | 585
0.18 | 605 |  |  | 1.58 | 605 |  |  | 0.28 | 605 |  |  | 0.024 | 605 |  |  | 0.022 | 605 |  |  | 0.036 | 605 |  |  | 0.032 | 605
0.18 | 565 |  |  | 1.58 | 565 |  |  | 0.28 | 565 |  |  | 0.024 | 565 |  |  | 0.022 | 565 |  |  | 0.036 | 565 |  |  | 0.032 | 565
0.18 | 565 |  |  | 1.58 | 565 |  |  | 0.28 | 565 |  |  | 0.024 | 565 |  |  | 0.022 | 565 |  |  | 0.036 | 565 |  |  | 0.032 | 565
0.18 | 570 |  |  | 1.58 | 570 |  |  | 0.28 | 570 |  |  | 0.024 | 570 |  |  | 0.022 | 570 |  |  | 0.036 | 570 |  |  | 0.032 | 570
0.18 | 600 |  |  | 1.58 | 600 |  |  | 0.28 | 600 |  |  | 0.024 | 600 |  |  | 0.022 | 600 |  |  | 0.036 | 600 |  |  | 0.032 | 600
0.18 | 595 |  |  | 1.58 | 595 |  |  | 0.28 | 595 |  |  | 0.024 | 595 |  |  | 0.022 | 595 |  |  | 0.036 | 595 |  |  | 0.032 | 595
0.18 | 595 |  |  | 1.58 | 595 |  |  | 0.28 | 595 |  |  | 0.024 | 595 |  |  | 0.022 | 595 |  |  | 0.036 | 595 |  |  | 0.032 | 595
0.18 | 575 |  |  | 1.58 | 575 |  |  | 0.28 | 575 |  |  | 0.024 | 575 |  |  | 0.022 | 575 |  |  | 0.036 | 575 |  |  | 0.032 | 575
0.18 | 545 |  |  | 1.58 | 545 |  |  | 0.28 | 545 |  |  | 0.024 | 545 |  |  | 0.022 | 545 |  |  | 0.036 | 545 |  |  | 0.032 | 545
0.18 | 565 |  |  | 1.58 | 565 |  |  | 0.28 | 565 |  |  | 0.024 | 565 |  |  | 0.022 | 565 |  |  | 0.036 | 565 |  |  | 0.032 | 565
0.18 | 565 |  |  | 1.58 | 565 |  |  | 0.28 | 565 |  |  | 0.024 | 565 |  |  | 0.022 | 565 |  |  | 0.036 | 565 |  |  | 0.032 | 565
0.18 | 610 |  |  | 1.58 | 610 |  |  | 0.28 | 610 |  |  | 0.024 | 610 |  |  | 0.022 | 610 |  |  | 0.036 | 610 |  |  | 0.032 | 610
0.18 | 610 |  |  | 1.58 | 610 |  |  | 0.28 | 610 |  |  | 0.024 | 610 |  |  | 0.022 | 610 |  |  | 0.036 | 610 |  |  | 0.032 | 610
0.18 | 580 |  |  | 1.6 | 580 |  |  | 0.28 | 580 |  |  | 0.024 | 580 |  |  | 0.022 | 580 |  |  | 0.036 | 580 |  |  | 0.032 | 580
0.18 | 600 |  |  | 1.6 | 600 |  |  | 0.28 | 600 |  |  | 0.024 | 600 |  |  | 0.022 | 600 |  |  | 0.036 | 600 |  |  | 0.032 | 600
0.18 | 600 |  |  | 1.6 | 600 |  |  | 0.28 | 600 |  |  | 0.024 | 600 |  |  | 0.022 | 600 |  |  | 0.036 | 600 |  |  | 0.032 | 600
0.18 | 555 |  |  | 1.6 | 555 |  |  | 0.28 | 555 |  |  | 0.024 | 555 |  |  | 0.022 | 555 |  |  | 0.036 | 555 |  |  | 0.032 | 555
0.18 | 585 |  |  | 1.6 | 585 |  |  | 0.28 | 585 |  |  | 0.024 | 585 |  |  | 0.022 | 585 |  |  | 0.036 | 585 |  |  | 0.032 | 585
0.18 | 585 |  |  | 1.6 | 585 |  |  | 0.28 | 585 |  |  | 0.024 | 585 |  |  | 0.022 | 585 |  |  | 0.037 | 585 |  |  | 0.032 | 585
0.18 | 575 |  |  | 1.6 | 575 |  |  | 0.28 | 575 |  |  | 0.024 | 575 |  |  | 0.022 | 575 |  |  | 0.037 | 575 |  |  | 0.032 | 575
0.18 | 595 |  |  | 1.6 | 595 |  |  | 0.28 | 595 |  |  | 0.024 | 595 |  |  | 0.022 | 595 |  |  | 0.037 | 595 |  |  | 0.032 | 595
0.18 | 605 |  |  | 1.6 | 605 |  |  | 0.28 | 605 |  |  | 0.024 | 605 |  |  | 0.022 | 605 |  |  | 0.037 | 605 |  |  | 0.032 | 605
0.18 | 630 |  |  | 1.6 | 630 |  |  | 0.28 | 630 |  |  | 0.024 | 630 |  |  | 0.022 | 630 |  |  | 0.037 | 630 |  |  | 0.032 | 630
0.18 | 595 |  |  | 1.6 | 595 |  |  | 0.28 | 595 |  |  | 0.025 | 595 |  |  | 0.022 | 595 |  |  | 0.037 | 595 |  |  | 0.032 | 595
0.18 | 612 |  |  | 1.6 | 612 |  |  | 0.28 | 612 |  |  | 0.025 | 612 |  |  | 0.022 | 612 |  |  | 0.037 | 612 |  |  | 0.032 | 612
0.18 | 570 |  |  | 1.6 | 570 |  |  | 0.28 | 570 |  |  | 0.025 | 570 |  |  | 0.022 | 570 |  |  | 0.037 | 570 |  |  | 0.033 | 570
0.18 | 600 |  |  | 1.6 | 600 |  |  | 0.28 | 600 |  |  | 0.025 | 600 |  |  | 0.022 | 600 |  |  | 0.037 | 600 |  |  | 0.033 | 600
0.18 | 585 |  |  | 1.6 | 585 |  |  | 0.28 | 585 |  |  | 0.025 | 585 |  |  | 0.022 | 585 |  |  | 0.037 | 585 |  |  | 0.034 | 585
0.18 | 610 |  |  | 1.6 | 610 |  |  | 0.28 | 610 |  |  | 0.025 | 610 |  |  | 0.022 | 610 |  |  | 0.037 | 610 |  |  | 0.034 | 610
0.18 | 627 |  |  | 1.6 | 627 |  |  | 0.28 | 627 |  |  | 0.025 | 627 |  |  | 0.022 | 627 |  |  | 0.037 | 627 |  |  | 0.034 | 627
0.18 | 627 |  |  | 1.6 | 627 |  |  | 0.28 | 627 |  |  | 0.025 | 627 |  |  | 0.022 | 627 |  |  | 0.037 | 627 |  |  | 0.035 | 627
0.18 | 600 |  |  | 1.6 | 600 |  |  | 0.28 | 600 |  |  | 0.025 | 600 |  |  | 0.022 | 600 |  |  | 0.037 | 600 |  |  | 0.035 | 600
0.18 | 595 |  |  | 1.6 | 595 |  |  | 0.28 | 595 |  |  | 0.025 | 595 |  |  | 0.022 | 595 |  |  | 0.037 | 595 |  |  | 0.036 | 595
0.18 | 595 |  |  | 1.6 | 595 |  |  | 0.28 | 595 |  |  | 0.025 | 595 |  |  | 0.022 | 595 |  |  | 0.037 | 595 |  |  | 0.036 | 595
0.18 | 620 |  |  | 1.6 | 620 |  |  | 0.28 | 620 |  |  | 0.025 | 620 |  |  | 0.022 | 620 |  |  | 0.037 | 620 |  |  | 0.036 | 620
0.18 | 620 |  |  | 1.6 | 620 |  |  | 0.28 | 620 |  |  | 0.025 | 620 |  |  | 0.022 | 620 |  |  | 0.037 | 620 |  |  | 0.036 | 620
0.18 | 620 |  |  | 1.6 | 620 |  |  | 0.28 | 620 |  |  | 0.025 | 620 |  |  | 0.022 | 620 |  |  | 0.037 | 620 |  |  | 0.036 | 620
0.18 | 600 |  |  | 1.6 | 600 |  |  | 0.28 | 600 |  |  | 0.025 | 600 |  |  | 0.022 | 600 |  |  | 0.037 | 600 |  |  | 0.036 | 600
0.18 | 585 |  |  | 1.6 | 585 |  |  | 0.28 | 585 |  |  | 0.025 | 585 |  |  | 0.022 | 585 |  |  | 0.037 | 585 |  |  | 0.036 | 585
0.18 | 560 |  |  | 1.6 | 560 |  |  | 0.28 | 560 |  |  | 0.025 | 560 |  |  | 0.022 | 560 |  |  | 0.038 | 560 |  |  | 0.036 | 560
0.18 | 600 |  |  | 1.6 | 600 |  |  | 0.31 | 600 |  |  | 0.025 | 600 |  |  | 0.022 | 600 |  |  | 0.038 | 600 |  |  | 0.036 | 600
0.18 | 560 |  |  | 1.6 | 560 |  |  | 0.32 | 560 |  |  | 0.025 | 560 |  |  | 0.022 | 560 |  |  | 0.039 | 560 |  |  | 0.036 | 560
0.18 | 590 |  |  | 1.6 | 590 |  |  | 0.32 | 590 |  |  | 0.025 | 590 |  |  | 0.022 | 590 |  |  | 0.039 | 590 |  |  | 0.037 | 590
0.18 | 540 |  |  | 1.6 | 540 |  |  | 0.32 | 540 |  |  | 0.025 | 540 |  |  | 0.022 | 540 |  |  | 0.041 | 540 |  |  | 0.037 | 540
0.18 | 575 |  |  | 1.6 | 575 |  |  | 0.32 | 575 |  |  | 0.025 | 575 |  |  | 0.022 | 575 |  |  | 0.044 | 575 |  |  | 0.037 | 575
0.18 | 590 |  |  | 1.6 | 590 |  |  | 0.32 | 590 |  |  | 0.025 | 590 |  |  | 0.022 | 590 |  |  | 0.044 | 590 |  |  | 0.037 | 590
0.18 | 590 |  |  | 1.6 | 590 |  |  | 0.32 | 590 |  |  | 0.025 | 590 |  |  | 0.022 | 590 |  |  | 0.044 | 590 |  |  | 0.037 | 590
0.18 | 565 |  |  | 1.6 | 565 |  |  | 0.32 | 565 |  |  | 0.025 | 565 |  |  | 0.022 | 565 |  |  | 0.044 | 565 |  |  | 0.037 | 565
0.18 | 570 |  |  | 1.6 | 570 |  |  | 0.32 | 570 |  |  | 0.025 | 570 |  |  | 0.022 | 570 |  |  | 0.044 | 570 |  |  | 0.037 | 570
0.18 | 620 |  |  | 1.6 | 620 |  |  | 0.32 | 620 |  |  | 0.025 | 620 |  |  | 0.022 | 620 |  |  | 0.044 | 620 |  |  | 0.038 | 620
0.18 | 580 |  |  | 1.6 | 580 |  |  | 0.32 | 580 |  |  | 0.025 | 580 |  |  | 0.022 | 580 |  |  | 0.044 | 580 |  |  | 0.038 | 580
0.18 | 518 |  |  | 1.6 | 518 |  |  | 0.32 | 518 |  |  | 0.025 | 518 |  |  | 0.022 | 518 |  |  | 0.044 | 518 |  |  | 0.039 | 518
0.18 | 518 |  |  | 1.6 | 518 |  |  | 0.32 | 518 |  |  | 0.025 | 518 |  |  | 0.022 | 518 |  |  | 0.044 | 518 |  |  | 0.039 | 518
0.18 | 590 |  |  | 1.6 | 590 |  |  | 0.32 | 590 |  |  | 0.025 | 590 |  |  | 0.022 | 590 |  |  | 0.044 | 590 |  |  | 0.04 | 590
0.18 | 580 |  |  | 1.6 | 580 |  |  | 0.32 | 580 |  |  | 0.025 | 580 |  |  | 0.022 | 580 |  |  | 0.044 | 580 |  |  | 0.04 | 580
0.18 | 580 |  |  | 1.6 | 580 |  |  | 0.34 | 580 |  |  | 0.025 | 580 |  |  | 0.022 | 580 |  |  | 0.044 | 580 |  |  | 0.04 | 580

## Относ.удл2
C 0,01 | О.удл5% |  |  | Mn 0,01 | О.удл5% |  |  | Si 0,01 | О.удл5% |  |  | S 0,001 | О.удл5% |  |  | P 0,001 | О.удл5% |  |  | AL_R 0,001 | О.удл5% |  |  | Nb 0,001 | О.удл5%
0.14 | 25 |  |  | 1.23 | 25 |  |  | 0.17 | 25 |  |  | 0.003 | 25 |  |  | 0.011 | 25 |  |  | 0.015 | 25 |  |  | 0.01 | 25
0.14 | 25 | 0.14 | 27.91667 | 1.3 | 25 | 1.23 | 25 | 0.17 | 25 | 0.17 | 26.5 | 0.004 | 25 | 0.003 | 25 | 0.011 | 25 | 0.011 | 26.2 | 0.015 | 25 | 0.015 | 25 | 0.01 | 25 | 0.01 | 27.73171
0.14 | 28 | 0.15 | 27.41667 | 1.3 | 28 | 1.3 | 26.5 | 0.17 | 28 | 0.18 | 27.16667 | 0.005 | 28 | 0.004 | 25 | 0.011 | 28 | 0.013 | 27.66667 | 0.022 | 28 | 0.022 | 26.5 | 0.01 | 28 | 0.02 | 27
0.14 | 25 | 0.16 | 26.60177 | 1.4 | 25 | 1.4 | 27.125 | 0.17 | 25 | 0.19 | 29 | 0.005 | 25 | 0.005 | 27.64286 | 0.011 | 25 | 0.014 | 27.77778 | 0.022 | 25 | 0.023 | 28 | 0.01 | 25 | 0.022 | 26.69231
0.14 | 28 | 0.17 | 26.59494 | 1.4 | 28 | 1.42 | 28.5 | 0.17 | 28 | 0.2 | 27.88235 | 0.005 | 28 | 0.006 | 28.61538 | 0.011 | 28 | 0.015 | 28.4375 | 0.023 | 28 | 0.027 | 27 | 0.01 | 28 | 0.023 | 28.25
0.14 | 28 | 0.18 | 27.10169 | 1.4 | 28 | 1.43 | 27.5 | 0.17 | 28 | 0.21 | 26.66667 | 0.005 | 28 | 0.008 | 28.14286 | 0.013 | 28 | 0.016 | 26.39706 | 0.023 | 28 | 0.028 | 27 | 0.01 | 28 | 0.024 | 24.9
0.14 | 28 |  |  | 1.4 | 28 | 1.44 | 30 | 0.18 | 28 | 0.22 | 25.77273 | 0.005 | 28 | 0.009 | 25.5 | 0.013 | 28 | 0.017 | 27.08475 | 0.023 | 28 | 0.029 | 27.94737 | 0.01 | 28 | 0.025 | 26.85366
0.14 | 27 |  |  | 1.4 | 27 | 1.45 | 26 | 0.18 | 27 | 0.23 | 26.64286 | 0.005 | 27 | 0.01 | 26.15385 | 0.013 | 27 | 0.018 | 25.72 | 0.027 | 27 | 0.031 | 26.73239 | 0.01 | 27 | 0.026 | 26.48571
0.14 | 30 |  |  | 1.4 | 30 | 1.46 | 28.16667 | 0.18 | 30 | 0.24 | 26.8 | 0.005 | 30 | 0.011 | 26.5 | 0.014 | 30 | 0.019 | 26 | 0.027 | 30 | 0.032 | 26.28571 | 0.01 | 30 | 0.027 | 25.4
0.14 | 24 |  |  | 1.4 | 24 | 1.47 | 27.17391 | 0.18 | 24 | 0.25 | 26.30435 | 0.005 | 24 | 0.012 | 27.75 | 0.014 | 24 | 0.02 | 26.86538 | 0.027 | 24 | 0.033 | 25.94118 | 0.01 | 24 | 0.028 | 26.85714
0.14 | 27 |  |  | 1.4 | 27 | 1.48 | 27 | 0.18 | 27 | 0.26 | 27.52632 | 0.005 | 27 | 0.013 | 26.27273 | 0.014 | 27 | 0.022 | 27.14754 | 0.028 | 27 | 0.034 | 26.47368 | 0.01 | 27 | 0.03 | 26
0.14 | 27 |  |  | 1.42 | 27 | 1.49 | 26.04762 | 0.18 | 27 | 0.27 | 25.83333 | 0.005 | 27 | 0.015 | 26 | 0.014 | 27 |  |  | 0.029 | 27 | 0.035 | 26.73684 | 0.01 | 27 | 0.032 | 26.56667
0.14 | 27 |  |  | 1.42 | 27 | 1.5 | 27.13889 | 0.19 | 27 | 0.28 | 26.91176 | 0.005 | 27 | 0.017 | 26.9 | 0.014 | 27 |  |  | 0.029 | 27 | 0.036 | 26.90909 | 0.01 | 27 | 0.033 | 30
0.14 | 32 |  |  | 1.42 | 32 | 1.51 | 26.22857 | 0.19 | 32 | 0.31 | 28 | 0.005 | 32 | 0.018 | 26.21739 | 0.014 | 32 |  |  | 0.029 | 32 | 0.037 | 27.42857 | 0.01 | 32 | 0.034 | 28
0.14 | 28 |  |  | 1.42 | 28 | 1.52 | 26.76471 | 0.19 | 28 | 0.32 | 27.21429 | 0.005 | 28 | 0.021 | 28.375 | 0.014 | 28 |  |  | 0.029 | 28 | 0.038 | 27.5 | 0.01 | 28 | 0.035 | 25.5
0.14 | 28 |  |  | 1.43 | 28 | 1.53 | 26.85294 | 0.19 | 28 | 0.34 | 25 | 0.005 | 28 | 0.023 | 26.21429 | 0.014 | 28 |  |  | 0.029 | 28 | 0.039 | 27 | 0.01 | 28 | 0.036 | 28.5
0.14 | 27 |  |  | 1.43 | 27 | 1.55 | 25.66667 | 0.19 | 27 |  |  | 0.006 | 27 | 0.024 | 26.46341 | 0.014 | 27 |  |  | 0.029 | 27 | 0.041 | 30 | 0.01 | 27 | 0.037 | 28.71429
0.14 | 34 |  |  | 1.44 | 34 | 1.56 | 26.91667 | 0.19 | 34 |  |  | 0.006 | 34 | 0.025 | 27.63636 | 0.015 | 34 |  |  | 0.029 | 34 | 0.044 | 26.83333 | 0.01 | 34 | 0.038 | 26
0.14 | 29 |  |  | 1.44 | 29 | 1.57 | 28 | 0.19 | 29 |  |  | 0.006 | 29 |  |  | 0.015 | 29 |  |  | 0.029 | 29 |  |  | 0.01 | 29 | 0.039 | 26
0.14 | 27 |  |  | 1.44 | 27 | 1.58 | 27.14286 | 0.19 | 27 |  |  | 0.006 | 27 |  |  | 0.015 | 27 |  |  | 0.029 | 27 |  |  | 0.01 | 27 | 0.04 | 24.66667
0.14 | 29 |  |  | 1.44 | 29 | 1.6 | 27.09302 | 0.19 | 29 |  |  | 0.006 | 29 |  |  | 0.015 | 29 |  |  | 0.029 | 29 |  |  | 0.01 | 29
0.14 | 31 |  |  | 1.44 | 31 |  |  | 0.2 | 31 |  |  | 0.006 | 31 |  |  | 0.015 | 31 |  |  | 0.029 | 31 |  |  | 0.01 | 31
0.14 | 26 |  |  | 1.45 | 26 |  |  | 0.2 | 26 |  |  | 0.006 | 26 |  |  | 0.015 | 26 |  |  | 0.029 | 26 |  |  | 0.01 | 26
0.14 | 30 |  |  | 1.46 | 30 |  |  | 0.2 | 30 |  |  | 0.006 | 30 |  |  | 0.015 | 30 |  |  | 0.029 | 30 |  |  | 0.01 | 30
0.15 | 30 |  |  | 1.46 | 30 |  |  | 0.2 | 30 |  |  | 0.006 | 30 |  |  | 0.015 | 30 |  |  | 0.029 | 30 |  |  | 0.01 | 30
0.15 | 28 |  |  | 1.46 | 28 |  |  | 0.2 | 28 |  |  | 0.006 | 28 |  |  | 0.015 | 28 |  |  | 0.029 | 28 |  |  | 0.01 | 28
0.15 | 32 |  |  | 1.46 | 32 |  |  | 0.2 | 32 |  |  | 0.006 | 32 |  |  | 0.015 | 32 |  |  | 0.029 | 32 |  |  | 0.01 | 32
0.15 | 25 |  |  | 1.46 | 25 |  |  | 0.2 | 25 |  |  | 0.006 | 25 |  |  | 0.015 | 25 |  |  | 0.029 | 25 |  |  | 0.01 | 25
0.15 | 24 |  |  | 1.46 | 24 |  |  | 0.2 | 24 |  |  | 0.006 | 24 |  |  | 0.015 | 24 |  |  | 0.029 | 24 |  |  | 0.01 | 24
0.15 | 26 |  |  | 1.47 | 26 |  |  | 0.2 | 26 |  |  | 0.008 | 26 |  |  | 0.015 | 26 |  |  | 0.029 | 26 |  |  | 0.01 | 26
0.15 | 29 |  |  | 1.47 | 29 |  |  | 0.2 | 29 |  |  | 0.008 | 29 |  |  | 0.015 | 29 |  |  | 0.029 | 29 |  |  | 0.01 | 29
0.15 | 28 |  |  | 1.47 | 28 |  |  | 0.2 | 28 |  |  | 0.008 | 28 |  |  | 0.015 | 28 |  |  | 0.029 | 28 |  |  | 0.01 | 28
0.15 | 27 |  |  | 1.47 | 27 |  |  | 0.2 | 27 |  |  | 0.008 | 27 |  |  | 0.015 | 27 |  |  | 0.029 | 27 |  |  | 0.01 | 27
0.15 | 29 |  |  | 1.47 | 29 |  |  | 0.2 | 29 |  |  | 0.008 | 29 |  |  | 0.016 | 29 |  |  | 0.029 | 29 |  |  | 0.01 | 29
0.15 | 29 |  |  | 1.47 | 29 |  |  | 0.2 | 29 |  |  | 0.008 | 29 |  |  | 0.016 | 29 |  |  | 0.029 | 29 |  |  | 0.01 | 29
0.15 | 29 |  |  | 1.47 | 29 |  |  | 0.2 | 29 |  |  | 0.008 | 29 |  |  | 0.016 | 29 |  |  | 0.029 | 29 |  |  | 0.01 | 29
0.15 | 24 |  |  | 1.47 | 24 |  |  | 0.2 | 24 |  |  | 0.009 | 24 |  |  | 0.016 | 24 |  |  | 0.029 | 24 |  |  | 0.01 | 24
0.15 | 27 |  |  | 1.47 | 27 |  |  | 0.2 | 27 |  |  | 0.009 | 27 |  |  | 0.016 | 27 |  |  | 0.029 | 27 |  |  | 0.01 | 27
0.15 | 29 |  |  | 1.47 | 29 |  |  | 0.21 | 29 |  |  | 0.01 | 29 |  |  | 0.016 | 29 |  |  | 0.029 | 29 |  |  | 0.01 | 29
0.15 | 26 |  |  | 1.47 | 26 |  |  | 0.21 | 26 |  |  | 0.01 | 26 |  |  | 0.016 | 26 |  |  | 0.029 | 26 |  |  | 0.01 | 26
0.15 | 25 |  |  | 1.47 | 25 |  |  | 0.21 | 25 |  |  | 0.01 | 25 |  |  | 0.016 | 25 |  |  | 0.029 | 25 |  |  | 0.01 | 25
0.15 | 25 |  |  | 1.47 | 25 |  |  | 0.21 | 25 |  |  | 0.01 | 25 |  |  | 0.016 | 25 |  |  | 0.029 | 25 |  |  | 0.02 | 25
0.15 | 28 |  |  | 1.47 | 28 |  |  | 0.21 | 28 |  |  | 0.01 | 28 |  |  | 0.016 | 28 |  |  | 0.029 | 28 |  |  | 0.02 | 28
0.15 | 26 |  |  | 1.47 | 26 |  |  | 0.21 | 26 |  |  | 0.01 | 26 |  |  | 0.016 | 26 |  |  | 0.029 | 26 |  |  | 0.02 | 26
0.15 | 32 |  |  | 1.47 | 32 |  |  | 0.21 | 32 |  |  | 0.01 | 32 |  |  | 0.016 | 32 |  |  | 0.029 | 32 |  |  | 0.02 | 32
0.15 | 24 |  |  | 1.47 | 24 |  |  | 0.21 | 24 |  |  | 0.01 | 24 |  |  | 0.016 | 24 |  |  | 0.029 | 24 |  |  | 0.02 | 24
0.15 | 28 |  |  | 1.47 | 28 |  |  | 0.21 | 28 |  |  | 0.01 | 28 |  |  | 0.016 | 28 |  |  | 0.029 | 28 |  |  | 0.022 | 28
0.15 | 28 |  |  | 1.47 | 28 |  |  | 0.21 | 28 |  |  | 0.01 | 28 |  |  | 0.016 | 28 |  |  | 0.029 | 28 |  |  | 0.022 | 28
0.16 | 29 |  |  | 1.47 | 29 |  |  | 0.21 | 29 |  |  | 0.01 | 29 |  |  | 0.016 | 29 |  |  | 0.029 | 29 |  |  | 0.022 | 29
0.16 | 27 |  |  | 1.47 | 27 |  |  | 0.21 | 27 |  |  | 0.01 | 27 |  |  | 0.016 | 27 |  |  | 0.031 | 27 |  |  | 0.022 | 27
0.16 | 25 |  |  | 1.47 | 25 |  |  | 0.21 | 25 |  |  | 0.01 | 25 |  |  | 0.016 | 25 |  |  | 0.031 | 25 |  |  | 0.022 | 25
0.16 | 25 |  |  | 1.47 | 25 |  |  | 0.21 | 25 |  |  | 0.01 | 25 |  |  | 0.016 | 25 |  |  | 0.031 | 25 |  |  | 0.022 | 25
0.16 | 24 |  |  | 1.48 | 24 |  |  | 0.21 | 24 |  |  | 0.01 | 24 |  |  | 0.016 | 24 |  |  | 0.031 | 24 |  |  | 0.022 | 24
0.16 | 24 |  |  | 1.48 | 24 |  |  | 0.21 | 24 |  |  | 0.01 | 24 |  |  | 0.016 | 24 |  |  | 0.031 | 24 |  |  | 0.022 | 24
0.16 | 27 |  |  | 1.48 | 27 |  |  | 0.21 | 27 |  |  | 0.01 | 27 |  |  | 0.016 | 27 |  |  | 0.031 | 27 |  |  | 0.022 | 27
0.16 | 28 |  |  | 1.48 | 28 |  |  | 0.21 | 28 |  |  | 0.01 | 28 |  |  | 0.016 | 28 |  |  | 0.031 | 28 |  |  | 0.022 | 28
0.16 | 26 |  |  | 1.48 | 26 |  |  | 0.22 | 26 |  |  | 0.01 | 26 |  |  | 0.016 | 26 |  |  | 0.031 | 26 |  |  | 0.022 | 26
0.16 | 31 |  |  | 1.48 | 31 |  |  | 0.22 | 31 |  |  | 0.01 | 31 |  |  | 0.016 | 31 |  |  | 0.031 | 31 |  |  | 0.022 | 31
0.16 | 25 |  |  | 1.48 | 25 |  |  | 0.22 | 25 |  |  | 0.01 | 25 |  |  | 0.016 | 25 |  |  | 0.031 | 25 |  |  | 0.022 | 25
0.16 | 28 |  |  | 1.48 | 28 |  |  | 0.22 | 28 |  |  | 0.01 | 28 |  |  | 0.016 | 28 |  |  | 0.031 | 28 |  |  | 0.023 | 28
0.16 | 29 |  |  | 1.48 | 29 |  |  | 0.22 | 29 |  |  | 0.01 | 29 |  |  | 0.016 | 29 |  |  | 0.031 | 29 |  |  | 0.023 | 29
0.16 | 28 |  |  | 1.48 | 28 |  |  | 0.22 | 28 |  |  | 0.01 | 28 |  |  | 0.016 | 28 |  |  | 0.031 | 28 |  |  | 0.023 | 28
0.16 | 28 |  |  | 1.49 | 28 |  |  | 0.22 | 28 |  |  | 0.01 | 28 |  |  | 0.016 | 28 |  |  | 0.031 | 28 |  |  | 0.023 | 28
0.16 | 26 |  |  | 1.49 | 26 |  |  | 0.22 | 26 |  |  | 0.01 | 26 |  |  | 0.016 | 26 |  |  | 0.031 | 26 |  |  | 0.024 | 26
0.16 | 26 |  |  | 1.49 | 26 |  |  | 0.22 | 26 |  |  | 0.01 | 26 |  |  | 0.016 | 26 |  |  | 0.031 | 26 |  |  | 0.024 | 26
0.16 | 26 |  |  | 1.49 | 26 |  |  | 0.22 | 26 |  |  | 0.01 | 26 |  |  | 0.016 | 26 |  |  | 0.031 | 26 |  |  | 0.024 | 26
0.16 | 24 |  |  | 1.49 | 24 |  |  | 0.22 | 24 |  |  | 0.01 | 24 |  |  | 0.016 | 24 |  |  | 0.031 | 24 |  |  | 0.024 | 24
0.16 | 26 |  |  | 1.49 | 26 |  |  | 0.22 | 26 |  |  | 0.01 | 26 |  |  | 0.016 | 26 |  |  | 0.031 | 26 |  |  | 0.024 | 26
0.16 | 24 |  |  | 1.49 | 24 |  |  | 0.22 | 24 |  |  | 0.01 | 24 |  |  | 0.016 | 24 |  |  | 0.031 | 24 |  |  | 0.024 | 24
0.16 | 25 |  |  | 1.49 | 25 |  |  | 0.22 | 25 |  |  | 0.01 | 25 |  |  | 0.016 | 25 |  |  | 0.031 | 25 |  |  | 0.024 | 25
0.16 | 24 |  |  | 1.49 | 24 |  |  | 0.22 | 24 |  |  | 0.01 | 24 |  |  | 0.016 | 24 |  |  | 0.031 | 24 |  |  | 0.024 | 24
0.16 | 24 |  |  | 1.49 | 24 |  |  | 0.22 | 24 |  |  | 0.01 | 24 |  |  | 0.016 | 24 |  |  | 0.031 | 24 |  |  | 0.024 | 24
0.16 | 24 |  |  | 1.49 | 24 |  |  | 0.22 | 24 |  |  | 0.01 | 24 |  |  | 0.016 | 24 |  |  | 0.031 | 24 |  |  | 0.024 | 24
0.16 | 24 |  |  | 1.49 | 24 |  |  | 0.22 | 24 |  |  | 0.01 | 24 |  |  | 0.016 | 24 |  |  | 0.031 | 24 |  |  | 0.025 | 24
0.16 | 24 |  |  | 1.49 | 24 |  |  | 0.22 | 24 |  |  | 0.01 | 24 |  |  | 0.016 | 24 |  |  | 0.031 | 24 |  |  | 0.025 | 24
0.16 | 25 |  |  | 1.49 | 25 |  |  | 0.22 | 25 |  |  | 0.01 | 25 |  |  | 0.016 | 25 |  |  | 0.031 | 25 |  |  | 0.025 | 25
0.16 | 23 |  |  | 1.49 | 23 |  |  | 0.22 | 23 |  |  | 0.01 | 23 |  |  | 0.016 | 23 |  |  | 0.031 | 23 |  |  | 0.025 | 23
0.16 | 27 |  |  | 1.49 | 27 |  |  | 0.22 | 27 |  |  | 0.011 | 27 |  |  | 0.016 | 27 |  |  | 0.031 | 27 |  |  | 0.025 | 27
0.16 | 25 |  |  | 1.49 | 25 |  |  | 0.23 | 25 |  |  | 0.011 | 25 |  |  | 0.016 | 25 |  |  | 0.031 | 25 |  |  | 0.025 | 25
0.16 | 25 |  |  | 1.49 | 25 |  |  | 0.23 | 25 |  |  | 0.011 | 25 |  |  | 0.016 | 25 |  |  | 0.031 | 25 |  |  | 0.025 | 25
0.16 | 22 |  |  | 1.49 | 22 |  |  | 0.23 | 22 |  |  | 0.011 | 22 |  |  | 0.016 | 22 |  |  | 0.031 | 22 |  |  | 0.025 | 22
0.16 | 24 |  |  | 1.49 | 24 |  |  | 0.23 | 24 |  |  | 0.011 | 24 |  |  | 0.016 | 24 |  |  | 0.031 | 24 |  |  | 0.025 | 24
0.16 | 27 |  |  | 1.49 | 27 |  |  | 0.23 | 27 |  |  | 0.011 | 27 |  |  | 0.016 | 27 |  |  | 0.031 | 27 |  |  | 0.025 | 27
0.16 | 26 |  |  | 1.49 | 26 |  |  | 0.23 | 26 |  |  | 0.011 | 26 |  |  | 0.016 | 26 |  |  | 0.031 | 26 |  |  | 0.025 | 26
0.16 | 26 |  |  | 1.49 | 26 |  |  | 0.23 | 26 |  |  | 0.011 | 26 |  |  | 0.016 | 26 |  |  | 0.031 | 26 |  |  | 0.025 | 26
0.16 | 26 |  |  | 1.49 | 26 |  |  | 0.23 | 26 |  |  | 0.011 | 26 |  |  | 0.016 | 26 |  |  | 0.031 | 26 |  |  | 0.025 | 26
0.16 | 31 |  |  | 1.49 | 31 |  |  | 0.23 | 31 |  |  | 0.011 | 31 |  |  | 0.016 | 31 |  |  | 0.031 | 31 |  |  | 0.025 | 31
0.16 | 31 |  |  | 1.49 | 31 |  |  | 0.23 | 31 |  |  | 0.011 | 31 |  |  | 0.016 | 31 |  |  | 0.031 | 31 |  |  | 0.025 | 31
0.16 | 28 |  |  | 1.49 | 28 |  |  | 0.23 | 28 |  |  | 0.011 | 28 |  |  | 0.016 | 28 |  |  | 0.031 | 28 |  |  | 0.025 | 28
0.16 | 29 |  |  | 1.49 | 29 |  |  | 0.23 | 29 |  |  | 0.011 | 29 |  |  | 0.016 | 29 |  |  | 0.031 | 29 |  |  | 0.025 | 29
0.16 | 29 |  |  | 1.49 | 29 |  |  | 0.23 | 29 |  |  | 0.011 | 29 |  |  | 0.016 | 29 |  |  | 0.031 | 29 |  |  | 0.025 | 29
0.16 | 24 |  |  | 1.49 | 24 |  |  | 0.23 | 24 |  |  | 0.011 | 24 |  |  | 0.016 | 24 |  |  | 0.031 | 24 |  |  | 0.025 | 24
0.16 | 24 |  |  | 1.49 | 24 |  |  | 0.24 | 24 |  |  | 0.011 | 24 |  |  | 0.016 | 24 |  |  | 0.031 | 24 |  |  | 0.025 | 24
0.16 | 27 |  |  | 1.49 | 27 |  |  | 0.24 | 27 |  |  | 0.011 | 27 |  |  | 0.016 | 27 |  |  | 0.031 | 27 |  |  | 0.025 | 27
0.16 | 24 |  |  | 1.49 | 24 |  |  | 0.24 | 24 |  |  | 0.011 | 24 |  |  | 0.016 | 24 |  |  | 0.031 | 24 |  |  | 0.025 | 24
0.16 | 27 |  |  | 1.49 | 27 |  |  | 0.24 | 27 |  |  | 0.011 | 27 |  |  | 0.016 | 27 |  |  | 0.031 | 27 |  |  | 0.025 | 27
0.16 | 28 |  |  | 1.49 | 28 |  |  | 0.24 | 28 |  |  | 0.011 | 28 |  |  | 0.016 | 28 |  |  | 0.031 | 28 |  |  | 0.025 | 28
0.16 | 28 |  |  | 1.49 | 28 |  |  | 0.24 | 28 |  |  | 0.012 | 28 |  |  | 0.016 | 28 |  |  | 0.031 | 28 |  |  | 0.025 | 28
0.16 | 27 |  |  | 1.49 | 27 |  |  | 0.24 | 27 |  |  | 0.012 | 27 |  |  | 0.016 | 27 |  |  | 0.031 | 27 |  |  | 0.025 | 27
0.16 | 26 |  |  | 1.49 | 26 |  |  | 0.24 | 26 |  |  | 0.012 | 26 |  |  | 0.016 | 26 |  |  | 0.031 | 26 |  |  | 0.025 | 26
0.16 | 26 |  |  | 1.49 | 26 |  |  | 0.24 | 26 |  |  | 0.012 | 26 |  |  | 0.016 | 26 |  |  | 0.031 | 26 |  |  | 0.025 | 26
0.16 | 28 |  |  | 1.49 | 28 |  |  | 0.24 | 28 |  |  | 0.012 | 28 |  |  | 0.017 | 28 |  |  | 0.031 | 28 |  |  | 0.025 | 28
0.16 | 30 |  |  | 1.49 | 30 |  |  | 0.24 | 30 |  |  | 0.012 | 30 |  |  | 0.017 | 30 |  |  | 0.031 | 30 |  |  | 0.025 | 30
0.16 | 26 |  |  | 1.49 | 26 |  |  | 0.24 | 26 |  |  | 0.012 | 26 |  |  | 0.017 | 26 |  |  | 0.031 | 26 |  |  | 0.025 | 26
0.16 | 26 |  |  | 1.5 | 26 |  |  | 0.24 | 26 |  |  | 0.012 | 26 |  |  | 0.017 | 26 |  |  | 0.031 | 26 |  |  | 0.025 | 26
0.16 | 25 |  |  | 1.5 | 25 |  |  | 0.24 | 25 |  |  | 0.012 | 25 |  |  | 0.017 | 25 |  |  | 0.031 | 25 |  |  | 0.025 | 25
0.16 | 26 |  |  | 1.5 | 26 |  |  | 0.24 | 26 |  |  | 0.012 | 26 |  |  | 0.017 | 26 |  |  | 0.031 | 26 |  |  | 0.025 | 26
0.16 | 25 |  |  | 1.5 | 25 |  |  | 0.24 | 25 |  |  | 0.012 | 25 |  |  | 0.017 | 25 |  |  | 0.031 | 25 |  |  | 0.025 | 25
0.16 | 27 |  |  | 1.5 | 27 |  |  | 0.24 | 27 |  |  | 0.012 | 27 |  |  | 0.017 | 27 |  |  | 0.031 | 27 |  |  | 0.025 | 27
0.16 | 31 |  |  | 1.5 | 31 |  |  | 0.24 | 31 |  |  | 0.012 | 31 |  |  | 0.017 | 31 |  |  | 0.031 | 31 |  |  | 0.025 | 31
0.16 | 31 |  |  | 1.5 | 31 |  |  | 0.24 | 31 |  |  | 0.012 | 31 |  |  | 0.017 | 31 |  |  | 0.031 | 31 |  |  | 0.025 | 31
0.16 | 31 |  |  | 1.5 | 31 |  |  | 0.24 | 31 |  |  | 0.012 | 31 |  |  | 0.017 | 31 |  |  | 0.031 | 31 |  |  | 0.025 | 31
0.16 | 34 |  |  | 1.5 | 34 |  |  | 0.24 | 34 |  |  | 0.012 | 34 |  |  | 0.017 | 34 |  |  | 0.031 | 34 |  |  | 0.025 | 34
0.16 | 30 |  |  | 1.5 | 30 |  |  | 0.24 | 30 |  |  | 0.012 | 30 |  |  | 0.017 | 30 |  |  | 0.031 | 30 |  |  | 0.025 | 30
0.16 | 28 |  |  | 1.5 | 28 |  |  | 0.24 | 28 |  |  | 0.012 | 28 |  |  | 0.017 | 28 |  |  | 0.031 | 28 |  |  | 0.025 | 28
0.16 | 30 |  |  | 1.5 | 30 |  |  | 0.24 | 30 |  |  | 0.012 | 30 |  |  | 0.017 | 30 |  |  | 0.031 | 30 |  |  | 0.025 | 30
0.16 | 29 |  |  | 1.5 | 29 |  |  | 0.24 | 29 |  |  | 0.012 | 29 |  |  | 0.017 | 29 |  |  | 0.031 | 29 |  |  | 0.025 | 29
0.16 | 31 |  |  | 1.5 | 31 |  |  | 0.24 | 31 |  |  | 0.012 | 31 |  |  | 0.017 | 31 |  |  | 0.031 | 31 |  |  | 0.025 | 31
0.16 | 27 |  |  | 1.5 | 27 |  |  | 0.24 | 27 |  |  | 0.012 | 27 |  |  | 0.017 | 27 |  |  | 0.031 | 27 |  |  | 0.025 | 27
0.16 | 26 |  |  | 1.5 | 26 |  |  | 0.24 | 26 |  |  | 0.012 | 26 |  |  | 0.017 | 26 |  |  | 0.031 | 26 |  |  | 0.025 | 26
0.16 | 24 |  |  | 1.5 | 24 |  |  | 0.24 | 24 |  |  | 0.012 | 24 |  |  | 0.017 | 24 |  |  | 0.032 | 24 |  |  | 0.025 | 24
0.16 | 27 |  |  | 1.5 | 27 |  |  | 0.24 | 27 |  |  | 0.012 | 27 |  |  | 0.017 | 27 |  |  | 0.032 | 27 |  |  | 0.025 | 27
0.16 | 25 |  |  | 1.5 | 25 |  |  | 0.24 | 25 |  |  | 0.012 | 25 |  |  | 0.017 | 25 |  |  | 0.032 | 25 |  |  | 0.025 | 25
0.16 | 24 |  |  | 1.5 | 24 |  |  | 0.24 | 24 |  |  | 0.012 | 24 |  |  | 0.017 | 24 |  |  | 0.032 | 24 |  |  | 0.025 | 24
0.16 | 29 |  |  | 1.5 | 29 |  |  | 0.24 | 29 |  |  | 0.012 | 29 |  |  | 0.017 | 29 |  |  | 0.032 | 29 |  |  | 0.025 | 29
0.16 | 29 |  |  | 1.5 | 29 |  |  | 0.24 | 29 |  |  | 0.013 | 29 |  |  | 0.017 | 29 |  |  | 0.032 | 29 |  |  | 0.025 | 29
0.16 | 26 |  |  | 1.5 | 26 |  |  | 0.24 | 26 |  |  | 0.013 | 26 |  |  | 0.017 | 26 |  |  | 0.032 | 26 |  |  | 0.025 | 26
0.16 | 28 |  |  | 1.5 | 28 |  |  | 0.24 | 28 |  |  | 0.013 | 28 |  |  | 0.017 | 28 |  |  | 0.033 | 28 |  |  | 0.025 | 28
0.16 | 26 |  |  | 1.5 | 26 |  |  | 0.24 | 26 |  |  | 0.013 | 26 |  |  | 0.017 | 26 |  |  | 0.033 | 26 |  |  | 0.025 | 26
0.16 | 23 |  |  | 1.5 | 23 |  |  | 0.24 | 23 |  |  | 0.013 | 23 |  |  | 0.017 | 23 |  |  | 0.033 | 23 |  |  | 0.025 | 23
0.16 | 27 |  |  | 1.5 | 27 |  |  | 0.24 | 27 |  |  | 0.013 | 27 |  |  | 0.017 | 27 |  |  | 0.033 | 27 |  |  | 0.025 | 27
0.16 | 28 |  |  | 1.5 | 28 |  |  | 0.24 | 28 |  |  | 0.013 | 28 |  |  | 0.017 | 28 |  |  | 0.033 | 28 |  |  | 0.025 | 28
0.16 | 24 |  |  | 1.5 | 24 |  |  | 0.24 | 24 |  |  | 0.013 | 24 |  |  | 0.017 | 24 |  |  | 0.033 | 24 |  |  | 0.025 | 24
0.16 | 26 |  |  | 1.5 | 26 |  |  | 0.24 | 26 |  |  | 0.013 | 26 |  |  | 0.017 | 26 |  |  | 0.033 | 26 |  |  | 0.025 | 26
0.16 | 26 |  |  | 1.5 | 26 |  |  | 0.24 | 26 |  |  | 0.013 | 26 |  |  | 0.017 | 26 |  |  | 0.033 | 26 |  |  | 0.025 | 26
0.16 | 26 |  |  | 1.5 | 26 |  |  | 0.24 | 26 |  |  | 0.013 | 26 |  |  | 0.017 | 26 |  |  | 0.033 | 26 |  |  | 0.025 | 26
0.16 | 26 |  |  | 1.5 | 26 |  |  | 0.24 | 26 |  |  | 0.015 | 26 |  |  | 0.017 | 26 |  |  | 0.033 | 26 |  |  | 0.025 | 26
0.16 | 25 |  |  | 1.5 | 25 |  |  | 0.24 | 25 |  |  | 0.017 | 25 |  |  | 0.017 | 25 |  |  | 0.033 | 25 |  |  | 0.025 | 25
0.16 | 25 |  |  | 1.5 | 25 |  |  | 0.24 | 25 |  |  | 0.017 | 25 |  |  | 0.017 | 25 |  |  | 0.033 | 25 |  |  | 0.025 | 25
0.16 | 26 |  |  | 1.5 | 26 |  |  | 0.24 | 26 |  |  | 0.017 | 26 |  |  | 0.017 | 26 |  |  | 0.033 | 26 |  |  | 0.025 | 26
0.16 | 26 |  |  | 1.51 | 26 |  |  | 0.24 | 26 |  |  | 0.017 | 26 |  |  | 0.017 | 26 |  |  | 0.033 | 26 |  |  | 0.025 | 26
0.16 | 29 |  |  | 1.51 | 29 |  |  | 0.24 | 29 |  |  | 0.017 | 29 |  |  | 0.017 | 29 |  |  | 0.033 | 29 |  |  | 0.025 | 29
0.16 | 24 |  |  | 1.51 | 24 |  |  | 0.24 | 24 |  |  | 0.017 | 24 |  |  | 0.017 | 24 |  |  | 0.033 | 24 |  |  | 0.025 | 24
0.16 | 26 |  |  | 1.51 | 26 |  |  | 0.24 | 26 |  |  | 0.017 | 26 |  |  | 0.017 | 26 |  |  | 0.033 | 26 |  |  | 0.025 | 26
0.16 | 29 |  |  | 1.51 | 29 |  |  | 0.24 | 29 |  |  | 0.017 | 29 |  |  | 0.017 | 29 |  |  | 0.034 | 29 |  |  | 0.025 | 29
0.16 | 28 |  |  | 1.51 | 28 |  |  | 0.24 | 28 |  |  | 0.017 | 28 |  |  | 0.017 | 28 |  |  | 0.034 | 28 |  |  | 0.025 | 28
0.16 | 34 |  |  | 1.51 | 34 |  |  | 0.24 | 34 |  |  | 0.017 | 34 |  |  | 0.017 | 34 |  |  | 0.034 | 34 |  |  | 0.025 | 34
0.16 | 25 |  |  | 1.51 | 25 |  |  | 0.24 | 25 |  |  | 0.017 | 25 |  |  | 0.017 | 25 |  |  | 0.034 | 25 |  |  | 0.025 | 25
0.16 | 24 |  |  | 1.51 | 24 |  |  | 0.24 | 24 |  |  | 0.017 | 24 |  |  | 0.017 | 24 |  |  | 0.034 | 24 |  |  | 0.025 | 24
0.16 | 26 |  |  | 1.51 | 26 |  |  | 0.24 | 26 |  |  | 0.017 | 26 |  |  | 0.017 | 26 |  |  | 0.034 | 26 |  |  | 0.025 | 26
0.16 | 30 |  |  | 1.51 | 30 |  |  | 0.24 | 30 |  |  | 0.017 | 30 |  |  | 0.017 | 30 |  |  | 0.034 | 30 |  |  | 0.025 | 30
0.16 | 24 |  |  | 1.51 | 24 |  |  | 0.24 | 24 |  |  | 0.017 | 24 |  |  | 0.017 | 24 |  |  | 0.034 | 24 |  |  | 0.025 | 24
0.16 | 25 |  |  | 1.51 | 25 |  |  | 0.24 | 25 |  |  | 0.017 | 25 |  |  | 0.017 | 25 |  |  | 0.034 | 25 |  |  | 0.025 | 25
0.16 | 25 |  |  | 1.51 | 25 |  |  | 0.24 | 25 |  |  | 0.017 | 25 |  |  | 0.017 | 25 |  |  | 0.034 | 25 |  |  | 0.025 | 25
0.16 | 33 |  |  | 1.51 | 33 |  |  | 0.24 | 33 |  |  | 0.017 | 33 |  |  | 0.017 | 33 |  |  | 0.034 | 33 |  |  | 0.025 | 33
0.16 | 27 |  |  | 1.51 | 27 |  |  | 0.24 | 27 |  |  | 0.017 | 27 |  |  | 0.017 | 27 |  |  | 0.034 | 27 |  |  | 0.026 | 27
0.16 | 27 |  |  | 1.51 | 27 |  |  | 0.24 | 27 |  |  | 0.017 | 27 |  |  | 0.017 | 27 |  |  | 0.034 | 27 |  |  | 0.026 | 27
0.16 | 25 |  |  | 1.51 | 25 |  |  | 0.24 | 25 |  |  | 0.018 | 25 |  |  | 0.017 | 25 |  |  | 0.034 | 25 |  |  | 0.026 | 25
0.16 | 26 |  |  | 1.51 | 26 |  |  | 0.24 | 26 |  |  | 0.018 | 26 |  |  | 0.017 | 26 |  |  | 0.034 | 26 |  |  | 0.026 | 26
0.16 | 24 |  |  | 1.51 | 24 |  |  | 0.24 | 24 |  |  | 0.018 | 24 |  |  | 0.017 | 24 |  |  | 0.034 | 24 |  |  | 0.026 | 24
0.16 | 22 |  |  | 1.51 | 22 |  |  | 0.24 | 22 |  |  | 0.018 | 22 |  |  | 0.018 | 22 |  |  | 0.034 | 22 |  |  | 0.026 | 22
0.17 | 23 |  |  | 1.51 | 23 |  |  | 0.24 | 23 |  |  | 0.018 | 23 |  |  | 0.018 | 23 |  |  | 0.034 | 23 |  |  | 0.026 | 23
0.17 | 25 |  |  | 1.51 | 25 |  |  | 0.24 | 25 |  |  | 0.018 | 25 |  |  | 0.018 | 25 |  |  | 0.034 | 25 |  |  | 0.026 | 25
0.17 | 28 |  |  | 1.51 | 28 |  |  | 0.24 | 28 |  |  | 0.018 | 28 |  |  | 0.018 | 28 |  |  | 0.034 | 28 |  |  | 0.026 | 28
0.17 | 24 |  |  | 1.51 | 24 |  |  | 0.24 | 24 |  |  | 0.018 | 24 |  |  | 0.018 | 24 |  |  | 0.034 | 24 |  |  | 0.026 | 24
0.17 | 26 |  |  | 1.51 | 26 |  |  | 0.24 | 26 |  |  | 0.018 | 26 |  |  | 0.018 | 26 |  |  | 0.034 | 26 |  |  | 0.026 | 26
0.17 | 27 |  |  | 1.51 | 27 |  |  | 0.24 | 27 |  |  | 0.018 | 27 |  |  | 0.018 | 27 |  |  | 0.034 | 27 |  |  | 0.026 | 27
0.17 | 25 |  |  | 1.51 | 25 |  |  | 0.25 | 25 |  |  | 0.018 | 25 |  |  | 0.018 | 25 |  |  | 0.034 | 25 |  |  | 0.026 | 25
0.17 | 28 |  |  | 1.51 | 28 |  |  | 0.25 | 28 |  |  | 0.018 | 28 |  |  | 0.018 | 28 |  |  | 0.034 | 28 |  |  | 0.026 | 28
0.17 | 27 |  |  | 1.51 | 27 |  |  | 0.25 | 27 |  |  | 0.018 | 27 |  |  | 0.018 | 27 |  |  | 0.034 | 27 |  |  | 0.026 | 27
0.17 | 28 |  |  | 1.51 | 28 |  |  | 0.25 | 28 |  |  | 0.018 | 28 |  |  | 0.018 | 28 |  |  | 0.034 | 28 |  |  | 0.026 | 28
0.17 | 28 |  |  | 1.51 | 28 |  |  | 0.25 | 28 |  |  | 0.018 | 28 |  |  | 0.018 | 28 |  |  | 0.034 | 28 |  |  | 0.026 | 28
0.17 | 24 |  |  | 1.51 | 24 |  |  | 0.25 | 24 |  |  | 0.018 | 24 |  |  | 0.018 | 24 |  |  | 0.034 | 24 |  |  | 0.026 | 24
0.17 | 24 |  |  | 1.51 | 24 |  |  | 0.25 | 24 |  |  | 0.018 | 24 |  |  | 0.018 | 24 |  |  | 0.034 | 24 |  |  | 0.026 | 24
0.17 | 22 |  |  | 1.51 | 22 |  |  | 0.25 | 22 |  |  | 0.018 | 22 |  |  | 0.018 | 22 |  |  | 0.034 | 22 |  |  | 0.026 | 22
0.17 | 26 |  |  | 1.52 | 26 |  |  | 0.25 | 26 |  |  | 0.018 | 26 |  |  | 0.018 | 26 |  |  | 0.034 | 26 |  |  | 0.026 | 26
0.17 | 28 |  |  | 1.52 | 28 |  |  | 0.25 | 28 |  |  | 0.018 | 28 |  |  | 0.018 | 28 |  |  | 0.034 | 28 |  |  | 0.026 | 28
0.17 | 26 |  |  | 1.52 | 26 |  |  | 0.25 | 26 |  |  | 0.018 | 26 |  |  | 0.018 | 26 |  |  | 0.034 | 26 |  |  | 0.026 | 26
0.17 | 27 |  |  | 1.52 | 27 |  |  | 0.25 | 27 |  |  | 0.018 | 27 |  |  | 0.018 | 27 |  |  | 0.034 | 27 |  |  | 0.026 | 27
0.17 | 24 |  |  | 1.52 | 24 |  |  | 0.25 | 24 |  |  | 0.018 | 24 |  |  | 0.018 | 24 |  |  | 0.034 | 24 |  |  | 0.026 | 24
0.17 | 29 |  |  | 1.52 | 29 |  |  | 0.25 | 29 |  |  | 0.018 | 29 |  |  | 0.018 | 29 |  |  | 0.034 | 29 |  |  | 0.026 | 29
0.17 | 24 |  |  | 1.52 | 24 |  |  | 0.25 | 24 |  |  | 0.018 | 24 |  |  | 0.018 | 24 |  |  | 0.034 | 24 |  |  | 0.026 | 24
0.17 | 26 |  |  | 1.52 | 26 |  |  | 0.25 | 26 |  |  | 0.018 | 26 |  |  | 0.018 | 26 |  |  | 0.034 | 26 |  |  | 0.026 | 26
0.17 | 27 |  |  | 1.52 | 27 |  |  | 0.25 | 27 |  |  | 0.018 | 27 |  |  | 0.018 | 27 |  |  | 0.034 | 27 |  |  | 0.026 | 27
0.17 | 25 |  |  | 1.52 | 25 |  |  | 0.25 | 25 |  |  | 0.018 | 25 |  |  | 0.018 | 25 |  |  | 0.034 | 25 |  |  | 0.026 | 25
0.17 | 26 |  |  | 1.52 | 26 |  |  | 0.25 | 26 |  |  | 0.018 | 26 |  |  | 0.019 | 26 |  |  | 0.034 | 26 |  |  | 0.026 | 26
0.17 | 24 |  |  | 1.52 | 24 |  |  | 0.25 | 24 |  |  | 0.018 | 24 |  |  | 0.02 | 24 |  |  | 0.034 | 24 |  |  | 0.026 | 24
0.17 | 28 |  |  | 1.52 | 28 |  |  | 0.25 | 28 |  |  | 0.018 | 28 |  |  | 0.02 | 28 |  |  | 0.034 | 28 |  |  | 0.026 | 28
0.17 | 29 |  |  | 1.52 | 29 |  |  | 0.25 | 29 |  |  | 0.018 | 29 |  |  | 0.02 | 29 |  |  | 0.034 | 29 |  |  | 0.026 | 29
0.17 | 30 |  |  | 1.52 | 30 |  |  | 0.25 | 30 |  |  | 0.018 | 30 |  |  | 0.02 | 30 |  |  | 0.034 | 30 |  |  | 0.026 | 30
0.17 | 29 |  |  | 1.52 | 29 |  |  | 0.26 | 29 |  |  | 0.018 | 29 |  |  | 0.02 | 29 |  |  | 0.034 | 29 |  |  | 0.026 | 29
0.17 | 27 |  |  | 1.52 | 27 |  |  | 0.26 | 27 |  |  | 0.018 | 27 |  |  | 0.02 | 27 |  |  | 0.034 | 27 |  |  | 0.026 | 27
0.17 | 23 |  |  | 1.53 | 23 |  |  | 0.26 | 23 |  |  | 0.018 | 23 |  |  | 0.02 | 23 |  |  | 0.034 | 23 |  |  | 0.026 | 23
0.17 | 29 |  |  | 1.53 | 29 |  |  | 0.26 | 29 |  |  | 0.018 | 29 |  |  | 0.02 | 29 |  |  | 0.034 | 29 |  |  | 0.026 | 29
0.17 | 26 |  |  | 1.53 | 26 |  |  | 0.26 | 26 |  |  | 0.018 | 26 |  |  | 0.02 | 26 |  |  | 0.034 | 26 |  |  | 0.026 | 26
0.17 | 29 |  |  | 1.53 | 29 |  |  | 0.26 | 29 |  |  | 0.018 | 29 |  |  | 0.02 | 29 |  |  | 0.034 | 29 |  |  | 0.026 | 29
0.17 | 26 |  |  | 1.53 | 26 |  |  | 0.26 | 26 |  |  | 0.018 | 26 |  |  | 0.02 | 26 |  |  | 0.034 | 26 |  |  | 0.026 | 26
0.17 | 27 |  |  | 1.53 | 27 |  |  | 0.26 | 27 |  |  | 0.018 | 27 |  |  | 0.02 | 27 |  |  | 0.034 | 27 |  |  | 0.026 | 27
0.17 | 27 |  |  | 1.53 | 27 |  |  | 0.26 | 27 |  |  | 0.018 | 27 |  |  | 0.02 | 27 |  |  | 0.034 | 27 |  |  | 0.026 | 27
0.17 | 26 |  |  | 1.53 | 26 |  |  | 0.26 | 26 |  |  | 0.018 | 26 |  |  | 0.02 | 26 |  |  | 0.034 | 26 |  |  | 0.026 | 26
0.17 | 28 |  |  | 1.53 | 28 |  |  | 0.26 | 28 |  |  | 0.018 | 28 |  |  | 0.02 | 28 |  |  | 0.034 | 28 |  |  | 0.026 | 28
0.17 | 27 |  |  | 1.53 | 27 |  |  | 0.26 | 27 |  |  | 0.018 | 27 |  |  | 0.02 | 27 |  |  | 0.035 | 27 |  |  | 0.026 | 27
0.17 | 27 |  |  | 1.53 | 27 |  |  | 0.26 | 27 |  |  | 0.018 | 27 |  |  | 0.02 | 27 |  |  | 0.035 | 27 |  |  | 0.026 | 27
0.17 | 26 |  |  | 1.53 | 26 |  |  | 0.26 | 26 |  |  | 0.021 | 26 |  |  | 0.02 | 26 |  |  | 0.035 | 26 |  |  | 0.026 | 26
0.17 | 32 |  |  | 1.53 | 32 |  |  | 0.26 | 32 |  |  | 0.021 | 32 |  |  | 0.02 | 32 |  |  | 0.035 | 32 |  |  | 0.026 | 32
0.17 | 28 |  |  | 1.53 | 28 |  |  | 0.26 | 28 |  |  | 0.021 | 28 |  |  | 0.02 | 28 |  |  | 0.035 | 28 |  |  | 0.026 | 28
0.17 | 27 |  |  | 1.53 | 27 |  |  | 0.26 | 27 |  |  | 0.021 | 27 |  |  | 0.02 | 27 |  |  | 0.035 | 27 |  |  | 0.026 | 27
0.17 | 30 |  |  | 1.53 | 30 |  |  | 0.26 | 30 |  |  | 0.021 | 30 |  |  | 0.02 | 30 |  |  | 0.035 | 30 |  |  | 0.026 | 30
0.17 | 29 |  |  | 1.53 | 29 |  |  | 0.26 | 29 |  |  | 0.021 | 29 |  |  | 0.02 | 29 |  |  | 0.035 | 29 |  |  | 0.026 | 29
0.17 | 29 |  |  | 1.53 | 29 |  |  | 0.27 | 29 |  |  | 0.021 | 29 |  |  | 0.02 | 29 |  |  | 0.035 | 29 |  |  | 0.026 | 29
0.17 | 26 |  |  | 1.53 | 26 |  |  | 0.27 | 26 |  |  | 0.021 | 26 |  |  | 0.02 | 26 |  |  | 0.035 | 26 |  |  | 0.026 | 26
0.17 | 24 |  |  | 1.53 | 24 |  |  | 0.27 | 24 |  |  | 0.023 | 24 |  |  | 0.02 | 24 |  |  | 0.035 | 24 |  |  | 0.026 | 24
0.17 | 24 |  |  | 1.53 | 24 |  |  | 0.27 | 24 |  |  | 0.023 | 24 |  |  | 0.02 | 24 |  |  | 0.035 | 24 |  |  | 0.026 | 24
0.17 | 26 |  |  | 1.53 | 26 |  |  | 0.27 | 26 |  |  | 0.023 | 26 |  |  | 0.02 | 26 |  |  | 0.035 | 26 |  |  | 0.026 | 26
0.17 | 26 |  |  | 1.53 | 26 |  |  | 0.27 | 26 |  |  | 0.023 | 26 |  |  | 0.02 | 26 |  |  | 0.035 | 26 |  |  | 0.026 | 26
0.17 | 23 |  |  | 1.53 | 23 |  |  | 0.28 | 23 |  |  | 0.023 | 23 |  |  | 0.02 | 23 |  |  | 0.035 | 23 |  |  | 0.026 | 23
0.17 | 26 |  |  | 1.53 | 26 |  |  | 0.28 | 26 |  |  | 0.023 | 26 |  |  | 0.02 | 26 |  |  | 0.035 | 26 |  |  | 0.026 | 26
0.17 | 26 |  |  | 1.53 | 26 |  |  | 0.28 | 26 |  |  | 0.023 | 26 |  |  | 0.02 | 26 |  |  | 0.035 | 26 |  |  | 0.026 | 26
0.17 | 26 |  |  | 1.53 | 26 |  |  | 0.28 | 26 |  |  | 0.023 | 26 |  |  | 0.02 | 26 |  |  | 0.035 | 26 |  |  | 0.026 | 26
0.17 | 27 |  |  | 1.53 | 27 |  |  | 0.28 | 27 |  |  | 0.023 | 27 |  |  | 0.02 | 27 |  |  | 0.035 | 27 |  |  | 0.026 | 27
0.17 | 23 |  |  | 1.53 | 23 |  |  | 0.28 | 23 |  |  | 0.023 | 23 |  |  | 0.02 | 23 |  |  | 0.035 | 23 |  |  | 0.026 | 23
0.17 | 31 |  |  | 1.53 | 31 |  |  | 0.28 | 31 |  |  | 0.023 | 31 |  |  | 0.02 | 31 |  |  | 0.035 | 31 |  |  | 0.026 | 31
0.17 | 32 |  |  | 1.53 | 32 |  |  | 0.28 | 32 |  |  | 0.023 | 32 |  |  | 0.02 | 32 |  |  | 0.035 | 32 |  |  | 0.026 | 32
0.17 | 23 |  |  | 1.53 | 23 |  |  | 0.28 | 23 |  |  | 0.023 | 23 |  |  | 0.02 | 23 |  |  | 0.035 | 23 |  |  | 0.026 | 23
0.17 | 30 |  |  | 1.53 | 30 |  |  | 0.28 | 30 |  |  | 0.023 | 30 |  |  | 0.02 | 30 |  |  | 0.035 | 30 |  |  | 0.026 | 30
0.17 | 24 |  |  | 1.53 | 24 |  |  | 0.28 | 24 |  |  | 0.024 | 24 |  |  | 0.02 | 24 |  |  | 0.035 | 24 |  |  | 0.027 | 24
0.17 | 24 |  |  | 1.55 | 24 |  |  | 0.28 | 24 |  |  | 0.024 | 24 |  |  | 0.02 | 24 |  |  | 0.035 | 24 |  |  | 0.027 | 24
0.17 | 30 |  |  | 1.55 | 30 |  |  | 0.28 | 30 |  |  | 0.024 | 30 |  |  | 0.02 | 30 |  |  | 0.035 | 30 |  |  | 0.027 | 30
0.17 | 23 |  |  | 1.55 | 23 |  |  | 0.28 | 23 |  |  | 0.024 | 23 |  |  | 0.02 | 23 |  |  | 0.035 | 23 |  |  | 0.027 | 23
0.17 | 26 |  |  | 1.56 | 26 |  |  | 0.28 | 26 |  |  | 0.024 | 26 |  |  | 0.02 | 26 |  |  | 0.035 | 26 |  |  | 0.027 | 26
0.17 | 30 |  |  | 1.56 | 30 |  |  | 0.28 | 30 |  |  | 0.024 | 30 |  |  | 0.02 | 30 |  |  | 0.035 | 30 |  |  | 0.028 | 30
0.17 | 28 |  |  | 1.56 | 28 |  |  | 0.28 | 28 |  |  | 0.024 | 28 |  |  | 0.02 | 28 |  |  | 0.035 | 28 |  |  | 0.028 | 28
0.17 | 27 |  |  | 1.56 | 27 |  |  | 0.28 | 27 |  |  | 0.024 | 27 |  |  | 0.02 | 27 |  |  | 0.035 | 27 |  |  | 0.028 | 27
0.17 | 26 |  |  | 1.56 | 26 |  |  | 0.28 | 26 |  |  | 0.024 | 26 |  |  | 0.02 | 26 |  |  | 0.035 | 26 |  |  | 0.028 | 26
0.17 | 23 |  |  | 1.56 | 23 |  |  | 0.28 | 23 |  |  | 0.024 | 23 |  |  | 0.02 | 23 |  |  | 0.035 | 23 |  |  | 0.028 | 23
0.17 | 27 |  |  | 1.56 | 27 |  |  | 0.28 | 27 |  |  | 0.024 | 27 |  |  | 0.02 | 27 |  |  | 0.035 | 27 |  |  | 0.028 | 27
0.17 | 27 |  |  | 1.56 | 27 |  |  | 0.28 | 27 |  |  | 0.024 | 27 |  |  | 0.02 | 27 |  |  | 0.035 | 27 |  |  | 0.028 | 27
0.17 | 26 |  |  | 1.56 | 26 |  |  | 0.28 | 26 |  |  | 0.024 | 26 |  |  | 0.02 | 26 |  |  | 0.035 | 26 |  |  | 0.03 | 26
0.17 | 27 |  |  | 1.56 | 27 |  |  | 0.28 | 27 |  |  | 0.024 | 27 |  |  | 0.022 | 27 |  |  | 0.035 | 27 |  |  | 0.032 | 27
0.17 | 30 |  |  | 1.56 | 30 |  |  | 0.28 | 30 |  |  | 0.024 | 30 |  |  | 0.022 | 30 |  |  | 0.036 | 30 |  |  | 0.032 | 30
0.18 | 26 |  |  | 1.56 | 26 |  |  | 0.28 | 26 |  |  | 0.024 | 26 |  |  | 0.022 | 26 |  |  | 0.036 | 26 |  |  | 0.032 | 26
0.18 | 28 |  |  | 1.57 | 28 |  |  | 0.28 | 28 |  |  | 0.024 | 28 |  |  | 0.022 | 28 |  |  | 0.036 | 28 |  |  | 0.032 | 28
0.18 | 28 |  |  | 1.58 | 28 |  |  | 0.28 | 28 |  |  | 0.024 | 28 |  |  | 0.022 | 28 |  |  | 0.036 | 28 |  |  | 0.032 | 28
0.18 | 31 |  |  | 1.58 | 31 |  |  | 0.28 | 31 |  |  | 0.024 | 31 |  |  | 0.022 | 31 |  |  | 0.036 | 31 |  |  | 0.032 | 31
0.18 | 26 |  |  | 1.58 | 26 |  |  | 0.28 | 26 |  |  | 0.024 | 26 |  |  | 0.022 | 26 |  |  | 0.036 | 26 |  |  | 0.032 | 26
0.18 | 25 |  |  | 1.58 | 25 |  |  | 0.28 | 25 |  |  | 0.024 | 25 |  |  | 0.022 | 25 |  |  | 0.036 | 25 |  |  | 0.032 | 25
0.18 | 24 |  |  | 1.58 | 24 |  |  | 0.28 | 24 |  |  | 0.024 | 24 |  |  | 0.022 | 24 |  |  | 0.036 | 24 |  |  | 0.032 | 24
0.18 | 28 |  |  | 1.58 | 28 |  |  | 0.28 | 28 |  |  | 0.024 | 28 |  |  | 0.022 | 28 |  |  | 0.036 | 28 |  |  | 0.032 | 28
0.18 | 26 |  |  | 1.58 | 26 |  |  | 0.28 | 26 |  |  | 0.024 | 26 |  |  | 0.022 | 26 |  |  | 0.036 | 26 |  |  | 0.032 | 26
0.18 | 25 |  |  | 1.58 | 25 |  |  | 0.28 | 25 |  |  | 0.024 | 25 |  |  | 0.022 | 25 |  |  | 0.036 | 25 |  |  | 0.032 | 25
0.18 | 30 |  |  | 1.58 | 30 |  |  | 0.28 | 30 |  |  | 0.024 | 30 |  |  | 0.022 | 30 |  |  | 0.036 | 30 |  |  | 0.032 | 30
0.18 | 28 |  |  | 1.58 | 28 |  |  | 0.28 | 28 |  |  | 0.024 | 28 |  |  | 0.022 | 28 |  |  | 0.036 | 28 |  |  | 0.032 | 28
0.18 | 26 |  |  | 1.58 | 26 |  |  | 0.28 | 26 |  |  | 0.024 | 26 |  |  | 0.022 | 26 |  |  | 0.036 | 26 |  |  | 0.032 | 26
0.18 | 26 |  |  | 1.58 | 26 |  |  | 0.28 | 26 |  |  | 0.024 | 26 |  |  | 0.022 | 26 |  |  | 0.036 | 26 |  |  | 0.032 | 26
0.18 | 28 |  |  | 1.58 | 28 |  |  | 0.28 | 28 |  |  | 0.024 | 28 |  |  | 0.022 | 28 |  |  | 0.036 | 28 |  |  | 0.032 | 28
0.18 | 29 |  |  | 1.58 | 29 |  |  | 0.28 | 29 |  |  | 0.024 | 29 |  |  | 0.022 | 29 |  |  | 0.036 | 29 |  |  | 0.032 | 29
0.18 | 30 |  |  | 1.6 | 30 |  |  | 0.28 | 30 |  |  | 0.024 | 30 |  |  | 0.022 | 30 |  |  | 0.036 | 30 |  |  | 0.032 | 30
0.18 | 24 |  |  | 1.6 | 24 |  |  | 0.28 | 24 |  |  | 0.024 | 24 |  |  | 0.022 | 24 |  |  | 0.036 | 24 |  |  | 0.032 | 24
0.18 | 24 |  |  | 1.6 | 24 |  |  | 0.28 | 24 |  |  | 0.024 | 24 |  |  | 0.022 | 24 |  |  | 0.036 | 24 |  |  | 0.032 | 24
0.18 | 26 |  |  | 1.6 | 26 |  |  | 0.28 | 26 |  |  | 0.024 | 26 |  |  | 0.022 | 26 |  |  | 0.036 | 26 |  |  | 0.032 | 26
0.18 | 24 |  |  | 1.6 | 24 |  |  | 0.28 | 24 |  |  | 0.024 | 24 |  |  | 0.022 | 24 |  |  | 0.036 | 24 |  |  | 0.032 | 24
0.18 | 24 |  |  | 1.6 | 24 |  |  | 0.28 | 24 |  |  | 0.024 | 24 |  |  | 0.022 | 24 |  |  | 0.037 | 24 |  |  | 0.032 | 24
0.18 | 29 |  |  | 1.6 | 29 |  |  | 0.28 | 29 |  |  | 0.024 | 29 |  |  | 0.022 | 29 |  |  | 0.037 | 29 |  |  | 0.032 | 29
0.18 | 26 |  |  | 1.6 | 26 |  |  | 0.28 | 26 |  |  | 0.024 | 26 |  |  | 0.022 | 26 |  |  | 0.037 | 26 |  |  | 0.032 | 26
0.18 | 25 |  |  | 1.6 | 25 |  |  | 0.28 | 25 |  |  | 0.024 | 25 |  |  | 0.022 | 25 |  |  | 0.037 | 25 |  |  | 0.032 | 25
0.18 | 21 |  |  | 1.6 | 21 |  |  | 0.28 | 21 |  |  | 0.024 | 21 |  |  | 0.022 | 21 |  |  | 0.037 | 21 |  |  | 0.032 | 21
0.18 | 26 |  |  | 1.6 | 26 |  |  | 0.28 | 26 |  |  | 0.025 | 26 |  |  | 0.022 | 26 |  |  | 0.037 | 26 |  |  | 0.032 | 26
0.18 | 27 |  |  | 1.6 | 27 |  |  | 0.28 | 27 |  |  | 0.025 | 27 |  |  | 0.022 | 27 |  |  | 0.037 | 27 |  |  | 0.032 | 27
0.18 | 27 |  |  | 1.6 | 27 |  |  | 0.28 | 27 |  |  | 0.025 | 27 |  |  | 0.022 | 27 |  |  | 0.037 | 27 |  |  | 0.033 | 27
0.18 | 33 |  |  | 1.6 | 33 |  |  | 0.28 | 33 |  |  | 0.025 | 33 |  |  | 0.022 | 33 |  |  | 0.037 | 33 |  |  | 0.033 | 33
0.18 | 29 |  |  | 1.6 | 29 |  |  | 0.28 | 29 |  |  | 0.025 | 29 |  |  | 0.022 | 29 |  |  | 0.037 | 29 |  |  | 0.034 | 29
0.18 | 30 |  |  | 1.6 | 30 |  |  | 0.28 | 30 |  |  | 0.025 | 30 |  |  | 0.022 | 30 |  |  | 0.037 | 30 |  |  | 0.034 | 30
0.18 | 25 |  |  | 1.6 | 25 |  |  | 0.28 | 25 |  |  | 0.025 | 25 |  |  | 0.022 | 25 |  |  | 0.037 | 25 |  |  | 0.034 | 25
0.18 | 25 |  |  | 1.6 | 25 |  |  | 0.28 | 25 |  |  | 0.025 | 25 |  |  | 0.022 | 25 |  |  | 0.037 | 25 |  |  | 0.035 | 25
0.18 | 26 |  |  | 1.6 | 26 |  |  | 0.28 | 26 |  |  | 0.025 | 26 |  |  | 0.022 | 26 |  |  | 0.037 | 26 |  |  | 0.035 | 26
0.18 | 28 |  |  | 1.6 | 28 |  |  | 0.28 | 28 |  |  | 0.025 | 28 |  |  | 0.022 | 28 |  |  | 0.037 | 28 |  |  | 0.036 | 28
0.18 | 28 |  |  | 1.6 | 28 |  |  | 0.28 | 28 |  |  | 0.025 | 28 |  |  | 0.022 | 28 |  |  | 0.037 | 28 |  |  | 0.036 | 28
0.18 | 28 |  |  | 1.6 | 28 |  |  | 0.28 | 28 |  |  | 0.025 | 28 |  |  | 0.022 | 28 |  |  | 0.037 | 28 |  |  | 0.036 | 28
0.18 | 34 |  |  | 1.6 | 34 |  |  | 0.28 | 34 |  |  | 0.025 | 34 |  |  | 0.022 | 34 |  |  | 0.037 | 34 |  |  | 0.036 | 34
0.18 | 34 |  |  | 1.6 | 34 |  |  | 0.28 | 34 |  |  | 0.025 | 34 |  |  | 0.022 | 34 |  |  | 0.037 | 34 |  |  | 0.036 | 34
0.18 | 24 |  |  | 1.6 | 24 |  |  | 0.28 | 24 |  |  | 0.025 | 24 |  |  | 0.022 | 24 |  |  | 0.037 | 24 |  |  | 0.036 | 24
0.18 | 27 |  |  | 1.6 | 27 |  |  | 0.28 | 27 |  |  | 0.025 | 27 |  |  | 0.022 | 27 |  |  | 0.037 | 27 |  |  | 0.036 | 27
0.18 | 27 |  |  | 1.6 | 27 |  |  | 0.28 | 27 |  |  | 0.025 | 27 |  |  | 0.022 | 27 |  |  | 0.038 | 27 |  |  | 0.036 | 27
0.18 | 28 |  |  | 1.6 | 28 |  |  | 0.31 | 28 |  |  | 0.025 | 28 |  |  | 0.022 | 28 |  |  | 0.038 | 28 |  |  | 0.036 | 28
0.18 | 27 |  |  | 1.6 | 27 |  |  | 0.32 | 27 |  |  | 0.025 | 27 |  |  | 0.022 | 27 |  |  | 0.039 | 27 |  |  | 0.036 | 27
0.18 | 27 |  |  | 1.6 | 27 |  |  | 0.32 | 27 |  |  | 0.025 | 27 |  |  | 0.022 | 27 |  |  | 0.039 | 27 |  |  | 0.037 | 27
0.18 | 30 |  |  | 1.6 | 30 |  |  | 0.32 | 30 |  |  | 0.025 | 30 |  |  | 0.022 | 30 |  |  | 0.041 | 30 |  |  | 0.037 | 30
0.18 | 28 |  |  | 1.6 | 28 |  |  | 0.32 | 28 |  |  | 0.025 | 28 |  |  | 0.022 | 28 |  |  | 0.044 | 28 |  |  | 0.037 | 28
0.18 | 28 |  |  | 1.6 | 28 |  |  | 0.32 | 28 |  |  | 0.025 | 28 |  |  | 0.022 | 28 |  |  | 0.044 | 28 |  |  | 0.037 | 28
0.18 | 25 |  |  | 1.6 | 25 |  |  | 0.32 | 25 |  |  | 0.025 | 25 |  |  | 0.022 | 25 |  |  | 0.044 | 25 |  |  | 0.037 | 25
0.18 | 35 |  |  | 1.6 | 35 |  |  | 0.32 | 35 |  |  | 0.025 | 35 |  |  | 0.022 | 35 |  |  | 0.044 | 35 |  |  | 0.037 | 35
0.18 | 28 |  |  | 1.6 | 28 |  |  | 0.32 | 28 |  |  | 0.025 | 28 |  |  | 0.022 | 28 |  |  | 0.044 | 28 |  |  | 0.037 | 28
0.18 | 25 |  |  | 1.6 | 25 |  |  | 0.32 | 25 |  |  | 0.025 | 25 |  |  | 0.022 | 25 |  |  | 0.044 | 25 |  |  | 0.038 | 25
0.18 | 27 |  |  | 1.6 | 27 |  |  | 0.32 | 27 |  |  | 0.025 | 27 |  |  | 0.022 | 27 |  |  | 0.044 | 27 |  |  | 0.038 | 27
0.18 | 26 |  |  | 1.6 | 26 |  |  | 0.32 | 26 |  |  | 0.025 | 26 |  |  | 0.022 | 26 |  |  | 0.044 | 26 |  |  | 0.039 | 26
0.18 | 26 |  |  | 1.6 | 26 |  |  | 0.32 | 26 |  |  | 0.025 | 26 |  |  | 0.022 | 26 |  |  | 0.044 | 26 |  |  | 0.039 | 26
0.18 | 24 |  |  | 1.6 | 24 |  |  | 0.32 | 24 |  |  | 0.025 | 24 |  |  | 0.022 | 24 |  |  | 0.044 | 24 |  |  | 0.04 | 24
0.18 | 25 |  |  | 1.6 | 25 |  |  | 0.32 | 25 |  |  | 0.025 | 25 |  |  | 0.022 | 25 |  |  | 0.044 | 25 |  |  | 0.04 | 25
0.18 | 25 |  |  | 1.6 | 25 |  |  | 0.34 | 25 |  |  | 0.025 | 25 |  |  | 0.022 | 25 |  |  | 0.044 | 25 |  |  | 0.04 | 25

## Эн.удар2
C 0,01 | Эн.удE при 0° |  |  | Mn 0,01 | Эн.удE при 0° |  |  | Si 0,01 | Эн.удE при 0° |  |  | S 0,001 | Эн.удE при 0° |  |  | P 0,001 | Эн.удE при 0° |  |  | AL_R 0,001 | Эн.удE при 0° |  |  | Nb 0,001 | Эн.удE при 0°
0.14 | 104 |  |  | 1.23 | 104 |  |  | 0.17 | 104 |  |  | 0.003 | 104 |  |  | 0.011 | 104 |  |  | 0.015 | 104 |  |  | 0.01 | 104
0.14 | 104 | 0.14 | 98.08333 | 1.3 | 104 |  |  | 0.17 | 104 | 0.17 | 107 | 0.004 | 104 |  |  | 0.011 | 104 |  |  | 0.015 | 104 |  |  | 0.01 | 104
0.14 | 116 | 0.15 | 97.25 | 1.3 | 116 | 1.23 | 104 | 0.17 | 116 | 0.18 | 98.33333 | 0.005 | 116 | 0.003 | 104 | 0.011 | 116 | 0.011 | 107 | 0.022 | 116 | 0.015 | 104 | 0.01 | 116 | 0.01 | 96.85366
0.14 | 104 | 0.16 | 99.12389 | 1.4 | 104 | 1.3 | 110 | 0.17 | 104 | 0.19 | 92.11111 | 0.005 | 104 | 0.004 | 104 | 0.011 | 104 | 0.013 | 89.33333 | 0.022 | 104 | 0.022 | 110 | 0.01 | 104 | 0.02 | 92.2
0.14 | 107 | 0.17 | 95 | 1.4 | 107 | 1.4 | 99.25 | 0.17 | 107 | 0.2 | 97.17647 | 0.005 | 107 | 0.005 | 95.71429 | 0.011 | 107 | 0.014 | 92.55556 | 0.023 | 107 | 0.023 | 94.66667 | 0.01 | 107 | 0.022 | 117.6154
0.14 | 107 | 0.18 | 100.3559 | 1.4 | 107 | 1.42 | 84.75 | 0.17 | 107 | 0.21 | 105.8333 | 0.005 | 107 | 0.006 | 93.38462 | 0.013 | 107 | 0.015 | 97.375 | 0.023 | 107 | 0.027 | 101.3333 | 0.01 | 107 | 0.023 | 141.5
0.14 | 70 |  |  | 1.4 | 70 | 1.43 | 89.5 | 0.18 | 70 | 0.22 | 92.18182 | 0.005 | 70 | 0.008 | 112.5714 | 0.013 | 70 | 0.016 | 100.2206 | 0.023 | 70 | 0.028 | 102 | 0.01 | 70 | 0.024 | 74.8
0.14 | 91 |  |  | 1.4 | 91 | 1.44 | 110 | 0.18 | 91 | 0.23 | 101.7143 | 0.005 | 91 | 0.009 | 81.5 | 0.013 | 91 | 0.017 | 97.25424 | 0.027 | 91 | 0.029 | 98.76316 | 0.01 | 91 | 0.025 | 97.79268
0.14 | 113 |  |  | 1.4 | 113 | 1.45 | 92 | 0.18 | 113 | 0.24 | 96.68 | 0.005 | 113 | 0.01 | 98.84615 | 0.014 | 113 | 0.018 | 79.8 | 0.027 | 113 | 0.031 | 102.169 | 0.01 | 113 | 0.026 | 91.01429
0.14 | 100 |  |  | 1.4 | 100 | 1.46 | 80.66667 | 0.18 | 100 | 0.25 | 83.08696 | 0.005 | 100 | 0.011 | 100.65 | 0.014 | 100 | 0.019 | 100 | 0.027 | 100 | 0.032 | 90.85714 | 0.01 | 100 | 0.027 | 102.4
0.14 | 102 |  |  | 1.4 | 102 | 1.47 | 104.4783 | 0.18 | 102 | 0.26 | 105.2632 | 0.005 | 102 | 0.012 | 107.8929 | 0.014 | 102 | 0.02 | 95.73077 | 0.028 | 102 | 0.033 | 85.58824 | 0.01 | 102 | 0.028 | 83.28571
0.14 | 114 |  |  | 1.42 | 114 | 1.48 | 121.5 | 0.18 | 114 | 0.27 | 94.5 | 0.005 | 114 | 0.013 | 87.90909 | 0.014 | 114 | 0.022 | 99.60656 | 0.029 | 114 | 0.034 | 92.40351 | 0.01 | 114 | 0.03 | 80
0.14 | 74 |  |  | 1.42 | 74 | 1.49 | 93.09524 | 0.19 | 74 | 0.28 | 94.38235 | 0.005 | 74 | 0.015 | 68 | 0.014 | 74 |  |  | 0.029 | 74 | 0.035 | 89.36842 | 0.01 | 74 | 0.032 | 90.06667
0.14 | 68 |  |  | 1.42 | 68 | 1.5 | 99.77778 | 0.19 | 68 | 0.31 | 120 | 0.005 | 68 | 0.017 | 92.55 | 0.014 | 68 |  |  | 0.029 | 68 | 0.036 | 91.36364 | 0.01 | 68 | 0.033 | 112
0.14 | 83 |  |  | 1.42 | 83 | 1.51 | 88.05714 | 0.19 | 83 | 0.32 | 101.7143 | 0.005 | 83 | 0.018 | 91.78261 | 0.014 | 83 |  |  | 0.029 | 83 | 0.037 | 104.8571 | 0.01 | 83 | 0.034 | 136
0.14 | 91 |  |  | 1.43 | 91 | 1.52 | 92.88235 | 0.19 | 91 | 0.34 | 135 | 0.005 | 91 | 0.021 | 87.75 | 0.014 | 91 |  |  | 0.029 | 91 | 0.038 | 123 | 0.01 | 91 | 0.035 | 101
0.14 | 88 |  |  | 1.43 | 88 | 1.53 | 95.11765 | 0.19 | 88 |  |  | 0.006 | 88 | 0.023 | 89.5 | 0.014 | 88 |  |  | 0.029 | 88 | 0.039 | 86 | 0.01 | 88 | 0.036 | 106.9
0.14 | 102 |  |  | 1.44 | 102 | 1.55 | 103.6667 | 0.19 | 102 |  |  | 0.006 | 102 | 0.024 | 89.95122 | 0.015 | 102 |  |  | 0.029 | 102 | 0.041 | 86 | 0.01 | 102 | 0.037 | 94.42857
0.14 | 70 |  |  | 1.44 | 70 | 1.56 | 78.66667 | 0.19 | 70 |  |  | 0.006 | 70 | 0.025 | 107.3636 | 0.015 | 70 |  |  | 0.029 | 70 | 0.044 | 108.4167 | 0.01 | 70 | 0.038 | 117
0.14 | 135 |  |  | 1.44 | 135 | 1.57 | 74 | 0.19 | 135 |  |  | 0.006 | 135 |  |  | 0.015 | 135 |  |  | 0.029 | 135 |  |  | 0.01 | 135 | 0.039 | 125.5
0.14 | 118 |  |  | 1.44 | 118 | 1.58 | 93.21429 | 0.19 | 118 |  |  | 0.006 | 118 |  |  | 0.015 | 118 |  |  | 0.029 | 118 |  |  | 0.01 | 118 | 0.04 | 108.3333
0.14 | 125 |  |  | 1.44 | 125 | 1.6 | 104.3023 | 0.2 | 125 |  |  | 0.006 | 125 |  |  | 0.015 | 125 |  |  | 0.029 | 125 |  |  | 0.01 | 125
0.14 | 92 |  |  | 1.45 | 92 |  |  | 0.2 | 92 |  |  | 0.006 | 92 |  |  | 0.015 | 92 |  |  | 0.029 | 92 |  |  | 0.01 | 92
0.14 | 76 |  |  | 1.46 | 76 |  |  | 0.2 | 76 |  |  | 0.006 | 76 |  |  | 0.015 | 76 |  |  | 0.029 | 76 |  |  | 0.01 | 76
0.15 | 76 |  |  | 1.46 | 76 |  |  | 0.2 | 76 |  |  | 0.006 | 76 |  |  | 0.015 | 76 |  |  | 0.029 | 76 |  |  | 0.01 | 76
0.15 | 93 |  |  | 1.46 | 93 |  |  | 0.2 | 93 |  |  | 0.006 | 93 |  |  | 0.015 | 93 |  |  | 0.029 | 93 |  |  | 0.01 | 93
0.15 | 52 |  |  | 1.46 | 52 |  |  | 0.2 | 52 |  |  | 0.006 | 52 |  |  | 0.015 | 52 |  |  | 0.029 | 52 |  |  | 0.01 | 52
0.15 | 84 |  |  | 1.46 | 84 |  |  | 0.2 | 84 |  |  | 0.006 | 84 |  |  | 0.015 | 84 |  |  | 0.029 | 84 |  |  | 0.01 | 84
0.15 | 103 |  |  | 1.46 | 103 |  |  | 0.2 | 103 |  |  | 0.006 | 103 |  |  | 0.015 | 103 |  |  | 0.029 | 103 |  |  | 0.01 | 103
0.15 | 104 |  |  | 1.47 | 104 |  |  | 0.2 | 104 |  |  | 0.008 | 104 |  |  | 0.015 | 104 |  |  | 0.029 | 104 |  |  | 0.01 | 104
0.15 | 107 |  |  | 1.47 | 107 |  |  | 0.2 | 107 |  |  | 0.008 | 107 |  |  | 0.015 | 107 |  |  | 0.029 | 107 |  |  | 0.01 | 107
0.15 | 114 |  |  | 1.47 | 114 |  |  | 0.2 | 114 |  |  | 0.008 | 114 |  |  | 0.015 | 114 |  |  | 0.029 | 114 |  |  | 0.01 | 114
0.15 | 107 |  |  | 1.47 | 107 |  |  | 0.2 | 107 |  |  | 0.008 | 107 |  |  | 0.015 | 107 |  |  | 0.029 | 107 |  |  | 0.01 | 107
0.15 | 158 |  |  | 1.47 | 158 |  |  | 0.2 | 158 |  |  | 0.008 | 158 |  |  | 0.016 | 158 |  |  | 0.029 | 158 |  |  | 0.01 | 158
0.15 | 110 |  |  | 1.47 | 110 |  |  | 0.2 | 110 |  |  | 0.008 | 110 |  |  | 0.016 | 110 |  |  | 0.029 | 110 |  |  | 0.01 | 110
0.15 | 88 |  |  | 1.47 | 88 |  |  | 0.2 | 88 |  |  | 0.008 | 88 |  |  | 0.016 | 88 |  |  | 0.029 | 88 |  |  | 0.01 | 88
0.15 | 84 |  |  | 1.47 | 84 |  |  | 0.2 | 84 |  |  | 0.009 | 84 |  |  | 0.016 | 84 |  |  | 0.029 | 84 |  |  | 0.01 | 84
0.15 | 79 |  |  | 1.47 | 79 |  |  | 0.2 | 79 |  |  | 0.009 | 79 |  |  | 0.016 | 79 |  |  | 0.029 | 79 |  |  | 0.01 | 79
0.15 | 85 |  |  | 1.47 | 85 |  |  | 0.21 | 85 |  |  | 0.01 | 85 |  |  | 0.016 | 85 |  |  | 0.029 | 85 |  |  | 0.01 | 85
0.15 | 84 |  |  | 1.47 | 84 |  |  | 0.21 | 84 |  |  | 0.01 | 84 |  |  | 0.016 | 84 |  |  | 0.029 | 84 |  |  | 0.01 | 84
0.15 | 89 |  |  | 1.47 | 89 |  |  | 0.21 | 89 |  |  | 0.01 | 89 |  |  | 0.016 | 89 |  |  | 0.029 | 89 |  |  | 0.01 | 89
0.15 | 89 |  |  | 1.47 | 89 |  |  | 0.21 | 89 |  |  | 0.01 | 89 |  |  | 0.016 | 89 |  |  | 0.029 | 89 |  |  | 0.02 | 89
0.15 | 89 |  |  | 1.47 | 89 |  |  | 0.21 | 89 |  |  | 0.01 | 89 |  |  | 0.016 | 89 |  |  | 0.029 | 89 |  |  | 0.02 | 89
0.15 | 99 |  |  | 1.47 | 99 |  |  | 0.21 | 99 |  |  | 0.01 | 99 |  |  | 0.016 | 99 |  |  | 0.029 | 99 |  |  | 0.02 | 99
0.15 | 93 |  |  | 1.47 | 93 |  |  | 0.21 | 93 |  |  | 0.01 | 93 |  |  | 0.016 | 93 |  |  | 0.029 | 93 |  |  | 0.02 | 93
0.15 | 91 |  |  | 1.47 | 91 |  |  | 0.21 | 91 |  |  | 0.01 | 91 |  |  | 0.016 | 91 |  |  | 0.029 | 91 |  |  | 0.02 | 91
0.15 | 148 |  |  | 1.47 | 148 |  |  | 0.21 | 148 |  |  | 0.01 | 148 |  |  | 0.016 | 148 |  |  | 0.029 | 148 |  |  | 0.022 | 148
0.15 | 108 |  |  | 1.47 | 108 |  |  | 0.21 | 108 |  |  | 0.01 | 108 |  |  | 0.016 | 108 |  |  | 0.029 | 108 |  |  | 0.022 | 108
0.16 | 183 |  |  | 1.47 | 183 |  |  | 0.21 | 183 |  |  | 0.01 | 183 |  |  | 0.016 | 183 |  |  | 0.029 | 183 |  |  | 0.022 | 183
0.16 | 92 |  |  | 1.47 | 92 |  |  | 0.21 | 92 |  |  | 0.01 | 92 |  |  | 0.016 | 92 |  |  | 0.031 | 92 |  |  | 0.022 | 92
0.16 | 95 |  |  | 1.47 | 95 |  |  | 0.21 | 95 |  |  | 0.01 | 95 |  |  | 0.016 | 95 |  |  | 0.031 | 95 |  |  | 0.022 | 95
0.16 | 107 |  |  | 1.47 | 107 |  |  | 0.21 | 107 |  |  | 0.01 | 107 |  |  | 0.016 | 107 |  |  | 0.031 | 107 |  |  | 0.022 | 107
0.16 | 118 |  |  | 1.48 | 118 |  |  | 0.21 | 118 |  |  | 0.01 | 118 |  |  | 0.016 | 118 |  |  | 0.031 | 118 |  |  | 0.022 | 118
0.16 | 118 |  |  | 1.48 | 118 |  |  | 0.21 | 118 |  |  | 0.01 | 118 |  |  | 0.016 | 118 |  |  | 0.031 | 118 |  |  | 0.022 | 118
0.16 | 128 |  |  | 1.48 | 128 |  |  | 0.21 | 128 |  |  | 0.01 | 128 |  |  | 0.016 | 128 |  |  | 0.031 | 128 |  |  | 0.022 | 128
0.16 | 89 |  |  | 1.48 | 89 |  |  | 0.21 | 89 |  |  | 0.01 | 89 |  |  | 0.016 | 89 |  |  | 0.031 | 89 |  |  | 0.022 | 89
0.16 | 82 |  |  | 1.48 | 82 |  |  | 0.22 | 82 |  |  | 0.01 | 82 |  |  | 0.016 | 82 |  |  | 0.031 | 82 |  |  | 0.022 | 82
0.16 | 124 |  |  | 1.48 | 124 |  |  | 0.22 | 124 |  |  | 0.01 | 124 |  |  | 0.016 | 124 |  |  | 0.031 | 124 |  |  | 0.022 | 124
0.16 | 137 |  |  | 1.48 | 137 |  |  | 0.22 | 137 |  |  | 0.01 | 137 |  |  | 0.016 | 137 |  |  | 0.031 | 137 |  |  | 0.022 | 137
0.16 | 136 |  |  | 1.48 | 136 |  |  | 0.22 | 136 |  |  | 0.01 | 136 |  |  | 0.016 | 136 |  |  | 0.031 | 136 |  |  | 0.023 | 136
0.16 | 136 |  |  | 1.48 | 136 |  |  | 0.22 | 136 |  |  | 0.01 | 136 |  |  | 0.016 | 136 |  |  | 0.031 | 136 |  |  | 0.023 | 136
0.16 | 147 |  |  | 1.48 | 147 |  |  | 0.22 | 147 |  |  | 0.01 | 147 |  |  | 0.016 | 147 |  |  | 0.031 | 147 |  |  | 0.023 | 147
0.16 | 147 |  |  | 1.49 | 147 |  |  | 0.22 | 147 |  |  | 0.01 | 147 |  |  | 0.016 | 147 |  |  | 0.031 | 147 |  |  | 0.023 | 147
0.16 | 176 |  |  | 1.49 | 176 |  |  | 0.22 | 176 |  |  | 0.01 | 176 |  |  | 0.016 | 176 |  |  | 0.031 | 176 |  |  | 0.024 | 176
0.16 | 69 |  |  | 1.49 | 69 |  |  | 0.22 | 69 |  |  | 0.01 | 69 |  |  | 0.016 | 69 |  |  | 0.031 | 69 |  |  | 0.024 | 69
0.16 | 69 |  |  | 1.49 | 69 |  |  | 0.22 | 69 |  |  | 0.01 | 69 |  |  | 0.016 | 69 |  |  | 0.031 | 69 |  |  | 0.024 | 69
0.16 | 91 |  |  | 1.49 | 91 |  |  | 0.22 | 91 |  |  | 0.01 | 91 |  |  | 0.016 | 91 |  |  | 0.031 | 91 |  |  | 0.024 | 91
0.16 | 93 |  |  | 1.49 | 93 |  |  | 0.22 | 93 |  |  | 0.01 | 93 |  |  | 0.016 | 93 |  |  | 0.031 | 93 |  |  | 0.024 | 93
0.16 | 78 |  |  | 1.49 | 78 |  |  | 0.22 | 78 |  |  | 0.01 | 78 |  |  | 0.016 | 78 |  |  | 0.031 | 78 |  |  | 0.024 | 78
0.16 | 43 |  |  | 1.49 | 43 |  |  | 0.22 | 43 |  |  | 0.01 | 43 |  |  | 0.016 | 43 |  |  | 0.031 | 43 |  |  | 0.024 | 43
0.16 | 43 |  |  | 1.49 | 43 |  |  | 0.22 | 43 |  |  | 0.01 | 43 |  |  | 0.016 | 43 |  |  | 0.031 | 43 |  |  | 0.024 | 43
0.16 | 43 |  |  | 1.49 | 43 |  |  | 0.22 | 43 |  |  | 0.01 | 43 |  |  | 0.016 | 43 |  |  | 0.031 | 43 |  |  | 0.024 | 43
0.16 | 43 |  |  | 1.49 | 43 |  |  | 0.22 | 43 |  |  | 0.01 | 43 |  |  | 0.016 | 43 |  |  | 0.031 | 43 |  |  | 0.024 | 43
0.16 | 84 |  |  | 1.49 | 84 |  |  | 0.22 | 84 |  |  | 0.01 | 84 |  |  | 0.016 | 84 |  |  | 0.031 | 84 |  |  | 0.025 | 84
0.16 | 73 |  |  | 1.49 | 73 |  |  | 0.22 | 73 |  |  | 0.01 | 73 |  |  | 0.016 | 73 |  |  | 0.031 | 73 |  |  | 0.025 | 73
0.16 | 70 |  |  | 1.49 | 70 |  |  | 0.22 | 70 |  |  | 0.01 | 70 |  |  | 0.016 | 70 |  |  | 0.031 | 70 |  |  | 0.025 | 70
0.16 | 66 |  |  | 1.49 | 66 |  |  | 0.22 | 66 |  |  | 0.01 | 66 |  |  | 0.016 | 66 |  |  | 0.031 | 66 |  |  | 0.025 | 66
0.16 | 78 |  |  | 1.49 | 78 |  |  | 0.22 | 78 |  |  | 0.011 | 78 |  |  | 0.016 | 78 |  |  | 0.031 | 78 |  |  | 0.025 | 78
0.16 | 83 |  |  | 1.49 | 83 |  |  | 0.23 | 83 |  |  | 0.011 | 83 |  |  | 0.016 | 83 |  |  | 0.031 | 83 |  |  | 0.025 | 83
0.16 | 83 |  |  | 1.49 | 83 |  |  | 0.23 | 83 |  |  | 0.011 | 83 |  |  | 0.016 | 83 |  |  | 0.031 | 83 |  |  | 0.025 | 83
0.16 | 82 |  |  | 1.49 | 82 |  |  | 0.23 | 82 |  |  | 0.011 | 82 |  |  | 0.016 | 82 |  |  | 0.031 | 82 |  |  | 0.025 | 82
0.16 | 140 |  |  | 1.49 | 140 |  |  | 0.23 | 140 |  |  | 0.011 | 140 |  |  | 0.016 | 140 |  |  | 0.031 | 140 |  |  | 0.025 | 140
0.16 | 43 |  |  | 1.49 | 43 |  |  | 0.23 | 43 |  |  | 0.011 | 43 |  |  | 0.016 | 43 |  |  | 0.031 | 43 |  |  | 0.025 | 43
0.16 | 65 |  |  | 1.49 | 65 |  |  | 0.23 | 65 |  |  | 0.011 | 65 |  |  | 0.016 | 65 |  |  | 0.031 | 65 |  |  | 0.025 | 65
0.16 | 82 |  |  | 1.49 | 82 |  |  | 0.23 | 82 |  |  | 0.011 | 82 |  |  | 0.016 | 82 |  |  | 0.031 | 82 |  |  | 0.025 | 82
0.16 | 82 |  |  | 1.49 | 82 |  |  | 0.23 | 82 |  |  | 0.011 | 82 |  |  | 0.016 | 82 |  |  | 0.031 | 82 |  |  | 0.025 | 82
0.16 | 124 |  |  | 1.49 | 124 |  |  | 0.23 | 124 |  |  | 0.011 | 124 |  |  | 0.016 | 124 |  |  | 0.031 | 124 |  |  | 0.025 | 124
0.16 | 112 |  |  | 1.49 | 112 |  |  | 0.23 | 112 |  |  | 0.011 | 112 |  |  | 0.016 | 112 |  |  | 0.031 | 112 |  |  | 0.025 | 112
0.16 | 136 |  |  | 1.49 | 136 |  |  | 0.23 | 136 |  |  | 0.011 | 136 |  |  | 0.016 | 136 |  |  | 0.031 | 136 |  |  | 0.025 | 136
0.16 | 136 |  |  | 1.49 | 136 |  |  | 0.23 | 136 |  |  | 0.011 | 136 |  |  | 0.016 | 136 |  |  | 0.031 | 136 |  |  | 0.025 | 136
0.16 | 136 |  |  | 1.49 | 136 |  |  | 0.23 | 136 |  |  | 0.011 | 136 |  |  | 0.016 | 136 |  |  | 0.031 | 136 |  |  | 0.025 | 136
0.16 | 120 |  |  | 1.49 | 120 |  |  | 0.23 | 120 |  |  | 0.011 | 120 |  |  | 0.016 | 120 |  |  | 0.031 | 120 |  |  | 0.025 | 120
0.16 | 120 |  |  | 1.49 | 120 |  |  | 0.24 | 120 |  |  | 0.011 | 120 |  |  | 0.016 | 120 |  |  | 0.031 | 120 |  |  | 0.025 | 120
0.16 | 131 |  |  | 1.49 | 131 |  |  | 0.24 | 131 |  |  | 0.011 | 131 |  |  | 0.016 | 131 |  |  | 0.031 | 131 |  |  | 0.025 | 131
0.16 | 78 |  |  | 1.49 | 78 |  |  | 0.24 | 78 |  |  | 0.011 | 78 |  |  | 0.016 | 78 |  |  | 0.031 | 78 |  |  | 0.025 | 78
0.16 | 68 |  |  | 1.49 | 68 |  |  | 0.24 | 68 |  |  | 0.011 | 68 |  |  | 0.016 | 68 |  |  | 0.031 | 68 |  |  | 0.025 | 68
0.16 | 114 |  |  | 1.49 | 114 |  |  | 0.24 | 114 |  |  | 0.011 | 114 |  |  | 0.016 | 114 |  |  | 0.031 | 114 |  |  | 0.025 | 114
0.16 | 102 |  |  | 1.49 | 102 |  |  | 0.24 | 102 |  |  | 0.012 | 102 |  |  | 0.016 | 102 |  |  | 0.031 | 102 |  |  | 0.025 | 102
0.16 | 109 |  |  | 1.49 | 109 |  |  | 0.24 | 109 |  |  | 0.012 | 109 |  |  | 0.016 | 109 |  |  | 0.031 | 109 |  |  | 0.025 | 109
0.16 | 134 |  |  | 1.49 | 134 |  |  | 0.24 | 134 |  |  | 0.012 | 134 |  |  | 0.016 | 134 |  |  | 0.031 | 134 |  |  | 0.025 | 134
0.16 | 83 |  |  | 1.49 | 83 |  |  | 0.24 | 83 |  |  | 0.012 | 83 |  |  | 0.016 | 83 |  |  | 0.031 | 83 |  |  | 0.025 | 83
0.16 | 58 |  |  | 1.49 | 58 |  |  | 0.24 | 58 |  |  | 0.012 | 58 |  |  | 0.017 | 58 |  |  | 0.031 | 58 |  |  | 0.025 | 58
0.16 | 77 |  |  | 1.49 | 77 |  |  | 0.24 | 77 |  |  | 0.012 | 77 |  |  | 0.017 | 77 |  |  | 0.031 | 77 |  |  | 0.025 | 77
0.16 | 146 |  |  | 1.49 | 146 |  |  | 0.24 | 146 |  |  | 0.012 | 146 |  |  | 0.017 | 146 |  |  | 0.031 | 146 |  |  | 0.025 | 146
0.16 | 78 |  |  | 1.5 | 78 |  |  | 0.24 | 78 |  |  | 0.012 | 78 |  |  | 0.017 | 78 |  |  | 0.031 | 78 |  |  | 0.025 | 78
0.16 | 137 |  |  | 1.5 | 137 |  |  | 0.24 | 137 |  |  | 0.012 | 137 |  |  | 0.017 | 137 |  |  | 0.031 | 137 |  |  | 0.025 | 137
0.16 | 101 |  |  | 1.5 | 101 |  |  | 0.24 | 101 |  |  | 0.012 | 101 |  |  | 0.017 | 101 |  |  | 0.031 | 101 |  |  | 0.025 | 101
0.16 | 126 |  |  | 1.5 | 126 |  |  | 0.24 | 126 |  |  | 0.012 | 126 |  |  | 0.017 | 126 |  |  | 0.031 | 126 |  |  | 0.025 | 126
0.16 | 131 |  |  | 1.5 | 131 |  |  | 0.24 | 131 |  |  | 0.012 | 131 |  |  | 0.017 | 131 |  |  | 0.031 | 131 |  |  | 0.025 | 131
0.16 | 136 |  |  | 1.5 | 136 |  |  | 0.24 | 136 |  |  | 0.012 | 136 |  |  | 0.017 | 136 |  |  | 0.031 | 136 |  |  | 0.025 | 136
0.16 | 136 |  |  | 1.5 | 136 |  |  | 0.24 | 136 |  |  | 0.012 | 136 |  |  | 0.017 | 136 |  |  | 0.031 | 136 |  |  | 0.025 | 136
0.16 | 142 |  |  | 1.5 | 142 |  |  | 0.24 | 142 |  |  | 0.012 | 142 |  |  | 0.017 | 142 |  |  | 0.031 | 142 |  |  | 0.025 | 142
0.16 | 139 |  |  | 1.5 | 139 |  |  | 0.24 | 139 |  |  | 0.012 | 139 |  |  | 0.017 | 139 |  |  | 0.031 | 139 |  |  | 0.025 | 139
0.16 | 170 |  |  | 1.5 | 170 |  |  | 0.24 | 170 |  |  | 0.012 | 170 |  |  | 0.017 | 170 |  |  | 0.031 | 170 |  |  | 0.025 | 170
0.16 | 69 |  |  | 1.5 | 69 |  |  | 0.24 | 69 |  |  | 0.012 | 69 |  |  | 0.017 | 69 |  |  | 0.031 | 69 |  |  | 0.025 | 69
0.16 | 112 |  |  | 1.5 | 112 |  |  | 0.24 | 112 |  |  | 0.012 | 112 |  |  | 0.017 | 112 |  |  | 0.031 | 112 |  |  | 0.025 | 112
0.16 | 63 |  |  | 1.5 | 63 |  |  | 0.24 | 63 |  |  | 0.012 | 63 |  |  | 0.017 | 63 |  |  | 0.031 | 63 |  |  | 0.025 | 63
0.16 | 65 |  |  | 1.5 | 65 |  |  | 0.24 | 65 |  |  | 0.012 | 65 |  |  | 0.017 | 65 |  |  | 0.031 | 65 |  |  | 0.025 | 65
0.16 | 107 |  |  | 1.5 | 107 |  |  | 0.24 | 107 |  |  | 0.012 | 107 |  |  | 0.017 | 107 |  |  | 0.031 | 107 |  |  | 0.025 | 107
0.16 | 123 |  |  | 1.5 | 123 |  |  | 0.24 | 123 |  |  | 0.012 | 123 |  |  | 0.017 | 123 |  |  | 0.031 | 123 |  |  | 0.025 | 123
0.16 | 81 |  |  | 1.5 | 81 |  |  | 0.24 | 81 |  |  | 0.012 | 81 |  |  | 0.017 | 81 |  |  | 0.032 | 81 |  |  | 0.025 | 81
0.16 | 118 |  |  | 1.5 | 118 |  |  | 0.24 | 118 |  |  | 0.012 | 118 |  |  | 0.017 | 118 |  |  | 0.032 | 118 |  |  | 0.025 | 118
0.16 | 118 |  |  | 1.5 | 118 |  |  | 0.24 | 118 |  |  | 0.012 | 118 |  |  | 0.017 | 118 |  |  | 0.032 | 118 |  |  | 0.025 | 118
0.16 | 76 |  |  | 1.5 | 76 |  |  | 0.24 | 76 |  |  | 0.012 | 76 |  |  | 0.017 | 76 |  |  | 0.032 | 76 |  |  | 0.025 | 76
0.16 | 84 |  |  | 1.5 | 84 |  |  | 0.24 | 84 |  |  | 0.012 | 84 |  |  | 0.017 | 84 |  |  | 0.032 | 84 |  |  | 0.025 | 84
0.16 | 84 |  |  | 1.5 | 84 |  |  | 0.24 | 84 |  |  | 0.013 | 84 |  |  | 0.017 | 84 |  |  | 0.032 | 84 |  |  | 0.025 | 84
0.16 | 75 |  |  | 1.5 | 75 |  |  | 0.24 | 75 |  |  | 0.013 | 75 |  |  | 0.017 | 75 |  |  | 0.032 | 75 |  |  | 0.025 | 75
0.16 | 106 |  |  | 1.5 | 106 |  |  | 0.24 | 106 |  |  | 0.013 | 106 |  |  | 0.017 | 106 |  |  | 0.033 | 106 |  |  | 0.025 | 106
0.16 | 102 |  |  | 1.5 | 102 |  |  | 0.24 | 102 |  |  | 0.013 | 102 |  |  | 0.017 | 102 |  |  | 0.033 | 102 |  |  | 0.025 | 102
0.16 | 82 |  |  | 1.5 | 82 |  |  | 0.24 | 82 |  |  | 0.013 | 82 |  |  | 0.017 | 82 |  |  | 0.033 | 82 |  |  | 0.025 | 82
0.16 | 97 |  |  | 1.5 | 97 |  |  | 0.24 | 97 |  |  | 0.013 | 97 |  |  | 0.017 | 97 |  |  | 0.033 | 97 |  |  | 0.025 | 97
0.16 | 79 |  |  | 1.5 | 79 |  |  | 0.24 | 79 |  |  | 0.013 | 79 |  |  | 0.017 | 79 |  |  | 0.033 | 79 |  |  | 0.025 | 79
0.16 | 75 |  |  | 1.5 | 75 |  |  | 0.24 | 75 |  |  | 0.013 | 75 |  |  | 0.017 | 75 |  |  | 0.033 | 75 |  |  | 0.025 | 75
0.16 | 93 |  |  | 1.5 | 93 |  |  | 0.24 | 93 |  |  | 0.013 | 93 |  |  | 0.017 | 93 |  |  | 0.033 | 93 |  |  | 0.025 | 93
0.16 | 93 |  |  | 1.5 | 93 |  |  | 0.24 | 93 |  |  | 0.013 | 93 |  |  | 0.017 | 93 |  |  | 0.033 | 93 |  |  | 0.025 | 93
0.16 | 81 |  |  | 1.5 | 81 |  |  | 0.24 | 81 |  |  | 0.013 | 81 |  |  | 0.017 | 81 |  |  | 0.033 | 81 |  |  | 0.025 | 81
0.16 | 68 |  |  | 1.5 | 68 |  |  | 0.24 | 68 |  |  | 0.015 | 68 |  |  | 0.017 | 68 |  |  | 0.033 | 68 |  |  | 0.025 | 68
0.16 | 58 |  |  | 1.5 | 58 |  |  | 0.24 | 58 |  |  | 0.017 | 58 |  |  | 0.017 | 58 |  |  | 0.033 | 58 |  |  | 0.025 | 58
0.16 | 91 |  |  | 1.5 | 91 |  |  | 0.24 | 91 |  |  | 0.017 | 91 |  |  | 0.017 | 91 |  |  | 0.033 | 91 |  |  | 0.025 | 91
0.16 | 96 |  |  | 1.5 | 96 |  |  | 0.24 | 96 |  |  | 0.017 | 96 |  |  | 0.017 | 96 |  |  | 0.033 | 96 |  |  | 0.025 | 96
0.16 | 73 |  |  | 1.51 | 73 |  |  | 0.24 | 73 |  |  | 0.017 | 73 |  |  | 0.017 | 73 |  |  | 0.033 | 73 |  |  | 0.025 | 73
0.16 | 114 |  |  | 1.51 | 114 |  |  | 0.24 | 114 |  |  | 0.017 | 114 |  |  | 0.017 | 114 |  |  | 0.033 | 114 |  |  | 0.025 | 114
0.16 | 115 |  |  | 1.51 | 63 |  |  | 0.24 | 63 |  |  | 0.017 | 63 |  |  | 0.017 | 63 |  |  | 0.033 | 63 |  |  | 0.025 | 63
0.16 | 84 |  |  | 1.51 | 84 |  |  | 0.24 | 84 |  |  | 0.017 | 84 |  |  | 0.017 | 84 |  |  | 0.033 | 84 |  |  | 0.025 | 84
0.16 | 114 |  |  | 1.51 | 114 |  |  | 0.24 | 114 |  |  | 0.017 | 114 |  |  | 0.017 | 114 |  |  | 0.034 | 114 |  |  | 0.025 | 114
0.16 | 136 |  |  | 1.51 | 136 |  |  | 0.24 | 136 |  |  | 0.017 | 136 |  |  | 0.017 | 136 |  |  | 0.034 | 136 |  |  | 0.025 | 136
0.16 | 139 |  |  | 1.51 | 139 |  |  | 0.24 | 139 |  |  | 0.017 | 139 |  |  | 0.017 | 139 |  |  | 0.034 | 139 |  |  | 0.025 | 139
0.16 | 92 |  |  | 1.51 | 92 |  |  | 0.24 | 92 |  |  | 0.017 | 92 |  |  | 0.017 | 92 |  |  | 0.034 | 92 |  |  | 0.025 | 92
0.16 | 76 |  |  | 1.51 | 76 |  |  | 0.24 | 76 |  |  | 0.017 | 76 |  |  | 0.017 | 76 |  |  | 0.034 | 76 |  |  | 0.025 | 76
0.16 | 128 |  |  | 1.51 | 128 |  |  | 0.24 | 128 |  |  | 0.017 | 128 |  |  | 0.017 | 128 |  |  | 0.034 | 128 |  |  | 0.025 | 128
0.16 | 48 |  |  | 1.51 | 48 |  |  | 0.24 | 48 |  |  | 0.017 | 48 |  |  | 0.017 | 48 |  |  | 0.034 | 48 |  |  | 0.025 | 48
0.16 | 82 |  |  | 1.51 | 82 |  |  | 0.24 | 82 |  |  | 0.017 | 82 |  |  | 0.017 | 82 |  |  | 0.034 | 82 |  |  | 0.025 | 82
0.16 | 97 |  |  | 1.51 | 97 |  |  | 0.24 | 97 |  |  | 0.017 | 97 |  |  | 0.017 | 97 |  |  | 0.034 | 97 |  |  | 0.025 | 97
0.16 | 78 |  |  | 1.51 | 78 |  |  | 0.24 | 78 |  |  | 0.017 | 78 |  |  | 0.017 | 78 |  |  | 0.034 | 78 |  |  | 0.025 | 78
0.16 | 88 |  |  | 1.51 | 88 |  |  | 0.24 | 88 |  |  | 0.017 | 88 |  |  | 0.017 | 88 |  |  | 0.034 | 88 |  |  | 0.025 | 88
0.16 | 97 |  |  | 1.51 | 97 |  |  | 0.24 | 97 |  |  | 0.017 | 97 |  |  | 0.017 | 97 |  |  | 0.034 | 97 |  |  | 0.026 | 97
0.16 | 97 |  |  | 1.51 | 97 |  |  | 0.24 | 97 |  |  | 0.017 | 97 |  |  | 0.017 | 97 |  |  | 0.034 | 97 |  |  | 0.026 | 97
0.16 | 68 |  |  | 1.51 | 68 |  |  | 0.24 | 68 |  |  | 0.018 | 68 |  |  | 0.017 | 68 |  |  | 0.034 | 68 |  |  | 0.026 | 68
0.16 | 98 |  |  | 1.51 | 98 |  |  | 0.24 | 98 |  |  | 0.018 | 98 |  |  | 0.017 | 98 |  |  | 0.034 | 98 |  |  | 0.026 | 98
0.16 | 93 |  |  | 1.51 | 93 |  |  | 0.24 | 93 |  |  | 0.018 | 93 |  |  | 0.017 | 93 |  |  | 0.034 | 93 |  |  | 0.026 | 93
0.16 | 90 |  |  | 1.51 | 90 |  |  | 0.24 | 90 |  |  | 0.018 | 90 |  |  | 0.018 | 90 |  |  | 0.034 | 90 |  |  | 0.026 | 90
0.17 | 78 |  |  | 1.51 | 78 |  |  | 0.24 | 78 |  |  | 0.018 | 78 |  |  | 0.018 | 78 |  |  | 0.034 | 78 |  |  | 0.026 | 78
0.17 | 91 |  |  | 1.51 | 91 |  |  | 0.24 | 91 |  |  | 0.018 | 91 |  |  | 0.018 | 91 |  |  | 0.034 | 91 |  |  | 0.026 | 91
0.17 | 78 |  |  | 1.51 | 78 |  |  | 0.24 | 78 |  |  | 0.018 | 78 |  |  | 0.018 | 78 |  |  | 0.034 | 78 |  |  | 0.026 | 78
0.17 | 98 |  |  | 1.51 | 63 |  |  | 0.24 | 63 |  |  | 0.018 | 63 |  |  | 0.018 | 63 |  |  | 0.034 | 63 |  |  | 0.026 | 63
0.17 | 84 |  |  | 1.51 | 84 |  |  | 0.24 | 84 |  |  | 0.018 | 84 |  |  | 0.018 | 84 |  |  | 0.034 | 84 |  |  | 0.026 | 84
0.17 | 90 |  |  | 1.51 | 90 |  |  | 0.24 | 90 |  |  | 0.018 | 90 |  |  | 0.018 | 90 |  |  | 0.034 | 90 |  |  | 0.026 | 90
0.17 | 73 |  |  | 1.51 | 73 |  |  | 0.25 | 73 |  |  | 0.018 | 73 |  |  | 0.018 | 73 |  |  | 0.034 | 73 |  |  | 0.026 | 73
0.17 | 81 |  |  | 1.51 | 81 |  |  | 0.25 | 81 |  |  | 0.018 | 81 |  |  | 0.018 | 81 |  |  | 0.034 | 81 |  |  | 0.026 | 81
0.17 | 82 |  |  | 1.51 | 82 |  |  | 0.25 | 82 |  |  | 0.018 | 82 |  |  | 0.018 | 82 |  |  | 0.034 | 82 |  |  | 0.026 | 82
0.17 | 97 |  |  | 1.51 | 97 |  |  | 0.25 | 97 |  |  | 0.018 | 97 |  |  | 0.018 | 97 |  |  | 0.034 | 97 |  |  | 0.026 | 97
0.17 | 93 |  |  | 1.51 | 93 |  |  | 0.25 | 93 |  |  | 0.018 | 93 |  |  | 0.018 | 93 |  |  | 0.034 | 93 |  |  | 0.026 | 93
0.17 | 73 |  |  | 1.51 | 73 |  |  | 0.25 | 73 |  |  | 0.018 | 73 |  |  | 0.018 | 73 |  |  | 0.034 | 73 |  |  | 0.026 | 73
0.17 | 73 |  |  | 1.51 | 73 |  |  | 0.25 | 73 |  |  | 0.018 | 73 |  |  | 0.018 | 73 |  |  | 0.034 | 73 |  |  | 0.026 | 73
0.17 | 71 |  |  | 1.51 | 71 |  |  | 0.25 | 71 |  |  | 0.018 | 71 |  |  | 0.018 | 71 |  |  | 0.034 | 71 |  |  | 0.026 | 71
0.17 | 99 |  |  | 1.52 | 53 |  |  | 0.25 | 53 |  |  | 0.018 | 53 |  |  | 0.018 | 53 |  |  | 0.034 | 53 |  |  | 0.026 | 53
0.17 | 73 |  |  | 1.52 | 73 |  |  | 0.25 | 73 |  |  | 0.018 | 73 |  |  | 0.018 | 73 |  |  | 0.034 | 73 |  |  | 0.026 | 73
0.17 | 75 |  |  | 1.52 | 75 |  |  | 0.25 | 75 |  |  | 0.018 | 75 |  |  | 0.018 | 75 |  |  | 0.034 | 75 |  |  | 0.026 | 75
0.17 | 92 |  |  | 1.52 | 92 |  |  | 0.25 | 92 |  |  | 0.018 | 92 |  |  | 0.018 | 92 |  |  | 0.034 | 92 |  |  | 0.026 | 92
0.17 | 73 |  |  | 1.52 | 73 |  |  | 0.25 | 73 |  |  | 0.018 | 73 |  |  | 0.018 | 73 |  |  | 0.034 | 73 |  |  | 0.026 | 73
0.17 | 81 |  |  | 1.52 | 81 |  |  | 0.25 | 81 |  |  | 0.018 | 81 |  |  | 0.018 | 81 |  |  | 0.034 | 81 |  |  | 0.026 | 81
0.17 | 82 |  |  | 1.52 | 82 |  |  | 0.25 | 82 |  |  | 0.018 | 82 |  |  | 0.018 | 82 |  |  | 0.034 | 82 |  |  | 0.026 | 82
0.17 | 73 |  |  | 1.52 | 73 |  |  | 0.25 | 73 |  |  | 0.018 | 73 |  |  | 0.018 | 73 |  |  | 0.034 | 73 |  |  | 0.026 | 73
0.17 | 81 |  |  | 1.52 | 81 |  |  | 0.25 | 81 |  |  | 0.018 | 81 |  |  | 0.018 | 81 |  |  | 0.034 | 81 |  |  | 0.026 | 81
0.17 | 95 |  |  | 1.52 | 95 |  |  | 0.25 | 95 |  |  | 0.018 | 95 |  |  | 0.018 | 95 |  |  | 0.034 | 95 |  |  | 0.026 | 95
0.17 | 100 |  |  | 1.52 | 100 |  |  | 0.25 | 100 |  |  | 0.018 | 100 |  |  | 0.019 | 100 |  |  | 0.034 | 100 |  |  | 0.026 | 100
0.17 | 73 |  |  | 1.52 | 73 |  |  | 0.25 | 73 |  |  | 0.018 | 73 |  |  | 0.02 | 73 |  |  | 0.034 | 73 |  |  | 0.026 | 73
0.17 | 113 |  |  | 1.52 | 113 |  |  | 0.25 | 113 |  |  | 0.018 | 113 |  |  | 0.02 | 113 |  |  | 0.034 | 113 |  |  | 0.026 | 113
0.17 | 128 |  |  | 1.52 | 128 |  |  | 0.25 | 128 |  |  | 0.018 | 128 |  |  | 0.02 | 128 |  |  | 0.034 | 128 |  |  | 0.026 | 128
0.17 | 76 |  |  | 1.52 | 76 |  |  | 0.25 | 76 |  |  | 0.018 | 76 |  |  | 0.02 | 76 |  |  | 0.034 | 76 |  |  | 0.026 | 76
0.17 | 183 |  |  | 1.52 | 183 |  |  | 0.26 | 183 |  |  | 0.018 | 183 |  |  | 0.02 | 183 |  |  | 0.034 | 183 |  |  | 0.026 | 183
0.17 | 128 |  |  | 1.52 | 128 |  |  | 0.26 | 128 |  |  | 0.018 | 128 |  |  | 0.02 | 128 |  |  | 0.034 | 128 |  |  | 0.026 | 128
0.17 | 101 |  |  | 1.53 | 101 |  |  | 0.26 | 101 |  |  | 0.018 | 101 |  |  | 0.02 | 101 |  |  | 0.034 | 101 |  |  | 0.026 | 101
0.17 | 101 |  |  | 1.53 | 101 |  |  | 0.26 | 101 |  |  | 0.018 | 101 |  |  | 0.02 | 101 |  |  | 0.034 | 101 |  |  | 0.026 | 101
0.17 | 93 |  |  | 1.53 | 93 |  |  | 0.26 | 93 |  |  | 0.018 | 93 |  |  | 0.02 | 93 |  |  | 0.034 | 93 |  |  | 0.026 | 93
0.17 | 120 |  |  | 1.53 | 120 |  |  | 0.26 | 120 |  |  | 0.018 | 120 |  |  | 0.02 | 120 |  |  | 0.034 | 120 |  |  | 0.026 | 120
0.17 | 124 |  |  | 1.53 | 124 |  |  | 0.26 | 124 |  |  | 0.018 | 124 |  |  | 0.02 | 124 |  |  | 0.034 | 124 |  |  | 0.026 | 124
0.17 | 85 |  |  | 1.53 | 85 |  |  | 0.26 | 85 |  |  | 0.018 | 85 |  |  | 0.02 | 85 |  |  | 0.034 | 85 |  |  | 0.026 | 85
0.17 | 85 |  |  | 1.53 | 85 |  |  | 0.26 | 85 |  |  | 0.018 | 85 |  |  | 0.02 | 85 |  |  | 0.034 | 85 |  |  | 0.026 | 85
0.17 | 112 |  |  | 1.53 | 112 |  |  | 0.26 | 112 |  |  | 0.018 | 112 |  |  | 0.02 | 112 |  |  | 0.034 | 112 |  |  | 0.026 | 112
0.17 | 119 |  |  | 1.53 | 119 |  |  | 0.26 | 119 |  |  | 0.018 | 119 |  |  | 0.02 | 119 |  |  | 0.034 | 119 |  |  | 0.026 | 119
0.17 | 137 |  |  | 1.53 | 137 |  |  | 0.26 | 137 |  |  | 0.018 | 137 |  |  | 0.02 | 137 |  |  | 0.035 | 137 |  |  | 0.026 | 137
0.17 | 90 |  |  | 1.53 | 90 |  |  | 0.26 | 90 |  |  | 0.018 | 90 |  |  | 0.02 | 90 |  |  | 0.035 | 90 |  |  | 0.026 | 90
0.17 | 123 |  |  | 1.53 | 123 |  |  | 0.26 | 123 |  |  | 0.021 | 123 |  |  | 0.02 | 123 |  |  | 0.035 | 123 |  |  | 0.026 | 123
0.17 | 120 |  |  | 1.53 | 71 |  |  | 0.26 | 71 |  |  | 0.021 | 71 |  |  | 0.02 | 71 |  |  | 0.035 | 71 |  |  | 0.026 | 71
0.17 | 70 |  |  | 1.53 | 70 |  |  | 0.26 | 70 |  |  | 0.021 | 70 |  |  | 0.02 | 70 |  |  | 0.035 | 70 |  |  | 0.026 | 70
0.17 | 72 |  |  | 1.53 | 72 |  |  | 0.26 | 72 |  |  | 0.021 | 72 |  |  | 0.02 | 72 |  |  | 0.035 | 72 |  |  | 0.026 | 72
0.17 | 93 |  |  | 1.53 | 93 |  |  | 0.26 | 93 |  |  | 0.021 | 93 |  |  | 0.02 | 93 |  |  | 0.035 | 93 |  |  | 0.026 | 93
0.17 | 93 |  |  | 1.53 | 93 |  |  | 0.26 | 93 |  |  | 0.021 | 93 |  |  | 0.02 | 93 |  |  | 0.035 | 93 |  |  | 0.026 | 93
0.17 | 93 |  |  | 1.53 | 93 |  |  | 0.27 | 93 |  |  | 0.021 | 93 |  |  | 0.02 | 93 |  |  | 0.035 | 93 |  |  | 0.026 | 93
0.17 | 87 |  |  | 1.53 | 87 |  |  | 0.27 | 87 |  |  | 0.021 | 87 |  |  | 0.02 | 87 |  |  | 0.035 | 87 |  |  | 0.026 | 87
0.17 | 85 |  |  | 1.53 | 85 |  |  | 0.27 | 85 |  |  | 0.023 | 85 |  |  | 0.02 | 85 |  |  | 0.035 | 85 |  |  | 0.026 | 85
0.17 | 87 |  |  | 1.53 | 87 |  |  | 0.27 | 87 |  |  | 0.023 | 87 |  |  | 0.02 | 87 |  |  | 0.035 | 87 |  |  | 0.026 | 87
0.17 | 96 |  |  | 1.53 | 96 |  |  | 0.27 | 96 |  |  | 0.023 | 96 |  |  | 0.02 | 96 |  |  | 0.035 | 96 |  |  | 0.026 | 96
0.17 | 119 |  |  | 1.53 | 119 |  |  | 0.27 | 119 |  |  | 0.023 | 119 |  |  | 0.02 | 119 |  |  | 0.035 | 119 |  |  | 0.026 | 119
0.17 | 89 |  |  | 1.53 | 89 |  |  | 0.28 | 89 |  |  | 0.023 | 89 |  |  | 0.02 | 89 |  |  | 0.035 | 89 |  |  | 0.026 | 89
0.17 | 91 |  |  | 1.53 | 91 |  |  | 0.28 | 91 |  |  | 0.023 | 91 |  |  | 0.02 | 91 |  |  | 0.035 | 91 |  |  | 0.026 | 91
0.17 | 82 |  |  | 1.53 | 82 |  |  | 0.28 | 82 |  |  | 0.023 | 82 |  |  | 0.02 | 82 |  |  | 0.035 | 82 |  |  | 0.026 | 82
0.17 | 82 |  |  | 1.53 | 82 |  |  | 0.28 | 82 |  |  | 0.023 | 82 |  |  | 0.02 | 82 |  |  | 0.035 | 82 |  |  | 0.026 | 82
0.17 | 79 |  |  | 1.53 | 79 |  |  | 0.28 | 79 |  |  | 0.023 | 79 |  |  | 0.02 | 79 |  |  | 0.035 | 79 |  |  | 0.026 | 79
0.17 | 89 |  |  | 1.53 | 89 |  |  | 0.28 | 89 |  |  | 0.023 | 89 |  |  | 0.02 | 89 |  |  | 0.035 | 89 |  |  | 0.026 | 89
0.17 | 95 |  |  | 1.53 | 95 |  |  | 0.28 | 95 |  |  | 0.023 | 95 |  |  | 0.02 | 95 |  |  | 0.035 | 95 |  |  | 0.026 | 95
0.17 | 120 |  |  | 1.53 | 77 |  |  | 0.28 | 77 |  |  | 0.023 | 77 |  |  | 0.02 | 77 |  |  | 0.035 | 77 |  |  | 0.026 | 77
0.17 | 99 |  |  | 1.53 | 99 |  |  | 0.28 | 99 |  |  | 0.023 | 99 |  |  | 0.02 | 99 |  |  | 0.035 | 99 |  |  | 0.026 | 99
0.17 | 83 |  |  | 1.53 | 83 |  |  | 0.28 | 83 |  |  | 0.023 | 83 |  |  | 0.02 | 83 |  |  | 0.035 | 83 |  |  | 0.026 | 83
0.17 | 112 |  |  | 1.53 | 112 |  |  | 0.28 | 112 |  |  | 0.024 | 112 |  |  | 0.02 | 112 |  |  | 0.035 | 112 |  |  | 0.027 | 112
0.17 | 112 |  |  | 1.55 | 112 |  |  | 0.28 | 112 |  |  | 0.024 | 112 |  |  | 0.02 | 112 |  |  | 0.035 | 112 |  |  | 0.027 | 112
0.17 | 100 |  |  | 1.55 | 100 |  |  | 0.28 | 100 |  |  | 0.024 | 100 |  |  | 0.02 | 100 |  |  | 0.035 | 100 |  |  | 0.027 | 100
0.17 | 99 |  |  | 1.55 | 99 |  |  | 0.28 | 99 |  |  | 0.024 | 99 |  |  | 0.02 | 99 |  |  | 0.035 | 99 |  |  | 0.027 | 99
0.17 | 89 |  |  | 1.56 | 89 |  |  | 0.28 | 89 |  |  | 0.024 | 89 |  |  | 0.02 | 89 |  |  | 0.035 | 89 |  |  | 0.027 | 89
0.17 | 83 |  |  | 1.56 | 83 |  |  | 0.28 | 83 |  |  | 0.024 | 83 |  |  | 0.02 | 83 |  |  | 0.035 | 83 |  |  | 0.028 | 83
0.17 | 140 |  |  | 1.56 | 75 |  |  | 0.28 | 75 |  |  | 0.024 | 75 |  |  | 0.02 | 75 |  |  | 0.035 | 75 |  |  | 0.028 | 75
0.17 | 99 |  |  | 1.56 | 99 |  |  | 0.28 | 99 |  |  | 0.024 | 99 |  |  | 0.02 | 99 |  |  | 0.035 | 99 |  |  | 0.028 | 99
0.17 | 84 |  |  | 1.56 | 84 |  |  | 0.28 | 84 |  |  | 0.024 | 84 |  |  | 0.02 | 84 |  |  | 0.035 | 84 |  |  | 0.028 | 84
0.17 | 104 |  |  | 1.56 | 104 |  |  | 0.28 | 104 |  |  | 0.024 | 104 |  |  | 0.02 | 104 |  |  | 0.035 | 104 |  |  | 0.028 | 104
0.17 | 100 |  |  | 1.56 | 61 |  |  | 0.28 | 61 |  |  | 0.024 | 61 |  |  | 0.02 | 61 |  |  | 0.035 | 61 |  |  | 0.028 | 61
0.17 | 77 |  |  | 1.56 | 77 |  |  | 0.28 | 77 |  |  | 0.024 | 77 |  |  | 0.02 | 77 |  |  | 0.035 | 77 |  |  | 0.028 | 77
0.17 | 120 |  |  | 1.56 | 60 |  |  | 0.28 | 60 |  |  | 0.024 | 60 |  |  | 0.02 | 60 |  |  | 0.035 | 60 |  |  | 0.03 | 80
0.17 | 89 |  |  | 1.56 | 59 |  |  | 0.28 | 59 |  |  | 0.024 | 59 |  |  | 0.022 | 59 |  |  | 0.035 | 59 |  |  | 0.032 | 59
0.17 | 96 |  |  | 1.56 | 96 |  |  | 0.28 | 96 |  |  | 0.024 | 96 |  |  | 0.022 | 96 |  |  | 0.036 | 96 |  |  | 0.032 | 96
0.18 | 57 |  |  | 1.56 | 57 |  |  | 0.28 | 57 |  |  | 0.024 | 57 |  |  | 0.022 | 57 |  |  | 0.036 | 57 |  |  | 0.032 | 57
0.18 | 74 |  |  | 1.57 | 74 |  |  | 0.28 | 74 |  |  | 0.024 | 74 |  |  | 0.022 | 74 |  |  | 0.036 | 74 |  |  | 0.032 | 74
0.18 | 82 |  |  | 1.58 | 82 |  |  | 0.28 | 82 |  |  | 0.024 | 82 |  |  | 0.022 | 82 |  |  | 0.036 | 82 |  |  | 0.032 | 82
0.18 | 78 |  |  | 1.58 | 78 |  |  | 0.28 | 78 |  |  | 0.024 | 78 |  |  | 0.022 | 78 |  |  | 0.036 | 78 |  |  | 0.032 | 78
0.18 | 84 |  |  | 1.58 | 84 |  |  | 0.28 | 84 |  |  | 0.024 | 84 |  |  | 0.022 | 84 |  |  | 0.036 | 84 |  |  | 0.032 | 84
0.18 | 70 |  |  | 1.58 | 70 |  |  | 0.28 | 70 |  |  | 0.024 | 70 |  |  | 0.022 | 70 |  |  | 0.036 | 70 |  |  | 0.032 | 70
0.18 | 89 |  |  | 1.58 | 89 |  |  | 0.28 | 89 |  |  | 0.024 | 89 |  |  | 0.022 | 89 |  |  | 0.036 | 89 |  |  | 0.032 | 89
0.18 | 104 |  |  | 1.58 | 104 |  |  | 0.28 | 104 |  |  | 0.024 | 104 |  |  | 0.022 | 104 |  |  | 0.036 | 104 |  |  | 0.032 | 104
0.18 | 107 |  |  | 1.58 | 107 |  |  | 0.28 | 107 |  |  | 0.024 | 107 |  |  | 0.022 | 107 |  |  | 0.036 | 107 |  |  | 0.032 | 107
0.18 | 109 |  |  | 1.58 | 109 |  |  | 0.28 | 109 |  |  | 0.024 | 109 |  |  | 0.022 | 109 |  |  | 0.036 | 109 |  |  | 0.032 | 109
0.18 | 52 |  |  | 1.58 | 52 |  |  | 0.28 | 52 |  |  | 0.024 | 52 |  |  | 0.022 | 52 |  |  | 0.036 | 52 |  |  | 0.032 | 52
0.18 | 136 |  |  | 1.58 | 136 |  |  | 0.28 | 136 |  |  | 0.024 | 136 |  |  | 0.022 | 136 |  |  | 0.036 | 136 |  |  | 0.032 | 136
0.18 | 84 |  |  | 1.58 | 84 |  |  | 0.28 | 84 |  |  | 0.024 | 84 |  |  | 0.022 | 84 |  |  | 0.036 | 84 |  |  | 0.032 | 84
0.18 | 84 |  |  | 1.58 | 84 |  |  | 0.28 | 84 |  |  | 0.024 | 84 |  |  | 0.022 | 84 |  |  | 0.036 | 84 |  |  | 0.032 | 84
0.18 | 81 |  |  | 1.58 | 81 |  |  | 0.28 | 81 |  |  | 0.024 | 81 |  |  | 0.022 | 81 |  |  | 0.036 | 81 |  |  | 0.032 | 81
0.18 | 145 |  |  | 1.58 | 145 |  |  | 0.28 | 145 |  |  | 0.024 | 145 |  |  | 0.022 | 145 |  |  | 0.036 | 145 |  |  | 0.032 | 145
0.18 | 91 |  |  | 1.6 | 91 |  |  | 0.28 | 91 |  |  | 0.024 | 91 |  |  | 0.022 | 91 |  |  | 0.036 | 91 |  |  | 0.032 | 91
0.18 | 97 |  |  | 1.6 | 97 |  |  | 0.28 | 97 |  |  | 0.024 | 97 |  |  | 0.022 | 97 |  |  | 0.036 | 97 |  |  | 0.032 | 97
0.18 | 97 |  |  | 1.6 | 97 |  |  | 0.28 | 97 |  |  | 0.024 | 97 |  |  | 0.022 | 97 |  |  | 0.036 | 97 |  |  | 0.032 | 97
0.18 | 117 |  |  | 1.6 | 117 |  |  | 0.28 | 117 |  |  | 0.024 | 117 |  |  | 0.022 | 117 |  |  | 0.036 | 117 |  |  | 0.032 | 117
0.18 | 76 |  |  | 1.6 | 76 |  |  | 0.28 | 76 |  |  | 0.024 | 76 |  |  | 0.022 | 76 |  |  | 0.036 | 76 |  |  | 0.032 | 76
0.18 | 76 |  |  | 1.6 | 76 |  |  | 0.28 | 76 |  |  | 0.024 | 76 |  |  | 0.022 | 76 |  |  | 0.037 | 76 |  |  | 0.032 | 76
0.18 | 128 |  |  | 1.6 | 128 |  |  | 0.28 | 128 |  |  | 0.024 | 128 |  |  | 0.022 | 128 |  |  | 0.037 | 128 |  |  | 0.032 | 128
0.18 | 99 |  |  | 1.6 | 99 |  |  | 0.28 | 99 |  |  | 0.024 | 99 |  |  | 0.022 | 99 |  |  | 0.037 | 99 |  |  | 0.032 | 99
0.18 | 78 |  |  | 1.6 | 78 |  |  | 0.28 | 78 |  |  | 0.024 | 78 |  |  | 0.022 | 78 |  |  | 0.037 | 78 |  |  | 0.032 | 78
0.18 | 83 |  |  | 1.6 | 83 |  |  | 0.28 | 83 |  |  | 0.024 | 83 |  |  | 0.022 | 83 |  |  | 0.037 | 83 |  |  | 0.032 | 83
0.18 | 76 |  |  | 1.6 | 76 |  |  | 0.28 | 76 |  |  | 0.025 | 76 |  |  | 0.022 | 76 |  |  | 0.037 | 76 |  |  | 0.032 | 76
0.18 | 93 |  |  | 1.6 | 93 |  |  | 0.28 | 93 |  |  | 0.025 | 93 |  |  | 0.022 | 93 |  |  | 0.037 | 93 |  |  | 0.032 | 93
0.18 | 82 |  |  | 1.6 | 82 |  |  | 0.28 | 82 |  |  | 0.025 | 82 |  |  | 0.022 | 82 |  |  | 0.037 | 82 |  |  | 0.033 | 82
0.18 | 142 |  |  | 1.6 | 142 |  |  | 0.28 | 142 |  |  | 0.025 | 142 |  |  | 0.022 | 142 |  |  | 0.037 | 142 |  |  | 0.033 | 142
0.18 | 158 |  |  | 1.6 | 158 |  |  | 0.28 | 158 |  |  | 0.025 | 158 |  |  | 0.022 | 158 |  |  | 0.037 | 158 |  |  | 0.034 | 158
0.18 | 130 |  |  | 1.6 | 130 |  |  | 0.28 | 130 |  |  | 0.025 | 130 |  |  | 0.022 | 130 |  |  | 0.037 | 130 |  |  | 0.034 | 130
0.18 | 120 |  |  | 1.6 | 120 |  |  | 0.28 | 120 |  |  | 0.025 | 120 |  |  | 0.022 | 120 |  |  | 0.037 | 120 |  |  | 0.034 | 120
0.18 | 120 |  |  | 1.6 | 120 |  |  | 0.28 | 120 |  |  | 0.025 | 120 |  |  | 0.022 | 120 |  |  | 0.037 | 120 |  |  | 0.035 | 120
0.18 | 82 |  |  | 1.6 | 82 |  |  | 0.28 | 82 |  |  | 0.025 | 82 |  |  | 0.022 | 82 |  |  | 0.037 | 82 |  |  | 0.035 | 82
0.18 | 108 |  |  | 1.6 | 108 |  |  | 0.28 | 108 |  |  | 0.025 | 108 |  |  | 0.022 | 108 |  |  | 0.037 | 108 |  |  | 0.036 | 108
0.18 | 108 |  |  | 1.6 | 108 |  |  | 0.28 | 108 |  |  | 0.025 | 108 |  |  | 0.022 | 108 |  |  | 0.037 | 108 |  |  | 0.036 | 108
0.18 | 103 |  |  | 1.6 | 103 |  |  | 0.28 | 103 |  |  | 0.025 | 103 |  |  | 0.022 | 103 |  |  | 0.037 | 103 |  |  | 0.036 | 103
0.18 | 103 |  |  | 1.6 | 103 |  |  | 0.28 | 103 |  |  | 0.025 | 103 |  |  | 0.022 | 103 |  |  | 0.037 | 103 |  |  | 0.036 | 103
0.18 | 103 |  |  | 1.6 | 103 |  |  | 0.28 | 103 |  |  | 0.025 | 103 |  |  | 0.022 | 103 |  |  | 0.037 | 103 |  |  | 0.036 | 103
0.18 | 119 |  |  | 1.6 | 119 |  |  | 0.28 | 119 |  |  | 0.025 | 119 |  |  | 0.022 | 119 |  |  | 0.037 | 119 |  |  | 0.036 | 119
0.18 | 91 |  |  | 1.6 | 91 |  |  | 0.28 | 91 |  |  | 0.025 | 91 |  |  | 0.022 | 91 |  |  | 0.037 | 91 |  |  | 0.036 | 91
0.18 | 126 |  |  | 1.6 | 126 |  |  | 0.28 | 126 |  |  | 0.025 | 126 |  |  | 0.022 | 126 |  |  | 0.038 | 126 |  |  | 0.036 | 126
0.18 | 120 |  |  | 1.6 | 120 |  |  | 0.31 | 120 |  |  | 0.025 | 120 |  |  | 0.022 | 120 |  |  | 0.038 | 120 |  |  | 0.036 | 120
0.18 | 88 |  |  | 1.6 | 88 |  |  | 0.32 | 88 |  |  | 0.025 | 88 |  |  | 0.022 | 88 |  |  | 0.039 | 88 |  |  | 0.036 | 88
0.18 | 84 |  |  | 1.6 | 84 |  |  | 0.32 | 84 |  |  | 0.025 | 84 |  |  | 0.022 | 84 |  |  | 0.039 | 84 |  |  | 0.037 | 84
0.18 | 86 |  |  | 1.6 | 86 |  |  | 0.32 | 86 |  |  | 0.025 | 86 |  |  | 0.022 | 86 |  |  | 0.041 | 86 |  |  | 0.037 | 86
0.18 | 41 |  |  | 1.6 | 41 |  |  | 0.32 | 41 |  |  | 0.025 | 41 |  |  | 0.022 | 41 |  |  | 0.044 | 41 |  |  | 0.037 | 41
0.18 | 124 |  |  | 1.6 | 124 |  |  | 0.32 | 124 |  |  | 0.025 | 124 |  |  | 0.022 | 124 |  |  | 0.044 | 124 |  |  | 0.037 | 124
0.18 | 124 |  |  | 1.6 | 124 |  |  | 0.32 | 124 |  |  | 0.025 | 124 |  |  | 0.022 | 124 |  |  | 0.044 | 124 |  |  | 0.037 | 124
0.18 | 89 |  |  | 1.6 | 89 |  |  | 0.32 | 89 |  |  | 0.025 | 89 |  |  | 0.022 | 89 |  |  | 0.044 | 89 |  |  | 0.037 | 89
0.18 | 113 |  |  | 1.6 | 113 |  |  | 0.32 | 113 |  |  | 0.025 | 113 |  |  | 0.022 | 113 |  |  | 0.044 | 113 |  |  | 0.037 | 113
0.18 | 112 |  |  | 1.6 | 112 |  |  | 0.32 | 112 |  |  | 0.025 | 112 |  |  | 0.022 | 112 |  |  | 0.044 | 112 |  |  | 0.038 | 112
0.18 | 122 |  |  | 1.6 | 122 |  |  | 0.32 | 122 |  |  | 0.025 | 122 |  |  | 0.022 | 122 |  |  | 0.044 | 122 |  |  | 0.038 | 122
0.18 | 122 |  |  | 1.6 | 122 |  |  | 0.32 | 122 |  |  | 0.025 | 122 |  |  | 0.022 | 122 |  |  | 0.044 | 122 |  |  | 0.039 | 122
0.18 | 129 |  |  | 1.6 | 129 |  |  | 0.32 | 129 |  |  | 0.025 | 129 |  |  | 0.022 | 129 |  |  | 0.044 | 129 |  |  | 0.039 | 129
0.18 | 95 |  |  | 1.6 | 95 |  |  | 0.32 | 95 |  |  | 0.025 | 95 |  |  | 0.022 | 95 |  |  | 0.044 | 95 |  |  | 0.04 | 95
0.18 | 95 |  |  | 1.6 | 95 |  |  | 0.32 | 95 |  |  | 0.025 | 95 |  |  | 0.022 | 95 |  |  | 0.044 | 95 |  |  | 0.04 | 95
0.18 | 135 |  |  | 1.6 | 135 |  |  | 0.34 | 135 |  |  | 0.025 | 135 |  |  | 0.022 | 135 |  |  | 0.044 | 135 |  |  | 0.04 | 135