## Пред.тек
ВЫВОД ИТОГОВ
Регрессионная статистика
Множественный R | 0.5014253
R-квадрат | 0.2514273
Нормированный R-квадрат | 0.2334204
Стандартная ошибка | 26.29153
Наблюдения | 299
Дисперсионный анализ
| df | SS | MS | F | Значимость F
Регрессия | 7 | 67562.11 | 9651.729 | 13.96283 | 1.326761e-15
Остаток | 291 | 201152.2 | 691.2446
Итого | 298 | 268714.3
| Коэффициенты | Стандартная ошибка | t-статистика | P-Значение | Нижние 95% | Верхние 95% | Нижние 95,0% | Верхние 95,0%
Y-пересечение | 265.3881 | 53.16776 | 4.991523 | 1.033255e-06 | 160.746 | 370.0302 | 160.746 | 370.0302
С | 244.5285 | 154.5311 | 1.58239 | 0.1146468 | -59.61183 | 548.6688 | -59.61183 | 548.6688
Mn | 44.25857 | 33.392 | 1.325424 | 0.18607 | -21.46187 | 109.979 | -21.46187 | 109.979
Si | 62.82971 | 38.33454 | 1.638984 | 0.1022972 | -12.61839 | 138.2778 | -12.61839 | 138.2778
S | 901.034 | 572.0847 | 1.575001 | 0.1163427 | -224.9142 | 2026.982 | -224.9142 | 2026.982
P | -781.335 | 821.6826 | -0.9508964 | 0.3424461 | -2398.529 | 835.8592 | -2398.529 | 835.8592
Al | 110.2948 | 350.5148 | 0.3146651 | 0.7532414 | -579.5707 | 800.1603 | -579.5707 | 800.1603
Nb | 2780.46 | 346.8737 | 8.015771 | 2.677517e-14 | 2097.761 | 3463.16 | 2097.761 | 3463.16

## Пред.прч
ВЫВОД ИТОГОВ
Регрессионная статистика
Множественный R | 0.6360913
R-квадрат | 0.4046122
Нормированный R-квадрат | 0.3902902
Стандартная ошибка | 20.10303
Наблюдения | 299
Дисперсионный анализ
| df | SS | MS | F | Значимость F
Регрессия | 7 | 79919.93 | 11417.13 | 28.25101 | 1.447002e-29
Остаток | 291 | 117602.4 | 404.1318
Итого | 298 | 197522.3
| Коэффициенты | Стандартная ошибка | t-статистика | P-Значение | Нижние 95% | Верхние 95% | Нижние 95,0% | Верхние 95,0%
Y-пересечение | 227.0776 | 40.65313 | 5.585736 | 5.343284e-08 | 147.0662 | 307.0891 | 147.0662 | 307.0891
С | 840.8084 | 118.1576 | 7.115993 | 8.683631e-12 | 608.2566 | 1073.36 | 608.2566 | 1073.36
Mn | 96.6113 | 25.53219 | 3.783902 | 0.000187446 | 46.36014 | 146.8625 | 46.36014 | 146.8625
Si | 91.24201 | 29.31135 | 3.112856 | 0.002037197 | 33.55288 | 148.9311 | 33.55288 | 148.9311
S | 748.4446 | 437.4274 | 1.711014 | 0.0881441 | -112.4779 | 1609.367 | -112.4779 | 1609.367
P | -900.0895 | 628.2749 | -1.432636 | 0.1530351 | -2136.629 | 336.4494 | -2136.629 | 336.4494
Al | 300.043 | 268.0106 | 1.119519 | 0.2638419 | -227.4419 | 827.5279 | -227.4419 | 827.5279
Nb | 1898.129 | 265.2266 | 7.156634 | 6.752856e-12 | 1376.124 | 2420.135 | 1376.124 | 2420.135

## Относ.удл
ВЫВОД ИТОГОВ
Регрессионная статистика
Множественный R | 0.2901118
R-квадрат | 0.08416486
Нормированный R-квадрат | 0.06213446
Стандартная ошибка | 2.574736
Наблюдения | 299
Дисперсионный анализ
| df | SS | MS | F | Значимость F
Регрессия | 7 | 177.285 | 25.32643 | 3.820397 | 0.0005463749
Остаток | 291 | 1929.116 | 6.629266
Итого | 298 | 2106.401
| Коэффициенты | Стандартная ошибка | t-статистика | P-Значение | Нижние 95% | Верхние 95% | Нижние 95,0% | Верхние 95,0%
Y-пересечение | 22.43142 | 5.206731 | 4.308157 | 2.254046e-05 | 12.18379 | 32.67904 | 12.18379 | 32.67904
С | 10.57506 | 15.13327 | 0.6987952 | 0.4852381 | -19.20948 | 40.35959 | -19.20948 | 40.35959
Mn | 0.8752425 | 3.270086 | 0.2676512 | 0.7891574 | -5.560776 | 7.311261 | -5.560776 | 7.311261
Si | 6.356122 | 3.754111 | 1.69311 | 0.09150474 | -1.032529 | 13.74477 | -1.032529 | 13.74477
S | -121.1062 | 56.02439 | -2.16167 | 0.03145884 | -231.3706 | -10.84185 | -231.3706 | -10.84185
P | 85.05175 | 80.46758 | 1.056969 | 0.2914023 | -73.32046 | 243.424 | -73.32046 | 243.424
Al | 95.89222 | 34.326 | 2.793574 | 0.005558756 | 28.33352 | 163.4509 | 28.33352 | 163.4509
Nb | -80.34033 | 33.96943 | -2.365077 | 0.01868227 | -147.1972 | -13.48342 | -147.1972 | -13.48342

## Описат.стат
Предел текучести, Мпа |  | Предел прочности, Мпа |  | Относительное удлинение, %
Среднее | 454.6221 | Среднее | 583.6221 | Среднее | 28.21906
Стандартная ошибка | 1.736607 | Стандартная ошибка | 1.488896 | Стандартная ошибка | 0.1537541
Медиана | 456 | Медиана | 585 | Медиана | 28
Мода | 469 | Мода | 600 | Мода | 28
Стандартное отклонение | 30.02875 | Стандартное отклонение | 25.74542 | Стандартное отклонение | 2.658658
Дисперсия выборки | 901.7258 | Дисперсия выборки | 662.8265 | Дисперсия выборки | 7.068461
Эксцесс | 0.8891262 | Эксцесс | 1.554783 | Эксцесс | 0.1797416
Асимметричность | -0.2304854 | Асимметричность | -0.5483713 | Асимметричность | 0.2841989
Интервал | 192 | Интервал | 184 | Интервал | 14
Минимум | 358 | Минимум | 496 | Минимум | 21
Максимум | 550 | Максимум | 680 | Максимум | 35
Счет | 299 | Счет | 299 | Счет | 299
Уровень надежности(95,0%) | 3.417568 | Уровень надежности(95,0%) | 2.930082 | Уровень надежности(95,0%) | 0.3025815

## Лист1
Марка | Состояние | Темп-ра | Пред.тек | Пред.прч | О.удл5% | C 0,01 | Mn 0,01 | Si 0,01 | S 0,001 | P 0,001 | AL_R 0,001 | Nb 0,001
GL-A36 | Нормализующая прокатка | 20 | 495 | 594 | 30 | 0.15 | 1.43 | 0.29 | 0.007 | 0.02 | 0.027 | 0.025
GL-A36 | Нормализующая прокатка | 20 | 412 | 540 | 33 | 0.17 | 1.44 | 0.37 | 0.006 | 0.015 | 0.036 | 0.01
GL-A36 | Нормализующая прокатка | 20 | 422 | 570 | 25 | 0.17 | 1.44 | 0.37 | 0.006 | 0.015 | 0.036 | 0.01
GL-A36 | Нормализующая прокатка | 20 | 451 | 585 | 24 | 0.17 | 1.46 | 0.25 | 0.014 | 0.016 | 0.033 | 0.024
GL-A36 | Нормализующая прокатка | 20 | 500 | 630 | 29 | 0.18 | 1.49 | 0.37 | 0.006 | 0.012 | 0.029 | 0.031
GL-A36 | Нормализующая прокатка | 20 | 540 | 620 | 21 | 0.17 | 1.46 | 0.25 | 0.01 | 0.016 | 0.032 | 0.029
GL-A36 | Нормализующая прокатка | 20 | 473 | 590 | 22 | 0.17 | 1.46 | 0.25 | 0.01 | 0.016 | 0.032 | 0.029
GL-A36 | Нормализующая прокатка | 20 | 443 | 580 | 27 | 0.16 | 1.47 | 0.25 | 0.009 | 0.011 | 0.04 | 0.029
GL-A36 | Нормализующая прокатка | 20 | 500 | 640 | 24 | 0.17 | 1.5 | 0.28 | 0.007 | 0.012 | 0.038 | 0.023
GL-A36 | Нормализующая прокатка | 20 | 496 | 595 | 26 | 0.17 | 1.5 | 0.28 | 0.007 | 0.012 | 0.038 | 0.018
GL-A36 | Нормализующая прокатка | 20 | 442 | 560 | 33 | 0.15 | 1.39 | 0.26 | 0.018 | 0.014 | 0.038 | 0.01
GL-A36 | Нормализующая прокатка | 20 | 415 | 535 | 33 | 0.15 | 1.39 | 0.26 | 0.018 | 0.014 | 0.038 | 0.01
GL-A36 | Нормализующая прокатка | 20 | 438 | 555 | 32 | 0.15 | 1.39 | 0.26 | 0.018 | 0.014 | 0.038 | 0.01
GL-A36 | Нормализующая прокатка | 20 | 418 | 540 | 27 | 0.15 | 1.39 | 0.26 | 0.018 | 0.014 | 0.038 | 0.01
GL-A36 | Нормализующая прокатка | 20 | 438 | 580 | 33 | 0.17 | 1.5 | 0.28 | 0.007 | 0.012 | 0.038 | 0.023
GL-A36 | Нормализующая прокатка | 20 | 418 | 540 | 27 | 0.15 | 1.39 | 0.26 | 0.018 | 0.014 | 0.038 | 0.01
GL-A36 | Нормализующая прокатка | 20 | 432 | 595 | 32 | 0.16 | 1.53 | 0.23 | 0.011 | 0.016 | 0.037 | 0.025
GL-A36 | Нормализующая прокатка | 20 | 448 | 590 | 32 | 0.16 | 1.53 | 0.23 | 0.011 | 0.016 | 0.037 | 0.025
GL-A36 | Нормализующая прокатка | 20 | 434 | 570 | 25 | 0.16 | 1.53 | 0.23 | 0.011 | 0.016 | 0.037 | 0.025
GL-A36 | Нормализующая прокатка | 20 | 446 | 580 | 25 | 0.16 | 1.53 | 0.23 | 0.011 | 0.016 | 0.037 | 0.025
GL-A36 | Нормализующая прокатка | 20 | 453 | 585 | 26 | 0.16 | 1.53 | 0.23 | 0.011 | 0.016 | 0.037 | 0.025
GL-A36 | Нормализующая прокатка | 20 | 453 | 585 | 26 | 0.16 | 1.53 | 0.23 | 0.011 | 0.016 | 0.037 | 0.025
GL-A36 | Нормализующая прокатка | 20 | 455 | 560 | 33 | 0.16 | 1.52 | 0.25 | 0.011 | 0.011 | 0.029 | 0.025
GL-A36 | Нормализующая прокатка | 20 | 432 | 560 | 30 | 0.15 | 1.39 | 0.26 | 0.018 | 0.014 | 0.038 | 0.01
GL-A36 | Нормализующая прокатка | 20 | 476 | 590 | 27 | 0.16 | 1.5 | 0.24 | 0.007 | 0.012 | 0.037 | 0.024
GL-A36 | Нормализующая прокатка | 20 | 436 | 580 | 34 | 0.16 | 1.5 | 0.24 | 0.007 | 0.012 | 0.037 | 0.024
GL-A36 | Нормализующая прокатка | 20 | 496 | 620 | 26 | 0.15 | 1.54 | 0.46 | 0.013 | 0.014 | 0.04 | 0.028
GL-A36 | Нормализующая прокатка | 20 | 471 | 570 | 28 | 0.16 | 1.43 | 0.23 | 0.008 | 0.013 | 0.031 | 0.024
GL-A36 | Нормализующая прокатка | 20 | 495 | 600 | 27 | 0.16 | 1.53 | 0.35 | 0.008 | 0.014 | 0.036 | 0.029
GL-A36 | Нормализующая прокатка | 20 | 365 | 515 | 33 | 0.17 | 1.53 | 0.27 | 0.005 | 0.011 | 0.038 | 0.028
GL-A36 | Нормализующая прокатка | 20 | 495 | 610 | 25 | 0.18 | 1.45 | 0.27 | 0.006 | 0.012 | 0.034 | 0.035
GL-A36 | Нормализующая прокатка | 20 | 500 | 610 | 31 | 0.18 | 1.45 | 0.27 | 0.006 | 0.012 | 0.034 | 0.035
GL-A36 | Нормализующая прокатка | 20 | 535 | 640 | 35 | 0.18 | 1.45 | 0.27 | 0.006 | 0.012 | 0.034 | 0.035
GL-A36 | Нормализующая прокатка | 20 | 515 | 620 | 26 | 0.16 | 1.45 | 0.22 | 0.005 | 0.013 | 0.031 | 0.043
GL-A36 | Нормализующая прокатка | 20 | 422 | 510 | 33 | 0.16 | 1.43 | 0.23 | 0.008 | 0.013 | 0.031 | 0.024
GL-A36 | Нормализующая прокатка | 20 | 456 | 570 | 29 | 0.18 | 1.45 | 0.27 | 0.006 | 0.012 | 0.034 | 0.035
GL-A36 | Нормализующая прокатка | 20 | 358 | 520 | 30 | 0.17 | 1.47 | 0.23 | 0.012 | 0.013 | 0.034 | 0.01
GL-A36 | Нормализующая прокатка | 20 | 384 | 535 | 31 | 0.16 | 1.47 | 0.26 | 0.014 | 0.015 | 0.02 | 0.01
GL-A36 | Нормализующая прокатка | 20 | 524 | 630 | 22 | 0.18 | 1.55 | 0.22 | 0.01 | 0.014 | 0.022 | 0.022
GL-A36 | Нормализующая прокатка | 20 | 530 | 625 | 22 | 0.17 | 1.46 | 0.23 | 0.008 | 0.012 | 0.033 | 0.024
GL-A36 | Нормализующая прокатка | 20 | 491 | 615 | 27 | 0.18 | 1.45 | 0.27 | 0.006 | 0.012 | 0.034 | 0.035
GL-A36 | Нормализующая прокатка | 20 | 469 | 595 | 26 | 0.17 | 1.52 | 0.26 | 0.01 | 0.013 | 0.029 | 0.023
GL-A36 | Нормализующая прокатка | 20 | 417 | 565 | 27 | 0.17 | 1.54 | 0.28 | 0.011 | 0.011 | 0.029 | 0.023
GL-A36 | Нормализующая прокатка | 20 | 411 | 555 | 29 | 0.18 | 1.52 | 0.21 | 0.008 | 0.015 | 0.035 | 0.026
GL-A36 | Нормализующая прокатка | 20 | 400 | 545 | 30 | 0.18 | 1.55 | 0.22 | 0.01 | 0.014 | 0.022 | 0.022
GL-A36 | Нормализующая прокатка | 20 | 414 | 535 | 30 | 0.15 | 1.43 | 0.22 | 0.007 | 0.012 | 0.036 | 0.016
GL-A36 | Нормализующая прокатка | 20 | 440 | 580 | 26 | 0.17 | 1.54 | 0.28 | 0.011 | 0.011 | 0.029 | 0.023
GL-A36 | Нормализующая прокатка | 20 | 469 | 585 | 27 | 0.17 | 1.54 | 0.28 | 0.011 | 0.011 | 0.029 | 0.023
GL-A36 | Нормализующая прокатка | 20 | 445 | 585 | 27 | 0.17 | 1.54 | 0.28 | 0.011 | 0.011 | 0.029 | 0.023
GL-A36 | Нормализующая прокатка | 20 | 463 | 585 | 25 | 0.17 | 1.54 | 0.28 | 0.011 | 0.011 | 0.029 | 0.023
GL-A36 | Нормализующая прокатка | 20 | 436 | 570 | 27 | 0.18 | 1.52 | 0.21 | 0.008 | 0.015 | 0.035 | 0.026
GL-A36 | Нормализующая прокатка | 20 | 473 | 600 | 25 | 0.17 | 1.44 | 0.17 | 0.013 | 0.014 | 0.03 | 0.023
GL-A36 | Нормализующая прокатка | 20 | 436 | 555 | 26 | 0.17 | 1.44 | 0.17 | 0.013 | 0.014 | 0.03 | 0.023
GL-A36 | Нормализующая прокатка | 20 | 441 | 585 | 26 | 0.17 | 1.56 | 0.26 | 0.007 | 0.013 | 0.039 | 0.017
GL-A36 | Нормализующая прокатка | 20 | 452 | 585 | 26 | 0.17 | 1.54 | 0.28 | 0.011 | 0.011 | 0.029 | 0.023
GL-A36 | Нормализующая прокатка | 20 | 463 | 600 | 27 | 0.17 | 1.54 | 0.28 | 0.011 | 0.011 | 0.029 | 0.023
GL-A36 | Нормализующая прокатка | 20 | 469 | 605 | 26 | 0.17 | 1.54 | 0.28 | 0.011 | 0.011 | 0.029 | 0.023
GL-A36 | Нормализующая прокатка | 20 | 485 | 610 | 26 | 0.17 | 1.54 | 0.28 | 0.011 | 0.011 | 0.029 | 0.023
GL-A36 | Нормализующая прокатка | 20 | 429 | 570 | 28 | 0.17 | 1.54 | 0.28 | 0.011 | 0.011 | 0.029 | 0.023
GL-A36 | Нормализующая прокатка | 20 | 440 | 580 | 27 | 0.17 | 1.54 | 0.28 | 0.011 | 0.011 | 0.029 | 0.023
GL-A36 | Нормализующая прокатка | 20 | 449 | 600 | 26 | 0.18 | 1.6 | 0.2 | 0.012 | 0.011 | 0.024 | 0.027
GL-A36 | Нормализующая прокатка | 20 | 416 | 530 | 28 | 0.15 | 1.37 | 0.27 | 0.015 | 0.009 | 0.035 | 0.017
GL-A36 | Нормализующая прокатка | 20 | 510 | 625 | 25 | 0.16 | 1.45 | 0.25 | 0.009 | 0.013 | 0.032 | 0.024
GL-A36 | Нормализующая прокатка | 20 | 500 | 565 | 22 | 0.14 | 1.4 | 0.21 | 0.012 | 0.01 | 0.027 | 0.024
GL-A36 | Нормализующая прокатка | 20 | 463 | 585 | 25 | 0.17 | 1.54 | 0.28 | 0.011 | 0.011 | 0.029 | 0.023
GL-A36 | Нормализующая прокатка | 20 | 450 | 545 | 25 | 0.14 | 1.4 | 0.21 | 0.012 | 0.01 | 0.027 | 0.024
GL-A36 | Нормализующая прокатка | 20 | 449 | 560 | 25 | 0.14 | 1.45 | 0.2 | 0.01 | 0.01 | 0.031 | 0.024
GL-A36 | Нормализующая прокатка | 20 | 422 | 575 | 27 | 0.18 | 1.6 | 0.2 | 0.012 | 0.011 | 0.024 | 0.027
GL-A36 | Нормализующая прокатка | 20 | 505 | 615 | 31 | 0.17 | 1.55 | 0.29 | 0.008 | 0.01 | 0.026 | 0.03
GL-A36 | Нормализующая прокатка | 20 | 505 | 615 | 31 | 0.17 | 1.55 | 0.29 | 0.008 | 0.01 | 0.026 | 0.03
GL-A36 | Нормализующая прокатка | 20 | 496 | 610 | 32 | 0.18 | 1.52 | 0.28 | 0.007 | 0.009 | 0.027 | 0.027
GL-A36 | Нормализующая прокатка | 20 | 496 | 600 | 30 | 0.16 | 1.45 | 0.25 | 0.009 | 0.013 | 0.032 | 0.024
GL-A36 | Нормализующая прокатка | 20 | 442 | 575 | 31 | 0.16 | 1.5 | 0.25 | 0.017 | 0.014 | 0.037 | 0.026
GL-A36 | Нормализующая прокатка | 20 | 461 | 580 | 28 | 0.16 | 1.53 | 0.35 | 0.008 | 0.014 | 0.036 | 0.029
GL-A36 | Нормализующая прокатка | 20 | 462 | 595 | 31 | 0.17 | 1.54 | 0.28 | 0.011 | 0.011 | 0.029 | 0.023
GL-A36 | Нормализующая прокатка | 20 | 427 | 575 | 29 | 0.16 | 1.55 | 0.31 | 0.008 | 0.011 | 0.032 | 0.027
GL-A36 | Нормализующая прокатка | 20 | 455 | 585 | 26 | 0.16 | 1.55 | 0.31 | 0.008 | 0.011 | 0.032 | 0.027
GL-A36 | Нормализующая прокатка | 20 | 465 | 595 | 28 | 0.16 | 1.55 | 0.31 | 0.008 | 0.011 | 0.032 | 0.027
GL-A36 | Нормализующая прокатка | 20 | 428 | 570 | 27 | 0.16 | 1.55 | 0.31 | 0.008 | 0.011 | 0.032 | 0.027
GL-A36 | Нормализующая прокатка | 20 | 427 | 570 | 28 | 0.16 | 1.55 | 0.31 | 0.008 | 0.011 | 0.032 | 0.027
GL-A36 | Нормализующая прокатка | 20 | 427 | 570 | 28 | 0.16 | 1.55 | 0.31 | 0.008 | 0.011 | 0.032 | 0.027
GL-A36 | Нормализующая прокатка | 20 | 426 | 600 | 26 | 0.18 | 1.52 | 0.22 | 0.014 | 0.017 | 0.034 | 0.026
GL-A36 | Нормализующая прокатка | 20 | 436 | 560 | 29 | 0.17 | 1.44 | 0.17 | 0.013 | 0.014 | 0.03 | 0.023
GL-A36 | Нормализующая прокатка | 20 | 430 | 585 | 28 | 0.18 | 1.54 | 0.19 | 0.007 | 0.016 | 0.038 | 0.025
GL-A36 | Нормализующая прокатка | 20 | 430 | 585 | 28 | 0.18 | 1.54 | 0.19 | 0.007 | 0.016 | 0.038 | 0.025
GL-A36 | Нормализующая прокатка | 20 | 430 | 585 | 28 | 0.18 | 1.54 | 0.19 | 0.007 | 0.016 | 0.038 | 0.025
GL-A36 | Нормализующая прокатка | 20 | 409 | 565 | 30 | 0.18 | 1.54 | 0.19 | 0.007 | 0.016 | 0.038 | 0.025
GL-A36 | Нормализующая прокатка | 20 | 434 | 585 | 26 | 0.18 | 1.55 | 0.2 | 0.008 | 0.015 | 0.027 | 0.03
GL-A36 | Нормализующая прокатка | 20 | 477 | 560 | 24.5 | 0.14 | 1.4 | 0.21 | 0.012 | 0.01 | 0.027 | 0.024
GL-A36 | Нормализующая прокатка | 20 | 449 | 550 | 26 | 0.14 | 1.4 | 0.21 | 0.012 | 0.01 | 0.027 | 0.024
GL-A36 | Нормализующая прокатка | 20 | 443 | 550 | 26 | 0.14 | 1.4 | 0.21 | 0.012 | 0.01 | 0.027 | 0.024
GL-A36 | Нормализующая прокатка | 20 | 437 | 550 | 28 | 0.14 | 1.43 | 0.26 | 0.008 | 0.013 | 0.038 | 0.027
GL-A36 | Нормализующая прокатка | 20 | 437 | 550 | 28 | 0.14 | 1.43 | 0.26 | 0.008 | 0.013 | 0.038 | 0.027
GL-A36 | Нормализующая прокатка | 20 | 467 | 575 | 27 | 0.14 | 1.43 | 0.26 | 0.008 | 0.013 | 0.038 | 0.027
GL-A36 | Нормализующая прокатка | 20 | 469 | 585 | 28 | 0.16 | 1.47 | 0.22 | 0.015 | 0.014 | 0.032 | 0.026
GL-A36 | Нормализующая прокатка | 20 | 469 | 585 | 28 | 0.16 | 1.47 | 0.22 | 0.015 | 0.014 | 0.032 | 0.026
GL-A36 | Нормализующая прокатка | 20 | 438 | 570 | 28 | 0.16 | 1.5 | 0.25 | 0.017 | 0.014 | 0.037 | 0.026
GL-A36 | Нормализующая прокатка | 20 | 449 | 645 | 30 | 0.18 | 1.52 | 0.22 | 0.014 | 0.017 | 0.034 | 0.026
GL-A36 | Нормализующая прокатка | 20 | 460 | 590 | 27 | 0.18 | 1.54 | 0.19 | 0.007 | 0.016 | 0.038 | 0.025
GL-A36 | Нормализующая прокатка | 20 | 400 | 570 | 31 | 0.14 | 1.4 | 0.21 | 0.012 | 0.01 | 0.027 | 0.024
GL-A36 | Нормализующая прокатка | 20 | 437 | 550 | 28 | 0.14 | 1.43 | 0.26 | 0.008 | 0.013 | 0.038 | 0.027
GL-A36 | Нормализующая прокатка | 20 | 418 | 550 | 26 | 0.14 | 1.43 | 0.26 | 0.008 | 0.013 | 0.038 | 0.027
GL-A36 | Нормализующая прокатка | 20 | 460 | 590 | 28 | 0.16 | 1.5 | 0.25 | 0.017 | 0.014 | 0.037 | 0.026
GL-A36 | Нормализующая прокатка | 20 | 469 | 595 | 29 | 0.17 | 1.54 | 0.28 | 0.011 | 0.011 | 0.029 | 0.023
GL-A36 | Нормализующая прокатка | 20 | 481 | 610 | 29 | 0.18 | 1.6 | 0.2 | 0.012 | 0.011 | 0.024 | 0.027
GL-A36 | Нормализующая прокатка | 20 | 437 | 550 | 28 | 0.14 | 1.43 | 0.26 | 0.008 | 0.013 | 0.038 | 0.027
GL-A36 | Нормализующая прокатка | 20 | 493 | 625 | 29 | 0.17 | 1.54 | 0.29 | 0.008 | 0.01 | 0.016 | 0.028
GL-A36 | Нормализующая прокатка | 20 | 479 | 605 | 29 | 0.16 | 1.51 | 0.3 | 0.008 | 0.013 | 0.035 | 0.026
GL-A36 | Нормализующая прокатка | 20 | 463 | 600 | 26 | 0.17 | 1.53 | 0.26 | 0.008 | 0.011 | 0.048 | 0.027
GL-A36 | Нормализующая прокатка | 20 | 421 | 540 | 28 | 0.16 | 1.55 | 0.31 | 0.008 | 0.011 | 0.032 | 0.027
GL-A36 | Нормализующая прокатка | 20 | 449 | 590 | 27 | 0.16 | 1.55 | 0.31 | 0.008 | 0.011 | 0.032 | 0.027
GL-A36 | Нормализующая прокатка | 20 | 460 | 580 | 31 | 0.17 | 1.46 | 0.23 | 0.008 | 0.012 | 0.033 | 0.024
GL-A36 | Нормализующая прокатка | 20 | 460 | 590 | 28 | 0.17 | 1.53 | 0.26 | 0.015 | 0.012 | 0.037 | 0.022
GL-A36 | Нормализующая прокатка | 20 | 478 | 580 | 31 | 0.17 | 1.53 | 0.26 | 0.015 | 0.012 | 0.037 | 0.022
GL-A36 | Нормализующая прокатка | 20 | 452 | 570 | 30 | 0.17 | 1.53 | 0.26 | 0.015 | 0.012 | 0.037 | 0.022
GL-A36 | Нормализующая прокатка | 20 | 452 | 610 | 22.5 | 0.17 | 1.54 | 0.29 | 0.008 | 0.01 | 0.016 | 0.028
GL-A36 | Нормализующая прокатка | 20 | 452 | 610 | 22.5 | 0.17 | 1.54 | 0.29 | 0.008 | 0.01 | 0.016 | 0.028
GL-A36 | Нормализующая прокатка | 20 | 463 | 575 | 28 | 0.17 | 1.32 | 0.24 | 0.008 | 0.018 | 0.033 | 0.034
GL-A36 | Нормализующая прокатка | 20 | 463 | 575 | 28 | 0.17 | 1.32 | 0.24 | 0.008 | 0.018 | 0.033 | 0.034
GL-A36 | Нормализующая прокатка | 20 | 421 | 550 | 29 | 0.14 | 1.45 | 0.2 | 0.01 | 0.01 | 0.031 | 0.024
GL-A36 | Нормализующая прокатка | 20 | 469 | 585 | 26 | 0.15 | 1.4 | 0.29 | 0.007 | 0.012 | 0.032 | 0.027
GL-A36 | Нормализующая прокатка | 20 | 411 | 540 | 28 | 0.14 | 1.35 | 0.25 | 0.01 | 0.011 | 0.029 | 0.025
GL-A36 | Нормализующая прокатка | 20 | 428 | 545 | 29 | 0.14 | 1.35 | 0.25 | 0.01 | 0.011 | 0.029 | 0.025
GL-A36 | Нормализующая прокатка | 20 | 479 | 620 | 25 | 0.16 | 1.46 | 0.28 | 0.009 | 0.014 | 0.022 | 0.032
GL-A36 | Нормализующая прокатка | 20 | 446 | 595 | 25 | 0.17 | 1.54 | 0.29 | 0.01 | 0.012 | 0.028 | 0.025
GL-A36 | Нормализующая прокатка | 20 | 467 | 575 | 27 | 0.14 | 1.43 | 0.26 | 0.008 | 0.013 | 0.038 | 0.027
GL-A36 | Нормализующая прокатка | 20 | 448 | 565 | 30 | 0.18 | 1.55 | 0.22 | 0.01 | 0.014 | 0.022 | 0.022
GL-A36 | Нормализующая прокатка | 20 | 496 | 610 | 32 | 0.18 | 1.53 | 0.28 | 0.007 | 0.009 | 0.027 | 0.027
GL-A36 | Нормализующая прокатка | 20 | 463 | 575 | 28 | 0.17 | 1.32 | 0.24 | 0.008 | 0.018 | 0.033 | 0.034
GL-A36 | Нормализующая прокатка | 20 | 462 | 585 | 25 | 0.17 | 1.4 | 0.19 | 0.007 | 0.013 | 0.03 | 0.01
GL-A36 | Нормализующая прокатка | 20 | 435 | 585 | 25 | 0.17 | 1.4 | 0.19 | 0.007 | 0.013 | 0.03 | 0.01
GL-A36 | Нормализующая прокатка | 20 | 470 | 565 | 27 | 0.16 | 1.5 | 0.26 | 0.013 | 0.012 | 0.026 | 0.025
GL-A36 | Нормализующая прокатка | 20 | 470 | 565 | 27 | 0.16 | 1.5 | 0.26 | 0.013 | 0.012 | 0.026 | 0.025
GL-A36 | Нормализующая прокатка | 20 | 460 | 585 | 28 | 0.16 | 1.5 | 0.26 | 0.013 | 0.012 | 0.026 | 0.025
GL-A36 | Нормализующая прокатка | 20 | 470 | 590 | 28 | 0.16 | 1.5 | 0.26 | 0.013 | 0.012 | 0.026 | 0.025
GL-A36 | Нормализующая прокатка | 20 | 473 | 590 | 27 | 0.16 | 1.5 | 0.26 | 0.013 | 0.012 | 0.026 | 0.025
GL-A36 | Нормализующая прокатка | 20 | 520 | 630 | 25 | 0.18 | 1.47 | 0.22 | 0.012 | 0.013 | 0.033 | 0.023
GL-A36 | Нормализующая прокатка | 20 | 489 | 595 | 26 | 0.16 | 1.5 | 0.26 | 0.013 | 0.012 | 0.026 | 0.025
GL-A36 | Нормализующая прокатка | 20 | 439 | 555 | 29 | 0.17 | 1.47 | 0.2 | 0.007 | 0.012 | 0.031 | 0.022
GL-A36 | Нормализующая прокатка | 20 | 414 | 550 | 29 | 0.17 | 1.47 | 0.2 | 0.007 | 0.012 | 0.031 | 0.022
GL-A36 | Нормализующая прокатка | 20 | 480 | 575 | 31 | 0.17 | 1.47 | 0.2 | 0.007 | 0.012 | 0.031 | 0.022
GL-A36 | Нормализующая прокатка | 20 | 463 | 590 | 27 | 0.17 | 1.49 | 0.24 | 0.009 | 0.018 | 0.04 | 0.029
GL-A36 | Нормализующая прокатка | 20 | 497 | 615 | 27 | 0.17 | 1.52 | 0.26 | 0.01 | 0.013 | 0.029 | 0.023
GL-A36 | Нормализующая прокатка | 20 | 497 | 615 | 27 | 0.17 | 1.52 | 0.26 | 0.01 | 0.013 | 0.029 | 0.023
GL-A36 | Нормализующая прокатка | 20 | 435 | 540 | 29 | 0.14 | 1.45 | 0.2 | 0.01 | 0.01 | 0.031 | 0.024
GL-A36 | Нормализующая прокатка | 20 | 471 | 600 | 28 | 0.16 | 1.51 | 0.21 | 0.01 | 0.016 | 0.031 | 0.023
GL-A36 | Нормализующая прокатка | 20 | 433 | 560 | 29 | 0.17 | 1.48 | 0.26 | 0.005 | 0.014 | 0.028 | 0.026
GL-A36 | Нормализующая прокатка | 20 | 438 | 600 | 27 | 0.17 | 1.48 | 0.26 | 0.005 | 0.014 | 0.028 | 0.026
GL-A36 | Нормализующая прокатка | 20 | 443 | 570 | 30 | 0.17 | 1.48 | 0.26 | 0.005 | 0.014 | 0.028 | 0.026
GL-A36 | Нормализующая прокатка | 20 | 443 | 570 | 30 | 0.17 | 1.48 | 0.26 | 0.005 | 0.014 | 0.028 | 0.026
GL-A36 | Нормализующая прокатка | 20 | 442 | 570 | 28 | 0.16 | 1.51 | 0.24 | 0.005 | 0.012 | 0.03 | 0.024
GL-A36 | Нормализующая прокатка | 20 | 384 | 550 | 31 | 0.17 | 1.31 | 0.46 | 0.006 | 0.015 | 0.039 | 0.01
GL-A36 | Нормализующая прокатка | 20 | 384 | 550 | 31 | 0.17 | 1.31 | 0.46 | 0.006 | 0.015 | 0.039 | 0.01
GL-A36 | Нормализующая прокатка | 20 | 485 | 610 | 29 | 0.18 | 1.47 | 0.22 | 0.012 | 0.013 | 0.033 | 0.023
GL-A36 | Нормализующая прокатка | 20 | 440 | 590 | 31 | 0.18 | 1.47 | 0.22 | 0.012 | 0.013 | 0.033 | 0.023
GL-A36 | Нормализующая прокатка | 20 | 466 | 600 | 30 | 0.18 | 1.47 | 0.22 | 0.012 | 0.013 | 0.033 | 0.023
GL-A36 | Нормализующая прокатка | 20 | 446 | 610 | 29 | 0.18 | 1.5 | 0.24 | 0.005 | 0.01 | 0.032 | 0.026
GL-A36 | Нормализующая прокатка | 20 | 475 | 605 | 28 | 0.17 | 1.51 | 0.17 | 0.011 | 0.012 | 0.041 | 0.027
GL-A36 | Нормализующая прокатка | 20 | 475 | 605 | 28 | 0.17 | 1.51 | 0.17 | 0.011 | 0.012 | 0.041 | 0.027
GL-A36 | Нормализующая прокатка | 20 | 422 | 560 | 26 | 0.16 | 1.43 | 0.25 | 0.019 | 0.011 | 0.037 | 0.01
GL-A36 | Нормализующая прокатка | 20 | 424 | 560 | 26 | 0.16 | 1.43 | 0.25 | 0.019 | 0.011 | 0.037 | 0.01
GL-A36 | Нормализующая прокатка | 20 | 424 | 560 | 26 | 0.16 | 1.43 | 0.25 | 0.019 | 0.011 | 0.037 | 0.01
GL-A36 | Нормализующая прокатка | 20 | 459 | 580 | 28 | 0.16 | 1.43 | 0.25 | 0.019 | 0.011 | 0.037 | 0.01
GL-A36 | Нормализующая прокатка | 20 | 412 | 560 | 25 | 0.16 | 1.43 | 0.25 | 0.019 | 0.011 | 0.037 | 0.01
GL-A36 | Нормализующая прокатка | 20 | 404 | 550 | 27 | 0.16 | 1.43 | 0.25 | 0.019 | 0.011 | 0.037 | 0.01
GL-A36 | Нормализующая прокатка | 20 | 404 | 550 | 27 | 0.16 | 1.43 | 0.25 | 0.019 | 0.011 | 0.037 | 0.01
GL-A36 | Нормализующая прокатка | 20 | 476 | 600 | 25 | 0.18 | 1.47 | 0.22 | 0.012 | 0.013 | 0.033 | 0.023
GL-A36 | Нормализующая прокатка | 20 | 465 | 600 | 26 | 0.18 | 1.47 | 0.22 | 0.012 | 0.013 | 0.033 | 0.023
GL-A36 | Нормализующая прокатка | 20 | 465 | 600 | 26 | 0.18 | 1.47 | 0.22 | 0.012 | 0.013 | 0.033 | 0.023
GL-A36 | Нормализующая прокатка | 20 | 460 | 600 | 26 | 0.18 | 1.47 | 0.22 | 0.012 | 0.013 | 0.033 | 0.023
GL-A36 | Нормализующая прокатка | 20 | 480 | 600 | 27 | 0.18 | 1.47 | 0.22 | 0.012 | 0.013 | 0.033 | 0.023
GL-A36 | Нормализующая прокатка | 20 | 480 | 600 | 27 | 0.18 | 1.47 | 0.22 | 0.012 | 0.013 | 0.033 | 0.023
GL-A36 | Нормализующая прокатка | 20 | 440 | 590 | 31 | 0.18 | 1.47 | 0.22 | 0.012 | 0.013 | 0.033 | 0.023
GL-A36 | Нормализующая прокатка | 20 | 466 | 600 | 30 | 0.18 | 1.47 | 0.22 | 0.012 | 0.013 | 0.033 | 0.023
GL-A36 | Нормализующая прокатка | 20 | 466 | 600 | 30 | 0.18 | 1.47 | 0.22 | 0.012 | 0.013 | 0.033 | 0.023
GL-A36 | Нормализующая прокатка | 20 | 474 | 600 | 30 | 0.18 | 1.47 | 0.22 | 0.012 | 0.013 | 0.033 | 0.023
GL-A36 | Нормализующая прокатка | 20 | 474 | 600 | 30 | 0.18 | 1.47 | 0.22 | 0.012 | 0.013 | 0.033 | 0.023
GL-A36 | Нормализующая прокатка | 20 | 474 | 600 | 30 | 0.18 | 1.47 | 0.22 | 0.012 | 0.013 | 0.033 | 0.023
GL-A36 | Нормализующая прокатка | 20 | 474 | 600 | 30 | 0.18 | 1.47 | 0.22 | 0.012 | 0.013 | 0.033 | 0.023
GL-A36 | Нормализующая прокатка | 20 | 447 | 580 | 33 | 0.18 | 1.47 | 0.22 | 0.012 | 0.013 | 0.033 | 0.023
GL-A36 | Нормализующая прокатка | 20 | 447 | 580 | 33 | 0.18 | 1.47 | 0.22 | 0.012 | 0.013 | 0.033 | 0.023
GL-A36 | Нормализующая прокатка | 20 | 462 | 605 | 33 | 0.18 | 1.47 | 0.22 | 0.012 | 0.013 | 0.033 | 0.023
GL-A36 | Нормализующая прокатка | 20 | 462 | 605 | 33 | 0.18 | 1.47 | 0.22 | 0.012 | 0.013 | 0.033 | 0.023
GL-A36 | Нормализующая прокатка | 20 | 466 | 590 | 27 | 0.18 | 1.47 | 0.22 | 0.012 | 0.013 | 0.033 | 0.023
GL-A36 | Нормализующая прокатка | 20 | 441 | 590 | 30 | 0.18 | 1.47 | 0.22 | 0.012 | 0.013 | 0.033 | 0.023
GL-A36 | Нормализующая прокатка | 20 | 437 | 585 | 27 | 0.18 | 1.47 | 0.22 | 0.012 | 0.013 | 0.033 | 0.023
GL-A36 | Нормализующая прокатка | 20 | 444 | 585 | 32 | 0.18 | 1.47 | 0.22 | 0.012 | 0.013 | 0.033 | 0.023
GL-A36 | Нормализующая прокатка | 20 | 457 | 585 | 25 | 0.17 | 1.48 | 0.26 | 0.005 | 0.014 | 0.028 | 0.026
GL-A36 | Нормализующая прокатка | 20 | 550 | 680 | 26 | 0.18 | 1.54 | 0.35 | 0.006 | 0.019 | 0.032 | 0.026
GL-A36 | Нормализующая прокатка | 20 | 468 | 590 | 27 | 0.18 | 1.47 | 0.22 | 0.012 | 0.013 | 0.033 | 0.023
GL-A36 | Нормализующая прокатка | 20 | 468 | 590 | 27 | 0.18 | 1.47 | 0.22 | 0.012 | 0.013 | 0.033 | 0.023
GL-A36 | Нормализующая прокатка | 20 | 466 | 610 | 26 | 0.18 | 1.47 | 0.22 | 0.012 | 0.013 | 0.033 | 0.023
GL-A36 | Нормализующая прокатка | 20 | 466 | 610 | 26 | 0.18 | 1.47 | 0.22 | 0.012 | 0.013 | 0.033 | 0.023
GL-A36 | Нормализующая прокатка | 20 | 467 | 580 | 28 | 0.17 | 1.47 | 0.2 | 0.007 | 0.012 | 0.031 | 0.022
GL-A36 | Нормализующая прокатка | 20 | 467 | 580 | 28 | 0.17 | 1.47 | 0.2 | 0.007 | 0.012 | 0.031 | 0.022
GL-A36 | Нормализующая прокатка | 20 | 475 | 575 | 26 | 0.17 | 1.47 | 0.2 | 0.007 | 0.012 | 0.031 | 0.022
GL-A36 | Нормализующая прокатка | 20 | 475 | 575 | 26 | 0.17 | 1.47 | 0.2 | 0.007 | 0.012 | 0.031 | 0.022
GL-A36 | Нормализующая прокатка | 20 | 432 | 545 | 27 | 0.15 | 1.43 | 0.22 | 0.007 | 0.012 | 0.036 | 0.016
GL-A36 | Нормализующая прокатка | 20 | 458 | 585 | 27 | 0.16 | 1.51 | 0.24 | 0.005 | 0.012 | 0.03 | 0.024
GL-A36 | Нормализующая прокатка | 20 | 456 | 570 | 29 | 0.18 | 1.45 | 0.27 | 0.006 | 0.012 | 0.034 | 0.035
GL-A36 | Нормализующая прокатка | 20 | 373 | 496 | 30 | 0.16 | 1.4 | 0.26 | 0.014 | 0.02 | 0.032 | 0.01
GL-A36 | Нормализующая прокатка | 20 | 373 | 496 | 30 | 0.16 | 1.4 | 0.26 | 0.014 | 0.02 | 0.032 | 0.01
GL-A36 | Нормализующая прокатка | 20 | 440 | 590 | 31 | 0.18 | 1.47 | 0.22 | 0.012 | 0.013 | 0.033 | 0.023
GL-A36 | Нормализующая прокатка | 20 | 450 | 590 | 28 | 0.18 | 1.47 | 0.22 | 0.012 | 0.013 | 0.033 | 0.023
GL-A36 | Нормализующая прокатка | 20 | 373 | 496 | 30 | 0.16 | 1.4 | 0.26 | 0.014 | 0.02 | 0.032 | 0.01
GL-A36 | Нормализующая прокатка | 20 | 466 | 610 | 26 | 0.18 | 1.47 | 0.22 | 0.012 | 0.013 | 0.033 | 0.023
GL-A36 | Нормализующая прокатка | 20 | 431 | 580 | 27 | 0.18 | 1.48 | 0.24 | 0.006 | 0.01 | 0.021 | 0.025
GL-A36 | Нормализующая прокатка | 20 | 495 | 610 | 26 | 0.18 | 1.47 | 0.22 | 0.012 | 0.013 | 0.033 | 0.023
GL-A36 | Нормализующая прокатка | 20 | 437 | 550 | 28 | 0.14 | 1.43 | 0.26 | 0.008 | 0.013 | 0.038 | 0.027
GL-A36 | Нормализующая прокатка | 20 | 434 | 550 | 32 | 0.15 | 1.43 | 0.22 | 0.007 | 0.012 | 0.036 | 0.016
GL-A36 | Нормализующая прокатка | 20 | 433 | 585 | 31 | 0.18 | 1.48 | 0.24 | 0.006 | 0.01 | 0.021 | 0.025
GL-A36 | Нормализующая прокатка | 20 | 439 | 590 | 30 | 0.18 | 1.45 | 0.29 | 0.008 | 0.012 | 0.034 | 0.024
GL-A36 | Нормализующая прокатка | 20 | 373 | 496 | 30 | 0.16 | 1.4 | 0.26 | 0.014 | 0.02 | 0.032 | 0.01
GL-A36 | Нормализующая прокатка | 20 | 440 | 570 | 28 | 0.17 | 1.51 | 0.17 | 0.011 | 0.012 | 0.041 | 0.027
GL-A36 | Нормализующая прокатка | 20 | 440 | 570 | 28 | 0.17 | 1.51 | 0.17 | 0.011 | 0.012 | 0.041 | 0.027
GL-A36 | Нормализующая прокатка | 20 | 412 | 560 | 25 | 0.16 | 1.43 | 0.25 | 0.019 | 0.011 | 0.037 | 0.01
GL-A36 | Нормализующая прокатка | 20 | 444 | 590 | 29 | 0.17 | 1.55 | 0.2 | 0.009 | 0.013 | 0.028 | 0.023
GL-A36 | Нормализующая прокатка | 20 | 444 | 590 | 29 | 0.17 | 1.55 | 0.2 | 0.009 | 0.013 | 0.028 | 0.023
GL-A36 | Нормализующая прокатка | 20 | 389 | 530 | 35 | 0.15 | 1.48 | 0.25 | 0.008 | 0.016 | 0.03 | 0.01
GL-A36 | Нормализующая прокатка | 20 | 436 | 570 | 32 | 0.18 | 1.45 | 0.28 | 0.012 | 0.011 | 0.035 | 0.023
GL-A36 | Нормализующая прокатка | 20 | 433 | 585 | 31 | 0.18 | 1.48 | 0.24 | 0.006 | 0.01 | 0.021 | 0.025
GL-A36 | Нормализующая прокатка | 20 | 447 | 580 | 29 | 0.18 | 1.45 | 0.29 | 0.008 | 0.012 | 0.034 | 0.024
GL-A36 | Нормализующая прокатка | 20 | 447 | 580 | 29 | 0.18 | 1.45 | 0.29 | 0.008 | 0.012 | 0.034 | 0.024
GL-A36 | Нормализующая прокатка | 20 | 439 | 600 | 32 | 0.18 | 1.45 | 0.29 | 0.008 | 0.012 | 0.034 | 0.024
GL-A36 | Нормализующая прокатка | 20 | 471 | 590 | 28 | 0.16 | 1.51 | 0.3 | 0.009 | 0.014 | 0.038 | 0.023
GL-A36 | Нормализующая прокатка | 20 | 500 | 630 | 31 | 0.16 | 1.51 | 0.3 | 0.009 | 0.014 | 0.038 | 0.023
GL-A36 | Нормализующая прокатка | 20 | 498 | 620 | 31 | 0.16 | 1.51 | 0.3 | 0.009 | 0.014 | 0.038 | 0.023
GL-A36 | Нормализующая прокатка | 20 | 498 | 620 | 31 | 0.16 | 1.51 | 0.3 | 0.009 | 0.014 | 0.038 | 0.023
GL-A36 | Нормализующая прокатка | 20 | 485 | 600 | 34 | 0.16 | 1.51 | 0.3 | 0.009 | 0.014 | 0.038 | 0.023
GL-A36 | Нормализующая прокатка | 20 | 485 | 600 | 34 | 0.16 | 1.51 | 0.3 | 0.009 | 0.014 | 0.038 | 0.023
GL-A36 | Нормализующая прокатка | 20 | 489 | 610 | 35 | 0.16 | 1.51 | 0.3 | 0.009 | 0.014 | 0.038 | 0.023
GL-A36 | Нормализующая прокатка | 20 | 468 | 585 | 27 | 0.16 | 1.51 | 0.3 | 0.009 | 0.014 | 0.038 | 0.023
GL-A36 | Нормализующая прокатка | 20 | 468 | 585 | 27 | 0.16 | 1.51 | 0.3 | 0.009 | 0.014 | 0.038 | 0.023
GL-A36 | Нормализующая прокатка | 20 | 459 | 580 | 23 | 0.16 | 1.51 | 0.3 | 0.009 | 0.014 | 0.038 | 0.023
GL-A36 | Нормализующая прокатка | 20 | 477 | 610 | 27 | 0.17 | 1.48 | 0.22 | 0.009 | 0.011 | 0.029 | 0.023
GL-A36 | Нормализующая прокатка | 20 | 477 | 610 | 27 | 0.17 | 1.48 | 0.22 | 0.009 | 0.011 | 0.029 | 0.023
GL-A36 | Нормализующая прокатка | 20 | 483 | 615 | 26 | 0.17 | 1.48 | 0.22 | 0.009 | 0.011 | 0.029 | 0.023
GL-A36 | Нормализующая прокатка | 20 | 468 | 600 | 26 | 0.17 | 1.48 | 0.22 | 0.009 | 0.011 | 0.029 | 0.023
GL-A36 | Нормализующая прокатка | 20 | 448 | 570 | 23 | 0.18 | 1.53 | 0.21 | 0.01 | 0.013 | 0.026 | 0.023
GL-A36 | Нормализующая прокатка | 20 | 449 | 580 | 23 | 0.18 | 1.53 | 0.21 | 0.01 | 0.013 | 0.026 | 0.023
GL-A36 | Нормализующая прокатка | 20 | 491 | 610 | 28 | 0.17 | 1.53 | 0.25 | 0.008 | 0.013 | 0.032 | 0.023
GL-A36 | Нормализующая прокатка | 20 | 444 | 590 | 29 | 0.17 | 1.55 | 0.2 | 0.009 | 0.013 | 0.028 | 0.023
GL-A36 | Нормализующая прокатка | 20 | 444 | 590 | 29 | 0.17 | 1.55 | 0.2 | 0.009 | 0.013 | 0.028 | 0.023
GL-A36 | Нормализующая прокатка | 20 | 389 | 530 | 35 | 0.15 | 1.48 | 0.25 | 0.008 | 0.016 | 0.03 | 0.01
GL-A36 | Нормализующая прокатка | 20 | 466 | 595 | 25 | 0.17 | 1.48 | 0.22 | 0.009 | 0.011 | 0.029 | 0.023
GL-A36 | Нормализующая прокатка | 20 | 455 | 595 | 27 | 0.17 | 1.48 | 0.22 | 0.009 | 0.011 | 0.029 | 0.023
GL-A36 | Нормализующая прокатка | 20 | 434 | 595 | 27 | 0.17 | 1.53 | 0.26 | 0.01 | 0.014 | 0.028 | 0.023
GL-A36 | Нормализующая прокатка | 20 | 443 | 585 | 33 | 0.17 | 1.53 | 0.25 | 0.008 | 0.013 | 0.032 | 0.023
GL-A36 | Нормализующая прокатка | 20 | 429 | 575 | 28 | 0.17 | 1.53 | 0.25 | 0.008 | 0.013 | 0.032 | 0.023
GL-A36 | Нормализующая прокатка | 20 | 479 | 605 | 27 | 0.17 | 1.48 | 0.22 | 0.009 | 0.011 | 0.029 | 0.023
GL-A36 | Нормализующая прокатка | 20 | 485 | 600 | 34 | 0.16 | 1.51 | 0.3 | 0.009 | 0.014 | 0.038 | 0.023
GL-A36 | Нормализующая прокатка | 20 | 489 | 610 | 35 | 0.16 | 1.51 | 0.3 | 0.009 | 0.014 | 0.038 | 0.023
GL-A36 | Нормализующая прокатка | 20 | 489 | 610 | 35 | 0.16 | 1.51 | 0.3 | 0.009 | 0.014 | 0.038 | 0.023
GL-A36 | Нормализующая прокатка | 20 | 474 | 600 | 24 | 0.17 | 1.48 | 0.22 | 0.009 | 0.011 | 0.029 | 0.023
GL-A36 | Нормализующая прокатка | 20 | 474 | 600 | 24 | 0.17 | 1.48 | 0.22 | 0.009 | 0.011 | 0.029 | 0.023
GL-A36 | Нормализующая прокатка | 20 | 477 | 610 | 27 | 0.17 | 1.48 | 0.22 | 0.009 | 0.011 | 0.029 | 0.023
GL-A36 | Нормализующая прокатка | 20 | 448 | 570 | 23 | 0.18 | 1.53 | 0.21 | 0.01 | 0.013 | 0.026 | 0.023
GL-A36 | Нормализующая прокатка | 20 | 455 | 590 | 29 | 0.17 | 1.53 | 0.25 | 0.008 | 0.013 | 0.032 | 0.023
GL-A36 | Нормализующая прокатка | 20 | 455 | 590 | 29 | 0.17 | 1.53 | 0.25 | 0.008 | 0.013 | 0.032 | 0.023
GL-A36 | Нормализующая прокатка | 20 | 466 | 600 | 30 | 0.17 | 1.53 | 0.25 | 0.008 | 0.013 | 0.032 | 0.023
GL-A36 | Нормализующая прокатка | 20 | 444 | 580 | 29 | 0.17 | 1.53 | 0.25 | 0.008 | 0.013 | 0.032 | 0.023
GL-A36 | Нормализующая прокатка | 20 | 444 | 580 | 29 | 0.17 | 1.53 | 0.25 | 0.008 | 0.013 | 0.032 | 0.023
GL-A36 | Нормализующая прокатка | 20 | 472 | 580 | 28 | 0.17 | 1.53 | 0.25 | 0.008 | 0.013 | 0.032 | 0.023
GL-A36 | Нормализующая прокатка | 20 | 472 | 580 | 28 | 0.17 | 1.53 | 0.25 | 0.008 | 0.013 | 0.032 | 0.023
GL-A36 | Нормализующая прокатка | 20 | 469 | 595 | 31 | 0.17 | 1.53 | 0.25 | 0.008 | 0.013 | 0.032 | 0.023
GL-A36 | Нормализующая прокатка | 20 | 469 | 595 | 31 | 0.17 | 1.53 | 0.25 | 0.008 | 0.013 | 0.032 | 0.023
GL-A36 | Нормализующая прокатка | 20 | 463 | 580 | 31 | 0.17 | 1.53 | 0.25 | 0.008 | 0.013 | 0.032 | 0.023
GL-A36 | Нормализующая прокатка | 20 | 498 | 620 | 31 | 0.16 | 1.51 | 0.3 | 0.009 | 0.014 | 0.038 | 0.023
GL-A36 | Нормализующая прокатка | 20 | 468 | 585 | 27 | 0.16 | 1.51 | 0.3 | 0.009 | 0.014 | 0.038 | 0.023
GL-A36 | Нормализующая прокатка | 20 | 477 | 610 | 27 | 0.17 | 1.48 | 0.22 | 0.009 | 0.011 | 0.029 | 0.023
GL-A36 | Нормализующая прокатка | 20 | 468 | 600 | 26 | 0.17 | 1.48 | 0.22 | 0.009 | 0.011 | 0.029 | 0.023
GL-A36 | Нормализующая прокатка | 20 | 445 | 570 | 28 | 0.18 | 1.53 | 0.21 | 0.01 | 0.013 | 0.026 | 0.023
GL-A36 | Нормализующая прокатка | 20 | 491 | 610 | 28 | 0.17 | 1.53 | 0.25 | 0.008 | 0.013 | 0.032 | 0.023
GL-A36 | Нормализующая прокатка | 20 | 449 | 575 | 30 | 0.17 | 1.53 | 0.25 | 0.008 | 0.013 | 0.032 | 0.023
GL-A36 | Нормализующая прокатка | 20 | 449 | 575 | 30 | 0.17 | 1.53 | 0.25 | 0.008 | 0.013 | 0.032 | 0.023
GL-A36 | Нормализующая прокатка | 20 | 435 | 570 | 28 | 0.17 | 1.51 | 0.17 | 0.011 | 0.012 | 0.041 | 0.027
GL-A36 | Нормализующая прокатка | 20 | 441 | 585 | 28 | 0.18 | 1.48 | 0.24 | 0.006 | 0.01 | 0.021 | 0.025
GL-A36 | Нормализующая прокатка | 20 | 430 | 585 | 28 | 0.18 | 1.48 | 0.24 | 0.006 | 0.01 | 0.021 | 0.025
GL-A36 | Нормализующая прокатка | 20 | 391 | 565 | 28 | 0.18 | 1.45 | 0.29 | 0.008 | 0.012 | 0.034 | 0.024
GL-A36 | Нормализующая прокатка | 20 | 466 | 600 | 29 | 0.17 | 1.53 | 0.25 | 0.008 | 0.013 | 0.032 | 0.023
GL-A36 | Нормализующая прокатка | 20 | 495 | 615 | 26 | 0.17 | 1.53 | 0.25 | 0.008 | 0.013 | 0.032 | 0.023
GL-A36 | Нормализующая прокатка | 20 | 470 | 590 | 27 | 0.17 | 1.53 | 0.25 | 0.008 | 0.013 | 0.032 | 0.023
GL-A36 | Нормализующая прокатка | 20 | 470 | 590 | 27 | 0.17 | 1.53 | 0.25 | 0.008 | 0.013 | 0.032 | 0.023
GL-A36 | Нормализующая прокатка | 20 | 461 | 595 | 29 | 0.17 | 1.53 | 0.25 | 0.008 | 0.013 | 0.032 | 0.023
GL-A36 | Нормализующая прокатка | 20 | 470 | 595 | 29 | 0.17 | 1.53 | 0.25 | 0.008 | 0.013 | 0.032 | 0.023
GL-A36 | Нормализующая прокатка | 20 | 477 | 600 | 28 | 0.17 | 1.53 | 0.25 | 0.008 | 0.013 | 0.032 | 0.023
GL-A36 | Нормализующая прокатка | 20 | 453 | 595 | 28 | 0.17 | 1.53 | 0.25 | 0.008 | 0.013 | 0.032 | 0.023
GL-A36 | Нормализующая прокатка | 20 | 452 | 590 | 28 | 0.17 | 1.53 | 0.25 | 0.008 | 0.013 | 0.032 | 0.023
GL-A36 | Нормализующая прокатка | 20 | 452 | 590 | 28 | 0.17 | 1.53 | 0.25 | 0.008 | 0.013 | 0.032 | 0.023
GL-A36 | Нормализующая прокатка | 20 | 465 | 595 | 27 | 0.17 | 1.53 | 0.25 | 0.008 | 0.013 | 0.032 | 0.023
GL-A36 | Нормализующая прокатка | 20 | 419 | 560 | 29 | 0.16 | 1.51 | 0.3 | 0.009 | 0.014 | 0.038 | 0.023
GL-A36 | Нормализующая прокатка | 20 | 483 | 620 | 34 | 0.16 | 1.51 | 0.3 | 0.009 | 0.014 | 0.038 | 0.023
GL-A36 | Нормализующая прокатка | 20 | 426 | 575 | 28 | 0.18 | 1.5 | 0.24 | 0.005 | 0.01 | 0.032 | 0.026
GL-A36 | Нормализующая прокатка | 20 | 426 | 575 | 28 | 0.18 | 1.5 | 0.24 | 0.005 | 0.01 | 0.032 | 0.026
GL-A36 | Нормализующая прокатка | 20 | 439 | 600 | 27 | 0.18 | 1.44 | 0.21 | 0.005 | 0.01 | 0.041 | 0.022
GL-A36 | Нормализующая прокатка | 20 | 477 | 610 | 27 | 0.17 | 1.48 | 0.22 | 0.009 | 0.011 | 0.029 | 0.023
GL-A36 | Нормализующая прокатка | 20 | 469 | 595 | 31 | 0.17 | 1.53 | 0.25 | 0.008 | 0.013 | 0.032 | 0.023
GL-A36 | Нормализующая прокатка | 20 | 461 | 595 | 29 | 0.17 | 1.53 | 0.25 | 0.008 | 0.013 | 0.032 | 0.023
GL-A36 | Нормализующая прокатка | 20 | 461 | 565 | 32 | 0.17 | 1.48 | 0.22 | 0.009 | 0.011 | 0.029 | 0.023

## Пред.тек2
C 0,01 | Пред.тек |  |  | Mn 0,01 | Пред.тек |  |  | Si 0,01 | Пред.тек |  |  | S 0,001 | Пред.тек |  |  | P 0,001 | Пред.тек |  |  | AL_R 0,001 | Пред.тек |  |  | Nb 0,001 | Пред.тек
0.14 | 495 |  |  | 1.31 | 495 |  |  | 0.17 | 495 |  |  | 0.005 | 495 |  |  | 0.009 | 495 |  |  | 0.016 | 495 |  |  | 0.01 | 495
0.14 | 412 | 0.14 | 453.4211 | 1.31 | 412 | 1.31 | 453.5 | 0.17 | 412 |  |  | 0.005 | 412 | 0.005 | 463.6154 | 0.009 | 412 | 0.009 | 443 | 0.016 | 412 | 0.016 | 443 | 0.01 | 412
0.14 | 422 | 0.15 | 468.2 | 1.32 | 422 | 1.32 | 457.6667 | 0.17 | 422 | 0.17 | 467 | 0.005 | 422 | 0.006 | 445.0588 | 0.009 | 422 | 0.01 | 453.7826 | 0.016 | 422 | 0.02 | 451 | 0.01 | 422 | 0.01 | 454.75
0.14 | 451 | 0.16 | 449.6761 | 1.32 | 451 | 1.35 | 506.5 | 0.17 | 451 | 0.19 | 449.5714 | 0.005 | 451 | 0.007 | 455.8519 | 0.01 | 451 | 0.011 | 457.7222 | 0.02 | 451 | 0.021 | 491.2 | 0.01 | 451 | 0.016 | 451.6667
0.14 | 500 | 0.17 | 451.3621 | 1.32 | 500 | 1.37 | 443 | 0.17 | 500 | 0.2 | 457.7778 | 0.005 | 500 | 0.008 | 452.831 | 0.01 | 500 | 0.012 | 448.3617 | 0.021 | 500 | 0.022 | 447.75 | 0.01 | 500 | 0.017 | 517.5
0.14 | 540 | 0.18 | 461.6538 | 1.35 | 540 | 1.39 | 451.5 | 0.17 | 540 | 0.21 | 445.0714 | 0.005 | 540 | 0.009 | 451.3 | 0.01 | 540 | 0.013 | 451.7473 | 0.021 | 540 | 0.024 | 424.6667 | 0.01 | 540 | 0.018 | 515
0.14 | 473 |  |  | 1.35 | 473 | 1.4 | 447.4615 | 0.17 | 473 | 0.22 | 451.9138 | 0.005 | 473 | 0.01 | 460.8 | 0.01 | 473 | 0.014 | 461.0909 | 0.021 | 473 | 0.026 | 452.6667 | 0.01 | 473 | 0.022 | 441.7857
0.14 | 443 |  |  | 1.37 | 443 | 1.43 | 454.8182 | 0.17 | 443 | 0.23 | 458.5455 | 0.005 | 443 | 0.011 | 446.3462 | 0.01 | 443 | 0.015 | 473.5 | 0.021 | 443 | 0.027 | 452.5 | 0.01 | 443 | 0.023 | 452.9524
0.14 | 500 |  |  | 1.39 | 500 | 1.44 | 450.1667 | 0.19 | 500 | 0.24 | 454.5625 | 0.005 | 500 | 0.012 | 459.5227 | 0.01 | 500 | 0.016 | 456.5294 | 0.021 | 500 | 0.028 | 455.4545 | 0.01 | 500 | 0.024 | 464.68
0.14 | 496 |  |  | 1.39 | 496 | 1.45 | 466.0556 | 0.19 | 496 | 0.25 | 454.7647 | 0.005 | 496 | 0.013 | 465.2 | 0.01 | 496 | 0.017 | 452 | 0.022 | 496 | 0.029 | 455.2571 | 0.01 | 496 | 0.025 | 433.8889
0.14 | 442 |  |  | 1.39 | 442 | 1.46 | 449.6667 | 0.19 | 442 | 0.26 | 443.4615 | 0.005 | 442 | 0.014 | 460.25 | 0.01 | 442 | 0.018 | 448.25 | 0.022 | 442 | 0.03 | 438.4444 | 0.01 | 442 | 0.026 | 467.6842
0.14 | 415 |  |  | 1.39 | 415 | 1.47 | 447.5333 | 0.19 | 415 | 0.27 | 477.875 | 0.005 | 415 | 0.015 | 448.8333 | 0.01 | 415 | 0.019 | 426 | 0.022 | 415 | 0.031 | 453.3571 | 0.01 | 415 | 0.027 | 465.4286
0.14 | 438 |  |  | 1.39 | 438 | 1.48 | 462.3846 | 0.19 | 438 | 0.28 | 459.2857 | 0.005 | 438 | 0.017 | 467 | 0.01 | 438 | 0.02 | 461.4 | 0.022 | 438 | 0.032 | 456.1346 | 0.01 | 438 | 0.028 | 440.8
0.14 | 418 |  |  | 1.39 | 418 | 1.49 | 413 | 0.19 | 418 | 0.29 | 466.0769 | 0.006 | 418 | 0.018 | 453 | 0.01 | 418 |  |  | 0.024 | 418 | 0.033 | 457.4359 | 0.01 | 418 | 0.029 | 458.8333
0.14 | 438 |  |  | 1.4 | 438 | 1.5 | 442.7059 | 0.19 | 438 | 0.3 | 459.6667 | 0.006 | 438 | 0.019 | 455.25 | 0.01 | 438 |  |  | 0.024 | 438 | 0.034 | 432.7143 | 0.01 | 438 | 0.03 | 466.6667
0.14 | 418 |  |  | 1.4 | 418 | 1.51 | 465.5 | 0.2 | 418 | 0.31 | 462.5 | 0.006 | 418 |  |  | 0.01 | 418 |  |  | 0.024 | 418 | 0.035 | 421.8 | 0.01 | 418 | 0.031 | 542
0.14 | 432 |  |  | 1.4 | 432 | 1.52 | 436.8889 | 0.2 | 432 | 0.35 | 442.6667 | 0.006 | 432 |  |  | 0.01 | 432 |  |  | 0.026 | 432 | 0.036 | 433.5714 | 0.01 | 432 | 0.032 | 452
0.14 | 448 |  |  | 1.4 | 448 | 1.53 | 452.5625 | 0.2 | 448 | 0.37 | 447.3333 | 0.006 | 448 |  |  | 0.01 | 448 |  |  | 0.026 | 448 | 0.037 | 468.7273 | 0.01 | 448 | 0.034 | 455.6667
0.14 | 434 |  |  | 1.4 | 434 | 1.54 | 463.68 | 0.2 | 434 | 0.46 | 463.6667 | 0.006 | 434 |  |  | 0.01 | 434 |  |  | 0.026 | 434 | 0.038 | 462.025 | 0.01 | 434 | 0.035 | 449.6667
0.15 | 446 |  |  | 1.4 | 446 | 1.55 | 452.5 | 0.2 | 446 |  |  | 0.006 | 446 |  |  | 0.01 | 446 |  |  | 0.026 | 446 | 0.039 | 452.3333 | 0.01 | 446 | 0.043 | 461
0.15 | 453 |  |  | 1.4 | 453 | 1.56 | 477 | 0.2 | 453 |  |  | 0.006 | 453 |  |  | 0.01 | 453 |  |  | 0.026 | 453 | 0.04 | 455.6667 | 0.01 | 453
0.15 | 453 |  |  | 1.4 | 453 | 1.6 | 463.6667 | 0.2 | 453 |  |  | 0.006 | 453 |  |  | 0.01 | 453 |  |  | 0.026 | 453 | 0.041 | 449.6667 | 0.01 | 453
0.15 | 455 |  |  | 1.4 | 455 |  |  | 0.2 | 455 |  |  | 0.006 | 455 |  |  | 0.01 | 455 |  |  | 0.026 | 455 | 0.048 | 461 | 0.01 | 455
0.15 | 432 |  |  | 1.4 | 432 |  |  | 0.2 | 432 |  |  | 0.006 | 432 |  |  | 0.01 | 432 |  |  | 0.026 | 432 |  |  | 0.01 | 432
0.15 | 476 |  |  | 1.4 | 476 |  |  | 0.2 | 476 |  |  | 0.006 | 476 |  |  | 0.01 | 476 |  |  | 0.026 | 476 |  |  | 0.01 | 476
0.15 | 436 |  |  | 1.4 | 436 |  |  | 0.2 | 436 |  |  | 0.006 | 436 |  |  | 0.01 | 436 |  |  | 0.026 | 436 |  |  | 0.01 | 436
0.15 | 496 |  |  | 1.4 | 496 |  |  | 0.2 | 496 |  |  | 0.006 | 496 |  |  | 0.011 | 496 |  |  | 0.026 | 496 |  |  | 0.01 | 496
0.15 | 471 |  |  | 1.43 | 471 |  |  | 0.2 | 471 |  |  | 0.006 | 471 |  |  | 0.011 | 471 |  |  | 0.026 | 471 |  |  | 0.01 | 471
0.15 | 495 |  |  | 1.43 | 495 |  |  | 0.2 | 495 |  |  | 0.006 | 495 |  |  | 0.011 | 495 |  |  | 0.027 | 495 |  |  | 0.016 | 495
0.15 | 365 |  |  | 1.43 | 365 |  |  | 0.2 | 365 |  |  | 0.006 | 365 |  |  | 0.011 | 365 |  |  | 0.027 | 365 |  |  | 0.016 | 365
0.15 | 495 |  |  | 1.43 | 495 |  |  | 0.2 | 495 |  |  | 0.007 | 495 |  |  | 0.011 | 495 |  |  | 0.027 | 495 |  |  | 0.016 | 495
0.15 | 500 |  |  | 1.43 | 500 |  |  | 0.2 | 500 |  |  | 0.007 | 500 |  |  | 0.011 | 500 |  |  | 0.027 | 500 |  |  | 0.017 | 500
0.15 | 535 |  |  | 1.43 | 535 |  |  | 0.2 | 535 |  |  | 0.007 | 535 |  |  | 0.011 | 535 |  |  | 0.027 | 535 |  |  | 0.017 | 535
0.15 | 515 |  |  | 1.43 | 515 |  |  | 0.21 | 515 |  |  | 0.007 | 515 |  |  | 0.011 | 515 |  |  | 0.027 | 515 |  |  | 0.018 | 515
0.16 | 422 |  |  | 1.43 | 422 |  |  | 0.21 | 422 |  |  | 0.007 | 422 |  |  | 0.011 | 422 |  |  | 0.027 | 422 |  |  | 0.022 | 422
0.16 | 456 |  |  | 1.43 | 456 |  |  | 0.21 | 456 |  |  | 0.007 | 456 |  |  | 0.011 | 456 |  |  | 0.027 | 456 |  |  | 0.022 | 456
0.16 | 358 |  |  | 1.43 | 358 |  |  | 0.21 | 358 |  |  | 0.007 | 358 |  |  | 0.011 | 358 |  |  | 0.027 | 358 |  |  | 0.022 | 358
0.16 | 384 |  |  | 1.43 | 384 |  |  | 0.21 | 384 |  |  | 0.007 | 384 |  |  | 0.011 | 384 |  |  | 0.027 | 384 |  |  | 0.022 | 384
0.16 | 524 |  |  | 1.43 | 524 |  |  | 0.21 | 524 |  |  | 0.007 | 524 |  |  | 0.011 | 524 |  |  | 0.028 | 524 |  |  | 0.022 | 524
0.16 | 530 |  |  | 1.43 | 530 |  |  | 0.21 | 530 |  |  | 0.007 | 530 |  |  | 0.011 | 530 |  |  | 0.028 | 530 |  |  | 0.022 | 530
0.16 | 491 |  |  | 1.43 | 491 |  |  | 0.21 | 491 |  |  | 0.007 | 491 |  |  | 0.011 | 491 |  |  | 0.028 | 491 |  |  | 0.022 | 491
0.16 | 469 |  |  | 1.43 | 469 |  |  | 0.21 | 469 |  |  | 0.007 | 469 |  |  | 0.011 | 469 |  |  | 0.028 | 469 |  |  | 0.022 | 469
0.16 | 417 |  |  | 1.43 | 417 |  |  | 0.21 | 417 |  |  | 0.007 | 417 |  |  | 0.011 | 417 |  |  | 0.028 | 417 |  |  | 0.022 | 417
0.16 | 411 |  |  | 1.43 | 411 |  |  | 0.21 | 411 |  |  | 0.007 | 411 |  |  | 0.011 | 411 |  |  | 0.028 | 411 |  |  | 0.022 | 411
0.16 | 400 |  |  | 1.43 | 400 |  |  | 0.21 | 400 |  |  | 0.007 | 400 |  |  | 0.011 | 400 |  |  | 0.028 | 400 |  |  | 0.022 | 400
0.16 | 414 |  |  | 1.43 | 414 |  |  | 0.21 | 414 |  |  | 0.007 | 414 |  |  | 0.011 | 414 |  |  | 0.028 | 414 |  |  | 0.022 | 414
0.16 | 440 |  |  | 1.43 | 440 |  |  | 0.21 | 440 |  |  | 0.007 | 440 |  |  | 0.011 | 440 |  |  | 0.028 | 440 |  |  | 0.022 | 440
0.16 | 469 |  |  | 1.43 | 469 |  |  | 0.22 | 469 |  |  | 0.007 | 469 |  |  | 0.011 | 469 |  |  | 0.028 | 469 |  |  | 0.022 | 469
0.16 | 445 |  |  | 1.43 | 445 |  |  | 0.22 | 445 |  |  | 0.007 | 445 |  |  | 0.011 | 445 |  |  | 0.028 | 445 |  |  | 0.023 | 445
0.16 | 463 |  |  | 1.44 | 463 |  |  | 0.22 | 463 |  |  | 0.007 | 463 |  |  | 0.011 | 463 |  |  | 0.029 | 463 |  |  | 0.023 | 463
0.16 | 436 |  |  | 1.44 | 436 |  |  | 0.22 | 436 |  |  | 0.007 | 436 |  |  | 0.011 | 436 |  |  | 0.029 | 436 |  |  | 0.023 | 436
0.16 | 473 |  |  | 1.44 | 473 |  |  | 0.22 | 473 |  |  | 0.007 | 473 |  |  | 0.011 | 473 |  |  | 0.029 | 473 |  |  | 0.023 | 473
0.16 | 436 |  |  | 1.44 | 436 |  |  | 0.22 | 436 |  |  | 0.007 | 436 |  |  | 0.011 | 436 |  |  | 0.029 | 436 |  |  | 0.023 | 436
0.16 | 441 |  |  | 1.44 | 441 |  |  | 0.22 | 441 |  |  | 0.007 | 441 |  |  | 0.011 | 441 |  |  | 0.029 | 441 |  |  | 0.023 | 441
0.16 | 452 |  |  | 1.44 | 452 |  |  | 0.22 | 452 |  |  | 0.007 | 452 |  |  | 0.011 | 452 |  |  | 0.029 | 452 |  |  | 0.023 | 452
0.16 | 463 |  |  | 1.45 | 463 |  |  | 0.22 | 463 |  |  | 0.007 | 463 |  |  | 0.011 | 463 |  |  | 0.029 | 463 |  |  | 0.023 | 463
0.16 | 469 |  |  | 1.45 | 469 |  |  | 0.22 | 469 |  |  | 0.007 | 469 |  |  | 0.011 | 469 |  |  | 0.029 | 469 |  |  | 0.023 | 469
0.16 | 485 |  |  | 1.45 | 485 |  |  | 0.22 | 485 |  |  | 0.008 | 485 |  |  | 0.011 | 485 |  |  | 0.029 | 485 |  |  | 0.023 | 485
0.16 | 429 |  |  | 1.45 | 429 |  |  | 0.22 | 429 |  |  | 0.008 | 429 |  |  | 0.011 | 429 |  |  | 0.029 | 429 |  |  | 0.023 | 429
0.16 | 440 |  |  | 1.45 | 440 |  |  | 0.22 | 440 |  |  | 0.008 | 440 |  |  | 0.011 | 440 |  |  | 0.029 | 440 |  |  | 0.023 | 440
0.16 | 449 |  |  | 1.45 | 449 |  |  | 0.22 | 449 |  |  | 0.008 | 449 |  |  | 0.011 | 449 |  |  | 0.029 | 449 |  |  | 0.023 | 449
0.16 | 416 |  |  | 1.45 | 416 |  |  | 0.22 | 416 |  |  | 0.008 | 416 |  |  | 0.011 | 416 |  |  | 0.029 | 416 |  |  | 0.023 | 416
0.16 | 510 |  |  | 1.45 | 510 |  |  | 0.22 | 510 |  |  | 0.008 | 510 |  |  | 0.011 | 510 |  |  | 0.029 | 510 |  |  | 0.023 | 510
0.16 | 500 |  |  | 1.45 | 500 |  |  | 0.22 | 500 |  |  | 0.008 | 500 |  |  | 0.011 | 500 |  |  | 0.029 | 500 |  |  | 0.023 | 500
0.16 | 463 |  |  | 1.45 | 463 |  |  | 0.22 | 463 |  |  | 0.008 | 463 |  |  | 0.011 | 463 |  |  | 0.029 | 463 |  |  | 0.023 | 463
0.16 | 450 |  |  | 1.45 | 450 |  |  | 0.22 | 450 |  |  | 0.008 | 450 |  |  | 0.011 | 450 |  |  | 0.029 | 450 |  |  | 0.023 | 450
0.16 | 449 |  |  | 1.45 | 449 |  |  | 0.22 | 449 |  |  | 0.008 | 449 |  |  | 0.011 | 449 |  |  | 0.029 | 449 |  |  | 0.023 | 449
0.16 | 422 |  |  | 1.45 | 422 |  |  | 0.22 | 422 |  |  | 0.008 | 422 |  |  | 0.011 | 422 |  |  | 0.029 | 422 |  |  | 0.023 | 422
0.16 | 505 |  |  | 1.45 | 505 |  |  | 0.22 | 505 |  |  | 0.008 | 505 |  |  | 0.011 | 505 |  |  | 0.029 | 505 |  |  | 0.023 | 505
0.16 | 505 |  |  | 1.45 | 505 |  |  | 0.22 | 505 |  |  | 0.008 | 505 |  |  | 0.011 | 505 |  |  | 0.029 | 505 |  |  | 0.023 | 505
0.16 | 496 |  |  | 1.45 | 496 |  |  | 0.22 | 496 |  |  | 0.008 | 496 |  |  | 0.011 | 496 |  |  | 0.029 | 496 |  |  | 0.023 | 496
0.16 | 496 |  |  | 1.45 | 496 |  |  | 0.22 | 496 |  |  | 0.008 | 496 |  |  | 0.011 | 496 |  |  | 0.029 | 496 |  |  | 0.023 | 496
0.16 | 442 |  |  | 1.45 | 442 |  |  | 0.22 | 442 |  |  | 0.008 | 442 |  |  | 0.011 | 442 |  |  | 0.029 | 442 |  |  | 0.023 | 442
0.16 | 461 |  |  | 1.46 | 461 |  |  | 0.22 | 461 |  |  | 0.008 | 461 |  |  | 0.011 | 461 |  |  | 0.029 | 461 |  |  | 0.023 | 461
0.16 | 462 |  |  | 1.46 | 462 |  |  | 0.22 | 462 |  |  | 0.008 | 462 |  |  | 0.011 | 462 |  |  | 0.029 | 462 |  |  | 0.023 | 462
0.16 | 427 |  |  | 1.46 | 427 |  |  | 0.22 | 427 |  |  | 0.008 | 427 |  |  | 0.011 | 427 |  |  | 0.029 | 427 |  |  | 0.023 | 427
0.16 | 455 |  |  | 1.46 | 455 |  |  | 0.22 | 455 |  |  | 0.008 | 455 |  |  | 0.011 | 455 |  |  | 0.029 | 455 |  |  | 0.023 | 455
0.16 | 465 |  |  | 1.46 | 465 |  |  | 0.22 | 465 |  |  | 0.008 | 465 |  |  | 0.011 | 465 |  |  | 0.029 | 465 |  |  | 0.023 | 465
0.16 | 428 |  |  | 1.46 | 428 |  |  | 0.22 | 428 |  |  | 0.008 | 428 |  |  | 0.011 | 428 |  |  | 0.029 | 428 |  |  | 0.023 | 428
0.16 | 427 |  |  | 1.47 | 427 |  |  | 0.22 | 427 |  |  | 0.008 | 427 |  |  | 0.011 | 427 |  |  | 0.029 | 427 |  |  | 0.023 | 427
0.16 | 427 |  |  | 1.47 | 427 |  |  | 0.22 | 427 |  |  | 0.008 | 427 |  |  | 0.012 | 427 |  |  | 0.029 | 427 |  |  | 0.023 | 427
0.16 | 426 |  |  | 1.47 | 426 |  |  | 0.22 | 426 |  |  | 0.008 | 426 |  |  | 0.012 | 426 |  |  | 0.029 | 426 |  |  | 0.023 | 426
0.16 | 436 |  |  | 1.47 | 436 |  |  | 0.22 | 436 |  |  | 0.008 | 436 |  |  | 0.012 | 436 |  |  | 0.029 | 436 |  |  | 0.023 | 436
0.16 | 430 |  |  | 1.47 | 430 |  |  | 0.22 | 430 |  |  | 0.008 | 430 |  |  | 0.012 | 430 |  |  | 0.029 | 430 |  |  | 0.023 | 430
0.16 | 430 |  |  | 1.47 | 430 |  |  | 0.22 | 430 |  |  | 0.008 | 430 |  |  | 0.012 | 430 |  |  | 0.03 | 430 |  |  | 0.023 | 430
0.16 | 430 |  |  | 1.47 | 430 |  |  | 0.22 | 430 |  |  | 0.008 | 430 |  |  | 0.012 | 430 |  |  | 0.03 | 430 |  |  | 0.023 | 430
0.16 | 409 |  |  | 1.47 | 409 |  |  | 0.22 | 409 |  |  | 0.008 | 409 |  |  | 0.012 | 409 |  |  | 0.03 | 409 |  |  | 0.023 | 409
0.16 | 434 |  |  | 1.47 | 434 |  |  | 0.22 | 434 |  |  | 0.008 | 434 |  |  | 0.012 | 434 |  |  | 0.03 | 434 |  |  | 0.023 | 434
0.16 | 477 |  |  | 1.47 | 477 |  |  | 0.22 | 477 |  |  | 0.008 | 477 |  |  | 0.012 | 477 |  |  | 0.03 | 477 |  |  | 0.023 | 477
0.16 | 449 |  |  | 1.47 | 449 |  |  | 0.22 | 449 |  |  | 0.008 | 449 |  |  | 0.012 | 449 |  |  | 0.03 | 449 |  |  | 0.023 | 449
0.16 | 443 |  |  | 1.47 | 443 |  |  | 0.22 | 443 |  |  | 0.008 | 443 |  |  | 0.012 | 443 |  |  | 0.03 | 443 |  |  | 0.023 | 443
0.16 | 437 |  |  | 1.47 | 437 |  |  | 0.22 | 437 |  |  | 0.008 | 437 |  |  | 0.012 | 437 |  |  | 0.03 | 437 |  |  | 0.023 | 437
0.16 | 437 |  |  | 1.47 | 437 |  |  | 0.22 | 437 |  |  | 0.008 | 437 |  |  | 0.012 | 437 |  |  | 0.03 | 437 |  |  | 0.023 | 437
0.16 | 467 |  |  | 1.47 | 467 |  |  | 0.22 | 467 |  |  | 0.008 | 467 |  |  | 0.012 | 467 |  |  | 0.031 | 467 |  |  | 0.023 | 467
0.16 | 469 |  |  | 1.47 | 469 |  |  | 0.22 | 469 |  |  | 0.008 | 469 |  |  | 0.012 | 469 |  |  | 0.031 | 469 |  |  | 0.023 | 469
0.16 | 469 |  |  | 1.47 | 469 |  |  | 0.22 | 469 |  |  | 0.008 | 469 |  |  | 0.012 | 469 |  |  | 0.031 | 469 |  |  | 0.023 | 469
0.16 | 438 |  |  | 1.47 | 438 |  |  | 0.22 | 438 |  |  | 0.008 | 438 |  |  | 0.012 | 438 |  |  | 0.031 | 438 |  |  | 0.023 | 438
0.16 | 449 |  |  | 1.47 | 449 |  |  | 0.22 | 449 |  |  | 0.008 | 449 |  |  | 0.012 | 449 |  |  | 0.031 | 449 |  |  | 0.023 | 449
0.16 | 460 |  |  | 1.47 | 460 |  |  | 0.22 | 460 |  |  | 0.008 | 460 |  |  | 0.012 | 460 |  |  | 0.031 | 460 |  |  | 0.023 | 460
0.16 | 400 |  |  | 1.47 | 400 |  |  | 0.22 | 400 |  |  | 0.008 | 400 |  |  | 0.012 | 400 |  |  | 0.031 | 400 |  |  | 0.023 | 400
0.16 | 437 |  |  | 1.47 | 437 |  |  | 0.22 | 437 |  |  | 0.008 | 437 |  |  | 0.012 | 437 |  |  | 0.031 | 437 |  |  | 0.023 | 437
0.16 | 418 |  |  | 1.47 | 418 |  |  | 0.22 | 418 |  |  | 0.008 | 418 |  |  | 0.012 | 418 |  |  | 0.031 | 418 |  |  | 0.023 | 418
0.16 | 460 |  |  | 1.47 | 460 |  |  | 0.22 | 460 |  |  | 0.008 | 460 |  |  | 0.012 | 460 |  |  | 0.031 | 460 |  |  | 0.023 | 460
0.16 | 469 |  |  | 1.47 | 469 |  |  | 0.22 | 469 |  |  | 0.008 | 469 |  |  | 0.012 | 469 |  |  | 0.031 | 469 |  |  | 0.023 | 469
0.16 | 481 |  |  | 1.47 | 481 |  |  | 0.22 | 481 |  |  | 0.008 | 481 |  |  | 0.012 | 481 |  |  | 0.031 | 481 |  |  | 0.023 | 481
0.17 | 437 |  |  | 1.47 | 437 |  |  | 0.23 | 437 |  |  | 0.008 | 437 |  |  | 0.012 | 437 |  |  | 0.031 | 437 |  |  | 0.023 | 437
0.17 | 493 |  |  | 1.47 | 493 |  |  | 0.23 | 493 |  |  | 0.008 | 493 |  |  | 0.012 | 493 |  |  | 0.031 | 493 |  |  | 0.023 | 493
0.17 | 479 |  |  | 1.47 | 479 |  |  | 0.23 | 479 |  |  | 0.008 | 479 |  |  | 0.012 | 479 |  |  | 0.032 | 479 |  |  | 0.023 | 479
0.17 | 463 |  |  | 1.47 | 463 |  |  | 0.23 | 463 |  |  | 0.008 | 463 |  |  | 0.012 | 463 |  |  | 0.032 | 463 |  |  | 0.023 | 463
0.17 | 421 |  |  | 1.47 | 421 |  |  | 0.23 | 421 |  |  | 0.008 | 421 |  |  | 0.012 | 421 |  |  | 0.032 | 421 |  |  | 0.023 | 421
0.17 | 449 |  |  | 1.47 | 449 |  |  | 0.23 | 449 |  |  | 0.008 | 449 |  |  | 0.012 | 449 |  |  | 0.032 | 449 |  |  | 0.023 | 449
0.17 | 460 |  |  | 1.47 | 460 |  |  | 0.23 | 460 |  |  | 0.008 | 460 |  |  | 0.012 | 460 |  |  | 0.032 | 460 |  |  | 0.023 | 460
0.17 | 460 |  |  | 1.47 | 460 |  |  | 0.23 | 460 |  |  | 0.008 | 460 |  |  | 0.012 | 460 |  |  | 0.032 | 460 |  |  | 0.023 | 460
0.17 | 478 |  |  | 1.47 | 478 |  |  | 0.23 | 478 |  |  | 0.008 | 478 |  |  | 0.012 | 478 |  |  | 0.032 | 478 |  |  | 0.023 | 478
0.17 | 452 |  |  | 1.47 | 452 |  |  | 0.23 | 452 |  |  | 0.008 | 452 |  |  | 0.012 | 452 |  |  | 0.032 | 452 |  |  | 0.023 | 452
0.17 | 452 |  |  | 1.47 | 452 |  |  | 0.23 | 452 |  |  | 0.008 | 452 |  |  | 0.012 | 452 |  |  | 0.032 | 452 |  |  | 0.023 | 452
0.17 | 452 |  |  | 1.47 | 452 |  |  | 0.24 | 452 |  |  | 0.008 | 452 |  |  | 0.012 | 452 |  |  | 0.032 | 452 |  |  | 0.023 | 452
0.17 | 463 |  |  | 1.47 | 463 |  |  | 0.24 | 463 |  |  | 0.008 | 463 |  |  | 0.012 | 463 |  |  | 0.032 | 463 |  |  | 0.023 | 463
0.17 | 463 |  |  | 1.47 | 463 |  |  | 0.24 | 463 |  |  | 0.008 | 463 |  |  | 0.012 | 463 |  |  | 0.032 | 463 |  |  | 0.023 | 463
0.17 | 421 |  |  | 1.47 | 421 |  |  | 0.24 | 421 |  |  | 0.008 | 421 |  |  | 0.012 | 421 |  |  | 0.032 | 421 |  |  | 0.023 | 421
0.17 | 469 |  |  | 1.47 | 469 |  |  | 0.24 | 469 |  |  | 0.008 | 469 |  |  | 0.012 | 469 |  |  | 0.032 | 469 |  |  | 0.023 | 469
0.17 | 411 |  |  | 1.47 | 411 |  |  | 0.24 | 411 |  |  | 0.008 | 411 |  |  | 0.012 | 411 |  |  | 0.032 | 411 |  |  | 0.023 | 411
0.17 | 428 |  |  | 1.47 | 428 |  |  | 0.24 | 428 |  |  | 0.008 | 428 |  |  | 0.012 | 428 |  |  | 0.032 | 428 |  |  | 0.023 | 428
0.17 | 479 |  |  | 1.47 | 479 |  |  | 0.24 | 479 |  |  | 0.008 | 479 |  |  | 0.012 | 479 |  |  | 0.032 | 479 |  |  | 0.023 | 479
0.17 | 446 |  |  | 1.48 | 446 |  |  | 0.24 | 446 |  |  | 0.008 | 446 |  |  | 0.012 | 446 |  |  | 0.032 | 446 |  |  | 0.023 | 446
0.17 | 467 |  |  | 1.48 | 467 |  |  | 0.24 | 467 |  |  | 0.008 | 467 |  |  | 0.012 | 467 |  |  | 0.032 | 467 |  |  | 0.023 | 467
0.17 | 448 |  |  | 1.48 | 448 |  |  | 0.24 | 448 |  |  | 0.008 | 448 |  |  | 0.012 | 448 |  |  | 0.032 | 448 |  |  | 0.023 | 448
0.17 | 496 |  |  | 1.48 | 496 |  |  | 0.24 | 496 |  |  | 0.008 | 496 |  |  | 0.013 | 496 |  |  | 0.032 | 496 |  |  | 0.023 | 496
0.17 | 463 |  |  | 1.48 | 463 |  |  | 0.24 | 463 |  |  | 0.009 | 463 |  |  | 0.013 | 463 |  |  | 0.032 | 463 |  |  | 0.023 | 463
0.17 | 462 |  |  | 1.48 | 462 |  |  | 0.24 | 462 |  |  | 0.009 | 462 |  |  | 0.013 | 462 |  |  | 0.032 | 462 |  |  | 0.023 | 462
0.17 | 435 |  |  | 1.48 | 435 |  |  | 0.24 | 435 |  |  | 0.009 | 435 |  |  | 0.013 | 435 |  |  | 0.032 | 435 |  |  | 0.023 | 435
0.17 | 470 |  |  | 1.48 | 470 |  |  | 0.24 | 470 |  |  | 0.009 | 470 |  |  | 0.013 | 470 |  |  | 0.032 | 470 |  |  | 0.023 | 470
0.17 | 470 |  |  | 1.48 | 470 |  |  | 0.25 | 470 |  |  | 0.009 | 470 |  |  | 0.013 | 470 |  |  | 0.032 | 470 |  |  | 0.023 | 470
0.17 | 460 |  |  | 1.48 | 460 |  |  | 0.25 | 460 |  |  | 0.009 | 460 |  |  | 0.013 | 460 |  |  | 0.032 | 460 |  |  | 0.023 | 460
0.17 | 470 |  |  | 1.48 | 470 |  |  | 0.25 | 470 |  |  | 0.009 | 470 |  |  | 0.013 | 470 |  |  | 0.032 | 470 |  |  | 0.023 | 470
0.17 | 473 |  |  | 1.48 | 473 |  |  | 0.25 | 473 |  |  | 0.009 | 473 |  |  | 0.013 | 473 |  |  | 0.032 | 473 |  |  | 0.023 | 473
0.17 | 520 |  |  | 1.48 | 520 |  |  | 0.25 | 520 |  |  | 0.009 | 520 |  |  | 0.013 | 520 |  |  | 0.032 | 520 |  |  | 0.023 | 520
0.17 | 489 |  |  | 1.48 | 489 |  |  | 0.25 | 489 |  |  | 0.009 | 489 |  |  | 0.013 | 489 |  |  | 0.032 | 489 |  |  | 0.023 | 489
0.17 | 439 |  |  | 1.48 | 439 |  |  | 0.25 | 439 |  |  | 0.009 | 439 |  |  | 0.013 | 439 |  |  | 0.032 | 439 |  |  | 0.023 | 439
0.17 | 414 |  |  | 1.48 | 414 |  |  | 0.25 | 414 |  |  | 0.009 | 414 |  |  | 0.013 | 414 |  |  | 0.032 | 414 |  |  | 0.023 | 414
0.17 | 480 |  |  | 1.48 | 480 |  |  | 0.25 | 480 |  |  | 0.009 | 480 |  |  | 0.013 | 480 |  |  | 0.032 | 480 |  |  | 0.023 | 480
0.17 | 463 |  |  | 1.48 | 463 |  |  | 0.25 | 463 |  |  | 0.009 | 463 |  |  | 0.013 | 463 |  |  | 0.032 | 463 |  |  | 0.023 | 463
0.17 | 497 |  |  | 1.48 | 497 |  |  | 0.25 | 497 |  |  | 0.009 | 497 |  |  | 0.013 | 497 |  |  | 0.032 | 497 |  |  | 0.023 | 497
0.17 | 497 |  |  | 1.48 | 497 |  |  | 0.25 | 497 |  |  | 0.009 | 497 |  |  | 0.013 | 497 |  |  | 0.032 | 497 |  |  | 0.023 | 497
0.17 | 435 |  |  | 1.48 | 435 |  |  | 0.25 | 435 |  |  | 0.009 | 435 |  |  | 0.013 | 435 |  |  | 0.032 | 435 |  |  | 0.023 | 435
0.17 | 471 |  |  | 1.48 | 471 |  |  | 0.25 | 471 |  |  | 0.009 | 471 |  |  | 0.013 | 471 |  |  | 0.032 | 471 |  |  | 0.023 | 471
0.17 | 433 |  |  | 1.48 | 433 |  |  | 0.25 | 433 |  |  | 0.009 | 433 |  |  | 0.013 | 433 |  |  | 0.032 | 433 |  |  | 0.023 | 433
0.17 | 438 |  |  | 1.48 | 438 |  |  | 0.25 | 438 |  |  | 0.009 | 438 |  |  | 0.013 | 438 |  |  | 0.032 | 438 |  |  | 0.023 | 438
0.17 | 443 |  |  | 1.48 | 443 |  |  | 0.25 | 443 |  |  | 0.009 | 443 |  |  | 0.013 | 443 |  |  | 0.032 | 443 |  |  | 0.023 | 443
0.17 | 443 |  |  | 1.48 | 443 |  |  | 0.25 | 443 |  |  | 0.009 | 443 |  |  | 0.013 | 443 |  |  | 0.032 | 443 |  |  | 0.023 | 443
0.17 | 442 |  |  | 1.49 | 442 |  |  | 0.25 | 442 |  |  | 0.009 | 442 |  |  | 0.013 | 442 |  |  | 0.032 | 442 |  |  | 0.023 | 442
0.17 | 384 |  |  | 1.49 | 384 |  |  | 0.25 | 384 |  |  | 0.009 | 384 |  |  | 0.013 | 384 |  |  | 0.032 | 384 |  |  | 0.023 | 384
0.17 | 384 |  |  | 1.5 | 384 |  |  | 0.25 | 384 |  |  | 0.009 | 384 |  |  | 0.013 | 384 |  |  | 0.032 | 384 |  |  | 0.023 | 384
0.17 | 485 |  |  | 1.5 | 485 |  |  | 0.25 | 485 |  |  | 0.009 | 485 |  |  | 0.013 | 485 |  |  | 0.032 | 485 |  |  | 0.023 | 485
0.17 | 440 |  |  | 1.5 | 440 |  |  | 0.25 | 440 |  |  | 0.009 | 440 |  |  | 0.013 | 440 |  |  | 0.032 | 440 |  |  | 0.023 | 440
0.17 | 466 |  |  | 1.5 | 466 |  |  | 0.25 | 466 |  |  | 0.009 | 466 |  |  | 0.013 | 466 |  |  | 0.032 | 466 |  |  | 0.023 | 466
0.17 | 446 |  |  | 1.5 | 446 |  |  | 0.25 | 446 |  |  | 0.009 | 446 |  |  | 0.013 | 446 |  |  | 0.032 | 446 |  |  | 0.023 | 446
0.17 | 475 |  |  | 1.5 | 475 |  |  | 0.25 | 475 |  |  | 0.009 | 475 |  |  | 0.013 | 475 |  |  | 0.032 | 475 |  |  | 0.023 | 475
0.17 | 475 |  |  | 1.5 | 475 |  |  | 0.25 | 475 |  |  | 0.009 | 475 |  |  | 0.013 | 475 |  |  | 0.032 | 475 |  |  | 0.023 | 475
0.17 | 422 |  |  | 1.5 | 422 |  |  | 0.25 | 422 |  |  | 0.009 | 422 |  |  | 0.013 | 422 |  |  | 0.033 | 422 |  |  | 0.023 | 422
0.17 | 424 |  |  | 1.5 | 424 |  |  | 0.25 | 424 |  |  | 0.009 | 424 |  |  | 0.013 | 424 |  |  | 0.033 | 424 |  |  | 0.023 | 424
0.17 | 424 |  |  | 1.5 | 424 |  |  | 0.25 | 424 |  |  | 0.009 | 424 |  |  | 0.013 | 424 |  |  | 0.033 | 424 |  |  | 0.023 | 424
0.17 | 459 |  |  | 1.5 | 459 |  |  | 0.25 | 459 |  |  | 0.009 | 459 |  |  | 0.013 | 459 |  |  | 0.033 | 459 |  |  | 0.023 | 459
0.17 | 412 |  |  | 1.5 | 412 |  |  | 0.25 | 412 |  |  | 0.009 | 412 |  |  | 0.013 | 412 |  |  | 0.033 | 412 |  |  | 0.023 | 412
0.17 | 404 |  |  | 1.5 | 404 |  |  | 0.25 | 404 |  |  | 0.009 | 404 |  |  | 0.013 | 404 |  |  | 0.033 | 404 |  |  | 0.023 | 404
0.17 | 404 |  |  | 1.5 | 404 |  |  | 0.25 | 404 |  |  | 0.009 | 404 |  |  | 0.013 | 404 |  |  | 0.033 | 404 |  |  | 0.023 | 404
0.17 | 476 |  |  | 1.5 | 476 |  |  | 0.25 | 476 |  |  | 0.009 | 476 |  |  | 0.013 | 476 |  |  | 0.033 | 476 |  |  | 0.023 | 476
0.17 | 465 |  |  | 1.5 | 465 |  |  | 0.25 | 465 |  |  | 0.009 | 465 |  |  | 0.013 | 465 |  |  | 0.033 | 465 |  |  | 0.023 | 465
0.17 | 465 |  |  | 1.5 | 465 |  |  | 0.25 | 465 |  |  | 0.01 | 465 |  |  | 0.013 | 465 |  |  | 0.033 | 465 |  |  | 0.023 | 465
0.17 | 460 |  |  | 1.51 | 460 |  |  | 0.25 | 460 |  |  | 0.01 | 460 |  |  | 0.013 | 460 |  |  | 0.033 | 460 |  |  | 0.023 | 460
0.17 | 480 |  |  | 1.51 | 480 |  |  | 0.25 | 480 |  |  | 0.01 | 480 |  |  | 0.013 | 480 |  |  | 0.033 | 480 |  |  | 0.023 | 480
0.17 | 480 |  |  | 1.51 | 480 |  |  | 0.25 | 480 |  |  | 0.01 | 480 |  |  | 0.013 | 480 |  |  | 0.033 | 480 |  |  | 0.023 | 480
0.17 | 440 |  |  | 1.51 | 440 |  |  | 0.25 | 440 |  |  | 0.01 | 440 |  |  | 0.013 | 440 |  |  | 0.033 | 440 |  |  | 0.023 | 440
0.17 | 466 |  |  | 1.51 | 466 |  |  | 0.25 | 466 |  |  | 0.01 | 466 |  |  | 0.013 | 466 |  |  | 0.033 | 466 |  |  | 0.023 | 466
0.17 | 466 |  |  | 1.51 | 466 |  |  | 0.25 | 466 |  |  | 0.01 | 466 |  |  | 0.013 | 466 |  |  | 0.033 | 466 |  |  | 0.024 | 466
0.17 | 474 |  |  | 1.51 | 474 |  |  | 0.25 | 474 |  |  | 0.01 | 474 |  |  | 0.013 | 474 |  |  | 0.033 | 474 |  |  | 0.024 | 474
0.17 | 474 |  |  | 1.51 | 474 |  |  | 0.25 | 474 |  |  | 0.01 | 474 |  |  | 0.013 | 474 |  |  | 0.033 | 474 |  |  | 0.024 | 474
0.17 | 474 |  |  | 1.51 | 474 |  |  | 0.25 | 474 |  |  | 0.01 | 474 |  |  | 0.013 | 474 |  |  | 0.033 | 474 |  |  | 0.024 | 474
0.17 | 474 |  |  | 1.51 | 474 |  |  | 0.25 | 474 |  |  | 0.01 | 474 |  |  | 0.013 | 474 |  |  | 0.033 | 474 |  |  | 0.024 | 474
0.17 | 447 |  |  | 1.51 | 447 |  |  | 0.25 | 447 |  |  | 0.01 | 447 |  |  | 0.013 | 447 |  |  | 0.033 | 447 |  |  | 0.024 | 447
0.17 | 447 |  |  | 1.51 | 447 |  |  | 0.25 | 447 |  |  | 0.01 | 447 |  |  | 0.013 | 447 |  |  | 0.033 | 447 |  |  | 0.024 | 447
0.17 | 462 |  |  | 1.51 | 462 |  |  | 0.25 | 462 |  |  | 0.01 | 462 |  |  | 0.013 | 462 |  |  | 0.033 | 462 |  |  | 0.024 | 462
0.17 | 462 |  |  | 1.51 | 462 |  |  | 0.25 | 462 |  |  | 0.01 | 462 |  |  | 0.013 | 462 |  |  | 0.033 | 462 |  |  | 0.024 | 462
0.17 | 466 |  |  | 1.51 | 466 |  |  | 0.26 | 466 |  |  | 0.01 | 466 |  |  | 0.013 | 466 |  |  | 0.033 | 466 |  |  | 0.024 | 466
0.17 | 441 |  |  | 1.51 | 441 |  |  | 0.26 | 441 |  |  | 0.01 | 441 |  |  | 0.013 | 441 |  |  | 0.033 | 441 |  |  | 0.024 | 441
0.17 | 437 |  |  | 1.51 | 437 |  |  | 0.26 | 437 |  |  | 0.01 | 437 |  |  | 0.013 | 437 |  |  | 0.033 | 437 |  |  | 0.024 | 437
0.17 | 444 |  |  | 1.51 | 444 |  |  | 0.26 | 444 |  |  | 0.01 | 444 |  |  | 0.013 | 444 |  |  | 0.033 | 444 |  |  | 0.024 | 444
0.17 | 457 |  |  | 1.51 | 457 |  |  | 0.26 | 457 |  |  | 0.01 | 457 |  |  | 0.013 | 457 |  |  | 0.033 | 457 |  |  | 0.024 | 457
0.17 | 550 |  |  | 1.51 | 550 |  |  | 0.26 | 550 |  |  | 0.011 | 550 |  |  | 0.013 | 550 |  |  | 0.033 | 550 |  |  | 0.024 | 550
0.17 | 468 |  |  | 1.51 | 468 |  |  | 0.26 | 468 |  |  | 0.011 | 468 |  |  | 0.013 | 468 |  |  | 0.033 | 468 |  |  | 0.024 | 468
0.17 | 468 |  |  | 1.51 | 468 |  |  | 0.26 | 468 |  |  | 0.011 | 468 |  |  | 0.013 | 468 |  |  | 0.033 | 468 |  |  | 0.024 | 468
0.17 | 466 |  |  | 1.51 | 466 |  |  | 0.26 | 466 |  |  | 0.011 | 466 |  |  | 0.013 | 466 |  |  | 0.033 | 466 |  |  | 0.024 | 466
0.17 | 466 |  |  | 1.51 | 466 |  |  | 0.26 | 466 |  |  | 0.011 | 466 |  |  | 0.013 | 466 |  |  | 0.033 | 466 |  |  | 0.024 | 466
0.17 | 467 |  |  | 1.51 | 467 |  |  | 0.26 | 467 |  |  | 0.011 | 467 |  |  | 0.013 | 467 |  |  | 0.033 | 467 |  |  | 0.024 | 467
0.17 | 467 |  |  | 1.51 | 467 |  |  | 0.26 | 467 |  |  | 0.011 | 467 |  |  | 0.013 | 467 |  |  | 0.033 | 467 |  |  | 0.024 | 467
0.17 | 475 |  |  | 1.52 | 475 |  |  | 0.26 | 475 |  |  | 0.011 | 475 |  |  | 0.013 | 475 |  |  | 0.033 | 475 |  |  | 0.024 | 475
0.17 | 475 |  |  | 1.52 | 475 |  |  | 0.26 | 475 |  |  | 0.011 | 475 |  |  | 0.013 | 475 |  |  | 0.033 | 475 |  |  | 0.024 | 475
0.17 | 432 |  |  | 1.52 | 432 |  |  | 0.26 | 432 |  |  | 0.011 | 432 |  |  | 0.013 | 432 |  |  | 0.033 | 432 |  |  | 0.024 | 432
0.17 | 458 |  |  | 1.52 | 458 |  |  | 0.26 | 458 |  |  | 0.011 | 458 |  |  | 0.013 | 458 |  |  | 0.034 | 458 |  |  | 0.024 | 458
0.17 | 456 |  |  | 1.52 | 456 |  |  | 0.26 | 456 |  |  | 0.011 | 456 |  |  | 0.013 | 456 |  |  | 0.034 | 456 |  |  | 0.025 | 456
0.17 | 373 |  |  | 1.52 | 373 |  |  | 0.26 | 373 |  |  | 0.011 | 373 |  |  | 0.013 | 373 |  |  | 0.034 | 373 |  |  | 0.025 | 373
0.17 | 373 |  |  | 1.52 | 373 |  |  | 0.26 | 373 |  |  | 0.011 | 373 |  |  | 0.013 | 373 |  |  | 0.034 | 373 |  |  | 0.025 | 373
0.17 | 440 |  |  | 1.52 | 440 |  |  | 0.26 | 440 |  |  | 0.011 | 440 |  |  | 0.013 | 440 |  |  | 0.034 | 440 |  |  | 0.025 | 440
0.17 | 450 |  |  | 1.52 | 450 |  |  | 0.26 | 450 |  |  | 0.011 | 450 |  |  | 0.013 | 450 |  |  | 0.034 | 450 |  |  | 0.025 | 450
0.17 | 373 |  |  | 1.53 | 373 |  |  | 0.26 | 373 |  |  | 0.011 | 373 |  |  | 0.013 | 373 |  |  | 0.034 | 373 |  |  | 0.025 | 373
0.17 | 466 |  |  | 1.53 | 466 |  |  | 0.26 | 466 |  |  | 0.011 | 466 |  |  | 0.013 | 466 |  |  | 0.034 | 466 |  |  | 0.025 | 466
0.17 | 431 |  |  | 1.53 | 431 |  |  | 0.26 | 431 |  |  | 0.011 | 431 |  |  | 0.013 | 431 |  |  | 0.034 | 431 |  |  | 0.025 | 431
0.17 | 495 |  |  | 1.53 | 495 |  |  | 0.26 | 495 |  |  | 0.011 | 495 |  |  | 0.013 | 495 |  |  | 0.034 | 495 |  |  | 0.025 | 495
0.17 | 437 |  |  | 1.53 | 437 |  |  | 0.26 | 437 |  |  | 0.011 | 437 |  |  | 0.013 | 437 |  |  | 0.034 | 437 |  |  | 0.025 | 437
0.17 | 434 |  |  | 1.53 | 434 |  |  | 0.26 | 434 |  |  | 0.011 | 434 |  |  | 0.013 | 434 |  |  | 0.034 | 434 |  |  | 0.025 | 434
0.17 | 433 |  |  | 1.53 | 433 |  |  | 0.26 | 433 |  |  | 0.011 | 433 |  |  | 0.013 | 433 |  |  | 0.034 | 433 |  |  | 0.025 | 433
0.17 | 439 |  |  | 1.53 | 439 |  |  | 0.26 | 439 |  |  | 0.011 | 439 |  |  | 0.013 | 439 |  |  | 0.034 | 439 |  |  | 0.025 | 439
0.17 | 373 |  |  | 1.53 | 373 |  |  | 0.26 | 373 |  |  | 0.011 | 373 |  |  | 0.013 | 373 |  |  | 0.035 | 373 |  |  | 0.025 | 373
0.17 | 440 |  |  | 1.53 | 440 |  |  | 0.26 | 440 |  |  | 0.011 | 440 |  |  | 0.013 | 440 |  |  | 0.035 | 440 |  |  | 0.025 | 440
0.17 | 440 |  |  | 1.53 | 440 |  |  | 0.26 | 440 |  |  | 0.012 | 440 |  |  | 0.013 | 440 |  |  | 0.035 | 440 |  |  | 0.025 | 440
0.17 | 412 |  |  | 1.53 | 412 |  |  | 0.26 | 412 |  |  | 0.012 | 412 |  |  | 0.013 | 412 |  |  | 0.035 | 412 |  |  | 0.025 | 412
0.17 | 444 |  |  | 1.53 | 444 |  |  | 0.26 | 444 |  |  | 0.012 | 444 |  |  | 0.013 | 444 |  |  | 0.035 | 444 |  |  | 0.025 | 444
0.17 | 444 |  |  | 1.53 | 444 |  |  | 0.26 | 444 |  |  | 0.012 | 444 |  |  | 0.013 | 444 |  |  | 0.036 | 444 |  |  | 0.025 | 444
0.17 | 389 |  |  | 1.53 | 389 |  |  | 0.26 | 389 |  |  | 0.012 | 389 |  |  | 0.014 | 389 |  |  | 0.036 | 389 |  |  | 0.025 | 389
0.17 | 436 |  |  | 1.53 | 436 |  |  | 0.26 | 436 |  |  | 0.012 | 436 |  |  | 0.014 | 436 |  |  | 0.036 | 436 |  |  | 0.025 | 436
0.17 | 433 |  |  | 1.53 | 433 |  |  | 0.26 | 433 |  |  | 0.012 | 433 |  |  | 0.014 | 433 |  |  | 0.036 | 433 |  |  | 0.025 | 433
0.18 | 447 |  |  | 1.53 | 447 |  |  | 0.26 | 447 |  |  | 0.012 | 447 |  |  | 0.014 | 447 |  |  | 0.036 | 447 |  |  | 0.025 | 447
0.18 | 447 |  |  | 1.53 | 447 |  |  | 0.27 | 447 |  |  | 0.012 | 447 |  |  | 0.014 | 447 |  |  | 0.036 | 447 |  |  | 0.025 | 447
0.18 | 439 |  |  | 1.53 | 439 |  |  | 0.27 | 439 |  |  | 0.012 | 439 |  |  | 0.014 | 439 |  |  | 0.036 | 439 |  |  | 0.025 | 439
0.18 | 471 |  |  | 1.53 | 471 |  |  | 0.27 | 471 |  |  | 0.012 | 471 |  |  | 0.014 | 471 |  |  | 0.037 | 471 |  |  | 0.025 | 471
0.18 | 500 |  |  | 1.53 | 500 |  |  | 0.27 | 500 |  |  | 0.012 | 500 |  |  | 0.014 | 500 |  |  | 0.037 | 500 |  |  | 0.025 | 500
0.18 | 498 |  |  | 1.53 | 498 |  |  | 0.27 | 498 |  |  | 0.012 | 498 |  |  | 0.014 | 498 |  |  | 0.037 | 498 |  |  | 0.026 | 498
0.18 | 498 |  |  | 1.53 | 498 |  |  | 0.27 | 498 |  |  | 0.012 | 498 |  |  | 0.014 | 498 |  |  | 0.037 | 498 |  |  | 0.026 | 498
0.18 | 485 |  |  | 1.53 | 485 |  |  | 0.27 | 485 |  |  | 0.012 | 485 |  |  | 0.014 | 485 |  |  | 0.037 | 485 |  |  | 0.026 | 485
0.18 | 485 |  |  | 1.53 | 485 |  |  | 0.27 | 485 |  |  | 0.012 | 485 |  |  | 0.014 | 485 |  |  | 0.037 | 485 |  |  | 0.026 | 485
0.18 | 489 |  |  | 1.53 | 489 |  |  | 0.28 | 489 |  |  | 0.012 | 489 |  |  | 0.014 | 489 |  |  | 0.037 | 489 |  |  | 0.026 | 489
0.18 | 468 |  |  | 1.53 | 468 |  |  | 0.28 | 468 |  |  | 0.012 | 468 |  |  | 0.014 | 468 |  |  | 0.037 | 468 |  |  | 0.026 | 468
0.18 | 468 |  |  | 1.53 | 468 |  |  | 0.28 | 468 |  |  | 0.012 | 468 |  |  | 0.014 | 468 |  |  | 0.037 | 468 |  |  | 0.026 | 468
0.18 | 459 |  |  | 1.53 | 459 |  |  | 0.28 | 459 |  |  | 0.012 | 459 |  |  | 0.014 | 459 |  |  | 0.037 | 459 |  |  | 0.026 | 459
0.18 | 477 |  |  | 1.53 | 477 |  |  | 0.28 | 477 |  |  | 0.012 | 477 |  |  | 0.014 | 477 |  |  | 0.037 | 477 |  |  | 0.026 | 477
0.18 | 477 |  |  | 1.53 | 477 |  |  | 0.28 | 477 |  |  | 0.012 | 477 |  |  | 0.014 | 477 |  |  | 0.037 | 477 |  |  | 0.026 | 477
0.18 | 483 |  |  | 1.53 | 483 |  |  | 0.28 | 483 |  |  | 0.012 | 483 |  |  | 0.014 | 483 |  |  | 0.037 | 483 |  |  | 0.026 | 483
0.18 | 468 |  |  | 1.53 | 468 |  |  | 0.28 | 468 |  |  | 0.012 | 468 |  |  | 0.014 | 468 |  |  | 0.037 | 468 |  |  | 0.026 | 468
0.18 | 448 |  |  | 1.53 | 448 |  |  | 0.28 | 448 |  |  | 0.012 | 448 |  |  | 0.014 | 448 |  |  | 0.037 | 448 |  |  | 0.026 | 448
0.18 | 449 |  |  | 1.53 | 449 |  |  | 0.28 | 449 |  |  | 0.012 | 449 |  |  | 0.014 | 449 |  |  | 0.037 | 449 |  |  | 0.026 | 449
0.18 | 491 |  |  | 1.53 | 491 |  |  | 0.28 | 491 |  |  | 0.012 | 491 |  |  | 0.014 | 491 |  |  | 0.037 | 491 |  |  | 0.026 | 491
0.18 | 444 |  |  | 1.53 | 444 |  |  | 0.28 | 444 |  |  | 0.012 | 444 |  |  | 0.014 | 444 |  |  | 0.037 | 444 |  |  | 0.026 | 444
0.18 | 444 |  |  | 1.53 | 444 |  |  | 0.28 | 444 |  |  | 0.012 | 444 |  |  | 0.014 | 444 |  |  | 0.037 | 444 |  |  | 0.026 | 444
0.18 | 389 |  |  | 1.53 | 389 |  |  | 0.28 | 389 |  |  | 0.012 | 389 |  |  | 0.014 | 389 |  |  | 0.037 | 389 |  |  | 0.026 | 389
0.18 | 466 |  |  | 1.53 | 466 |  |  | 0.28 | 466 |  |  | 0.012 | 466 |  |  | 0.014 | 466 |  |  | 0.037 | 466 |  |  | 0.026 | 466
0.18 | 455 |  |  | 1.53 | 455 |  |  | 0.28 | 455 |  |  | 0.012 | 455 |  |  | 0.014 | 455 |  |  | 0.037 | 455 |  |  | 0.027 | 455
0.18 | 434 |  |  | 1.53 | 434 |  |  | 0.28 | 434 |  |  | 0.012 | 434 |  |  | 0.014 | 434 |  |  | 0.038 | 434 |  |  | 0.027 | 434
0.18 | 443 |  |  | 1.53 | 443 |  |  | 0.28 | 443 |  |  | 0.012 | 443 |  |  | 0.014 | 443 |  |  | 0.038 | 443 |  |  | 0.027 | 443
0.18 | 429 |  |  | 1.53 | 429 |  |  | 0.28 | 429 |  |  | 0.012 | 429 |  |  | 0.014 | 429 |  |  | 0.038 | 429 |  |  | 0.027 | 429
0.18 | 479 |  |  | 1.53 | 479 |  |  | 0.28 | 479 |  |  | 0.012 | 479 |  |  | 0.014 | 479 |  |  | 0.038 | 479 |  |  | 0.027 | 479
0.18 | 485 |  |  | 1.53 | 485 |  |  | 0.28 | 485 |  |  | 0.012 | 485 |  |  | 0.014 | 485 |  |  | 0.038 | 485 |  |  | 0.027 | 485
0.18 | 489 |  |  | 1.53 | 489 |  |  | 0.29 | 489 |  |  | 0.012 | 489 |  |  | 0.014 | 489 |  |  | 0.038 | 489 |  |  | 0.027 | 489
0.18 | 489 |  |  | 1.54 | 489 |  |  | 0.29 | 489 |  |  | 0.012 | 489 |  |  | 0.014 | 489 |  |  | 0.038 | 489 |  |  | 0.027 | 489
0.18 | 474 |  |  | 1.54 | 474 |  |  | 0.29 | 474 |  |  | 0.012 | 474 |  |  | 0.014 | 474 |  |  | 0.038 | 474 |  |  | 0.027 | 474
0.18 | 474 |  |  | 1.54 | 474 |  |  | 0.29 | 474 |  |  | 0.012 | 474 |  |  | 0.014 | 474 |  |  | 0.038 | 474 |  |  | 0.027 | 474
0.18 | 477 |  |  | 1.54 | 477 |  |  | 0.29 | 477 |  |  | 0.012 | 477 |  |  | 0.014 | 477 |  |  | 0.038 | 477 |  |  | 0.027 | 477
0.18 | 448 |  |  | 1.54 | 448 |  |  | 0.29 | 448 |  |  | 0.012 | 448 |  |  | 0.014 | 448 |  |  | 0.038 | 448 |  |  | 0.027 | 448
0.18 | 455 |  |  | 1.54 | 455 |  |  | 0.29 | 455 |  |  | 0.012 | 455 |  |  | 0.014 | 455 |  |  | 0.038 | 455 |  |  | 0.027 | 455
0.18 | 455 |  |  | 1.54 | 455 |  |  | 0.29 | 455 |  |  | 0.013 | 455 |  |  | 0.014 | 455 |  |  | 0.038 | 455 |  |  | 0.027 | 455
0.18 | 466 |  |  | 1.54 | 466 |  |  | 0.29 | 466 |  |  | 0.013 | 466 |  |  | 0.014 | 466 |  |  | 0.038 | 466 |  |  | 0.027 | 466
0.18 | 444 |  |  | 1.54 | 444 |  |  | 0.29 | 444 |  |  | 0.013 | 444 |  |  | 0.014 | 444 |  |  | 0.038 | 444 |  |  | 0.027 | 444
0.18 | 444 |  |  | 1.54 | 444 |  |  | 0.29 | 444 |  |  | 0.013 | 444 |  |  | 0.014 | 444 |  |  | 0.038 | 444 |  |  | 0.027 | 444
0.18 | 472 |  |  | 1.54 | 472 |  |  | 0.29 | 472 |  |  | 0.013 | 472 |  |  | 0.015 | 472 |  |  | 0.038 | 472 |  |  | 0.027 | 472
0.18 | 472 |  |  | 1.54 | 472 |  |  | 0.29 | 472 |  |  | 0.013 | 472 |  |  | 0.015 | 472 |  |  | 0.038 | 472 |  |  | 0.027 | 472
0.18 | 469 |  |  | 1.54 | 469 |  |  | 0.3 | 469 |  |  | 0.013 | 469 |  |  | 0.015 | 469 |  |  | 0.038 | 469 |  |  | 0.027 | 469
0.18 | 469 |  |  | 1.54 | 469 |  |  | 0.3 | 469 |  |  | 0.013 | 469 |  |  | 0.015 | 469 |  |  | 0.038 | 469 |  |  | 0.027 | 469
0.18 | 463 |  |  | 1.54 | 463 |  |  | 0.3 | 463 |  |  | 0.013 | 463 |  |  | 0.015 | 463 |  |  | 0.038 | 463 |  |  | 0.027 | 463
0.18 | 498 |  |  | 1.54 | 498 |  |  | 0.3 | 498 |  |  | 0.013 | 498 |  |  | 0.015 | 498 |  |  | 0.038 | 498 |  |  | 0.027 | 498
0.18 | 468 |  |  | 1.54 | 468 |  |  | 0.3 | 468 |  |  | 0.014 | 468 |  |  | 0.015 | 468 |  |  | 0.038 | 468 |  |  | 0.027 | 468
0.18 | 477 |  |  | 1.54 | 477 |  |  | 0.3 | 477 |  |  | 0.014 | 477 |  |  | 0.015 | 477 |  |  | 0.038 | 477 |  |  | 0.027 | 477
0.18 | 468 |  |  | 1.54 | 468 |  |  | 0.3 | 468 |  |  | 0.014 | 468 |  |  | 0.016 | 468 |  |  | 0.038 | 468 |  |  | 0.027 | 468
0.18 | 445 |  |  | 1.54 | 445 |  |  | 0.3 | 445 |  |  | 0.014 | 445 |  |  | 0.016 | 445 |  |  | 0.038 | 445 |  |  | 0.027 | 445
0.18 | 491 |  |  | 1.54 | 491 |  |  | 0.3 | 491 |  |  | 0.014 | 491 |  |  | 0.016 | 491 |  |  | 0.038 | 491 |  |  | 0.027 | 491
0.18 | 449 |  |  | 1.54 | 449 |  |  | 0.3 | 449 |  |  | 0.014 | 449 |  |  | 0.016 | 449 |  |  | 0.038 | 449 |  |  | 0.028 | 449
0.18 | 449 |  |  | 1.54 | 449 |  |  | 0.3 | 449 |  |  | 0.014 | 449 |  |  | 0.016 | 449 |  |  | 0.038 | 449 |  |  | 0.028 | 449
0.18 | 435 |  |  | 1.54 | 435 |  |  | 0.3 | 435 |  |  | 0.014 | 435 |  |  | 0.016 | 435 |  |  | 0.038 | 435 |  |  | 0.028 | 435
0.18 | 441 |  |  | 1.54 | 441 |  |  | 0.3 | 441 |  |  | 0.015 | 441 |  |  | 0.016 | 441 |  |  | 0.038 | 441 |  |  | 0.028 | 441
0.18 | 430 |  |  | 1.55 | 430 |  |  | 0.3 | 430 |  |  | 0.015 | 430 |  |  | 0.016 | 430 |  |  | 0.038 | 430 |  |  | 0.028 | 430
0.18 | 391 |  |  | 1.55 | 391 |  |  | 0.3 | 391 |  |  | 0.015 | 391 |  |  | 0.016 | 391 |  |  | 0.038 | 391 |  |  | 0.029 | 391
0.18 | 466 |  |  | 1.55 | 466 |  |  | 0.3 | 466 |  |  | 0.015 | 466 |  |  | 0.016 | 466 |  |  | 0.038 | 466 |  |  | 0.029 | 466
0.18 | 495 |  |  | 1.55 | 495 |  |  | 0.3 | 495 |  |  | 0.015 | 495 |  |  | 0.016 | 495 |  |  | 0.038 | 495 |  |  | 0.029 | 495
0.18 | 470 |  |  | 1.55 | 470 |  |  | 0.3 | 470 |  |  | 0.015 | 470 |  |  | 0.016 | 470 |  |  | 0.038 | 470 |  |  | 0.029 | 470
0.18 | 470 |  |  | 1.55 | 470 |  |  | 0.31 | 470 |  |  | 0.017 | 470 |  |  | 0.016 | 470 |  |  | 0.038 | 470 |  |  | 0.029 | 470
0.18 | 461 |  |  | 1.55 | 461 |  |  | 0.31 | 461 |  |  | 0.017 | 461 |  |  | 0.016 | 461 |  |  | 0.038 | 461 |  |  | 0.029 | 461
0.18 | 470 |  |  | 1.55 | 470 |  |  | 0.31 | 470 |  |  | 0.017 | 470 |  |  | 0.016 | 470 |  |  | 0.038 | 470 |  |  | 0.03 | 470
0.18 | 477 |  |  | 1.55 | 477 |  |  | 0.31 | 477 |  |  | 0.018 | 477 |  |  | 0.016 | 477 |  |  | 0.038 | 477 |  |  | 0.03 | 477
0.18 | 453 |  |  | 1.55 | 453 |  |  | 0.31 | 453 |  |  | 0.018 | 453 |  |  | 0.016 | 453 |  |  | 0.039 | 453 |  |  | 0.03 | 453
0.18 | 452 |  |  | 1.55 | 452 |  |  | 0.31 | 452 |  |  | 0.018 | 452 |  |  | 0.017 | 452 |  |  | 0.039 | 452 |  |  | 0.031 | 452
0.18 | 452 |  |  | 1.55 | 452 |  |  | 0.31 | 452 |  |  | 0.018 | 452 |  |  | 0.017 | 452 |  |  | 0.039 | 452 |  |  | 0.032 | 452
0.18 | 465 |  |  | 1.55 | 465 |  |  | 0.31 | 465 |  |  | 0.018 | 465 |  |  | 0.018 | 465 |  |  | 0.04 | 465 |  |  | 0.034 | 465
0.18 | 419 |  |  | 1.55 | 419 |  |  | 0.35 | 419 |  |  | 0.018 | 419 |  |  | 0.018 | 419 |  |  | 0.04 | 419 |  |  | 0.034 | 419
0.18 | 483 |  |  | 1.55 | 483 |  |  | 0.35 | 483 |  |  | 0.019 | 483 |  |  | 0.018 | 483 |  |  | 0.04 | 483 |  |  | 0.034 | 483
0.18 | 426 |  |  | 1.55 | 426 |  |  | 0.35 | 426 |  |  | 0.019 | 426 |  |  | 0.018 | 426 |  |  | 0.041 | 426 |  |  | 0.035 | 426
0.18 | 426 |  |  | 1.55 | 426 |  |  | 0.37 | 426 |  |  | 0.019 | 426 |  |  | 0.019 | 426 |  |  | 0.041 | 426 |  |  | 0.035 | 426
0.18 | 439 |  |  | 1.55 | 439 |  |  | 0.37 | 439 |  |  | 0.019 | 439 |  |  | 0.02 | 439 |  |  | 0.041 | 439 |  |  | 0.035 | 439
0.18 | 477 |  |  | 1.56 | 477 |  |  | 0.37 | 477 |  |  | 0.019 | 477 |  |  | 0.02 | 477 |  |  | 0.041 | 477 |  |  | 0.035 | 477
0.18 | 469 |  |  | 1.6 | 469 |  |  | 0.46 | 469 |  |  | 0.019 | 469 |  |  | 0.02 | 469 |  |  | 0.041 | 469 |  |  | 0.035 | 469
0.18 | 461 |  |  | 1.6 | 461 |  |  | 0.46 | 461 |  |  | 0.019 | 461 |  |  | 0.02 | 461 |  |  | 0.041 | 461 |  |  | 0.035 | 461
0.18 | 461 |  |  | 1.6 | 461 |  |  | 0.46 | 461 |  |  | 0.019 | 461 |  |  | 0.02 | 461 |  |  | 0.048 | 461 |  |  | 0.043 | 461

## Пред.прч2
C 0,01 | Пред.прч |  |  | Mn 0,01 | Пред.прч |  |  | Si 0,01 | Пред.прч |  |  | S 0,001 | Пред.прч |  |  | P 0,001 | Пред.прч |  |  | AL_R 0,001 | Пред.прч |  |  | Nb 0,001 | Пред.прч
0.14 | 594 |  |  | 1.31 | 594 |  |  | 0.17 | 594 |  |  | 0.005 | 594 |  |  | 0.009 | 594 |  |  | 0.016 | 594 |  |  | 0.01 | 594
0.14 | 540 | 0.14 | 579.4211 | 1.31 | 540 |  |  | 0.17 | 540 |  |  | 0.005 | 540 | 0.005 | 584.1538 | 0.009 | 540 | 0.009 | 568 | 0.016 | 540 |  |  | 0.01 | 540
0.14 | 570 | 0.15 | 588.3333 | 1.32 | 570 | 1.31 | 567 | 0.17 | 570 | 0.17 | 588.625 | 0.005 | 570 | 0.006 | 574.1176 | 0.009 | 570 | 0.01 | 580.2174 | 0.016 | 570 | 0.016 | 568 | 0.01 | 570 | 0.01 | 579.9643
0.14 | 585 | 0.16 | 578.5211 | 1.32 | 585 | 1.32 | 595 | 0.17 | 585 | 0.19 | 572.1429 | 0.005 | 585 | 0.007 | 582.037 | 0.01 | 585 | 0.011 | 582.4074 | 0.02 | 585 | 0.02 | 585 | 0.01 | 585 | 0.016 | 575
0.14 | 630 | 0.17 | 580.9397 | 1.32 | 630 | 1.35 | 605 | 0.17 | 630 | 0.2 | 583.3333 | 0.005 | 630 | 0.008 | 580.6338 | 0.01 | 630 | 0.012 | 578.4043 | 0.021 | 630 | 0.021 | 612 | 0.01 | 630 | 0.017 | 625
0.14 | 620 | 0.18 | 592.3718 | 1.35 | 620 | 1.37 | 580 | 0.17 | 620 | 0.21 | 571.4286 | 0.005 | 620 | 0.009 | 580.375 | 0.01 | 620 | 0.013 | 581.6374 | 0.021 | 620 | 0.022 | 561.25 | 0.01 | 620 | 0.018 | 620
0.14 | 590 |  |  | 1.35 | 590 | 1.39 | 570.8333 | 0.17 | 590 | 0.22 | 580.9483 | 0.005 | 590 | 0.01 | 594.75 | 0.01 | 590 | 0.014 | 592.2727 | 0.021 | 590 | 0.024 | 553.3333 | 0.01 | 590 | 0.022 | 568.9286
0.14 | 580 |  |  | 1.37 | 580 | 1.4 | 579.6154 | 0.17 | 580 | 0.23 | 585.4545 | 0.005 | 580 | 0.011 | 573.0385 | 0.01 | 580 | 0.015 | 593.125 | 0.021 | 580 | 0.026 | 582.0833 | 0.01 | 580 | 0.023 | 581.746
0.14 | 640 |  |  | 1.39 | 640 | 1.43 | 577.9545 | 0.19 | 640 | 0.24 | 578.4375 | 0.005 | 640 | 0.012 | 591.3636 | 0.01 | 640 | 0.016 | 589.1176 | 0.021 | 640 | 0.027 | 573 | 0.01 | 640 | 0.024 | 593
0.14 | 595 |  |  | 1.39 | 595 | 1.44 | 580 | 0.19 | 595 | 0.25 | 585.5882 | 0.005 | 595 | 0.013 | 590 | 0.01 | 595 | 0.017 | 590 | 0.022 | 595 | 0.028 | 583.1818 | 0.01 | 595 | 0.025 | 568.6667
0.14 | 560 |  |  | 1.39 | 560 | 1.45 | 586.9444 | 0.19 | 560 | 0.26 | 574.5897 | 0.005 | 560 | 0.014 | 586.875 | 0.01 | 560 | 0.018 | 587.5 | 0.022 | 560 | 0.029 | 583.7143 | 0.01 | 560 | 0.026 | 594.7368
0.14 | 535 |  |  | 1.39 | 535 | 1.46 | 583.3333 | 0.19 | 535 | 0.27 | 605 | 0.005 | 535 | 0.015 | 590 | 0.01 | 535 | 0.019 | 575 | 0.022 | 535 | 0.03 | 564.4444 | 0.01 | 535 | 0.027 | 593.5714
0.14 | 555 |  |  | 1.39 | 555 | 1.47 | 578.2222 | 0.19 | 555 | 0.28 | 591.1905 | 0.005 | 555 | 0.017 | 593.3333 | 0.01 | 555 | 0.02 | 593 | 0.022 | 555 | 0.031 | 585 | 0.01 | 555 | 0.028 | 578
0.14 | 540 |  |  | 1.39 | 540 | 1.48 | 582.6923 | 0.19 | 540 | 0.29 | 592.3077 | 0.006 | 540 | 0.018 | 588.3333 | 0.01 | 540 |  |  | 0.024 | 540 | 0.032 | 582.7885 | 0.01 | 540 | 0.029 | 592.5
0.14 | 580 |  |  | 1.4 | 580 | 1.49 | 560 | 0.19 | 580 | 0.3 | 590.2778 | 0.006 | 580 | 0.019 | 591.875 | 0.01 | 580 |  |  | 0.024 | 580 | 0.033 | 588.4615 | 0.01 | 580 | 0.03 | 596.6667
0.14 | 540 |  |  | 1.4 | 540 | 1.5 | 581.7647 | 0.2 | 540 | 0.31 | 593.75 | 0.006 | 540 |  |  | 0.01 | 540 |  |  | 0.024 | 540 | 0.034 | 564.1429 | 0.01 | 540 | 0.031 | 590
0.14 | 595 |  |  | 1.4 | 595 | 1.51 | 597.5 | 0.2 | 595 | 0.35 | 585 | 0.006 | 595 |  |  | 0.01 | 595 |  |  | 0.026 | 595 | 0.035 | 557.2 | 0.01 | 595 | 0.032 | 590
0.14 | 590 |  |  | 1.4 | 590 | 1.52 | 558 | 0.2 | 590 | 0.37 | 595 | 0.006 | 590 |  |  | 0.01 | 590 |  |  | 0.026 | 590 | 0.036 | 576.4286 | 0.01 | 590 | 0.034 | 591.6667
0.14 | 570 |  |  | 1.4 | 570 | 1.53 | 584.9375 | 0.2 | 570 | 0.46 | 585 | 0.006 | 570 |  |  | 0.01 | 570 |  |  | 0.026 | 570 | 0.037 | 596.1364 | 0.01 | 570 | 0.035 | 591.6667
0.15 | 580 |  |  | 1.4 | 580 | 1.54 | 590.4 | 0.2 | 580 |  |  | 0.006 | 580 |  |  | 0.01 | 580 |  |  | 0.026 | 580 | 0.038 | 591.625 | 0.01 | 580 | 0.043 | 565
0.15 | 585 |  |  | 1.4 | 585 | 1.55 | 590.8333 | 0.2 | 585 |  |  | 0.006 | 585 |  |  | 0.01 | 585 |  |  | 0.026 | 585 | 0.039 | 591.6667 | 0.01 | 585
0.15 | 585 |  |  | 1.4 | 585 | 1.56 | 610 | 0.2 | 585 |  |  | 0.006 | 585 |  |  | 0.01 | 585 |  |  | 0.026 | 585 | 0.04 | 591.6667 | 0.01 | 585
0.15 | 560 |  |  | 1.4 | 560 | 1.6 | 585 | 0.2 | 560 |  |  | 0.006 | 560 |  |  | 0.01 | 560 |  |  | 0.026 | 560 | 0.041 | 591.6667 | 0.01 | 560
0.15 | 560 |  |  | 1.4 | 560 |  |  | 0.2 | 560 |  |  | 0.006 | 560 |  |  | 0.01 | 560 |  |  | 0.026 | 560 | 0.048 | 565 | 0.01 | 560
0.15 | 590 |  |  | 1.4 | 590 |  |  | 0.2 | 590 |  |  | 0.006 | 590 |  |  | 0.01 | 590 |  |  | 0.026 | 590 |  |  | 0.01 | 590
0.15 | 580 |  |  | 1.4 | 580 |  |  | 0.2 | 580 |  |  | 0.006 | 580 |  |  | 0.01 | 580 |  |  | 0.026 | 580 |  |  | 0.01 | 580
0.15 | 620 |  |  | 1.4 | 620 |  |  | 0.2 | 620 |  |  | 0.006 | 620 |  |  | 0.011 | 620 |  |  | 0.026 | 620 |  |  | 0.01 | 620
0.15 | 570 |  |  | 1.43 | 570 |  |  | 0.2 | 570 |  |  | 0.006 | 570 |  |  | 0.011 | 570 |  |  | 0.026 | 570 |  |  | 0.01 | 570
0.15 | 600 |  |  | 1.43 | 600 |  |  | 0.2 | 600 |  |  | 0.006 | 600 |  |  | 0.011 | 600 |  |  | 0.027 | 600 |  |  | 0.016 | 600
0.15 | 515 |  |  | 1.43 | 515 |  |  | 0.2 | 515 |  |  | 0.006 | 515 |  |  | 0.011 | 515 |  |  | 0.027 | 515 |  |  | 0.016 | 515
0.15 | 610 |  |  | 1.43 | 610 |  |  | 0.2 | 610 |  |  | 0.007 | 610 |  |  | 0.011 | 610 |  |  | 0.027 | 610 |  |  | 0.016 | 610
0.15 | 610 |  |  | 1.43 | 610 |  |  | 0.2 | 610 |  |  | 0.007 | 610 |  |  | 0.011 | 610 |  |  | 0.027 | 610 |  |  | 0.017 | 610
0.15 | 640 |  |  | 1.43 | 640 |  |  | 0.2 | 640 |  |  | 0.007 | 640 |  |  | 0.011 | 640 |  |  | 0.027 | 640 |  |  | 0.017 | 640
0.15 | 620 |  |  | 1.43 | 620 |  |  | 0.21 | 620 |  |  | 0.007 | 620 |  |  | 0.011 | 620 |  |  | 0.027 | 620 |  |  | 0.018 | 620
0.16 | 510 |  |  | 1.43 | 510 |  |  | 0.21 | 510 |  |  | 0.007 | 510 |  |  | 0.011 | 510 |  |  | 0.027 | 510 |  |  | 0.022 | 510
0.16 | 570 |  |  | 1.43 | 570 |  |  | 0.21 | 570 |  |  | 0.007 | 570 |  |  | 0.011 | 570 |  |  | 0.027 | 570 |  |  | 0.022 | 570
0.16 | 520 |  |  | 1.43 | 520 |  |  | 0.21 | 520 |  |  | 0.007 | 520 |  |  | 0.011 | 520 |  |  | 0.027 | 520 |  |  | 0.022 | 520
0.16 | 535 |  |  | 1.43 | 535 |  |  | 0.21 | 535 |  |  | 0.007 | 535 |  |  | 0.011 | 535 |  |  | 0.027 | 535 |  |  | 0.022 | 535
0.16 | 630 |  |  | 1.43 | 630 |  |  | 0.21 | 630 |  |  | 0.007 | 630 |  |  | 0.011 | 630 |  |  | 0.028 | 630 |  |  | 0.022 | 630
0.16 | 625 |  |  | 1.43 | 625 |  |  | 0.21 | 625 |  |  | 0.007 | 625 |  |  | 0.011 | 625 |  |  | 0.028 | 625 |  |  | 0.022 | 625
0.16 | 615 |  |  | 1.43 | 615 |  |  | 0.21 | 615 |  |  | 0.007 | 615 |  |  | 0.011 | 615 |  |  | 0.028 | 615 |  |  | 0.022 | 615
0.16 | 595 |  |  | 1.43 | 595 |  |  | 0.21 | 595 |  |  | 0.007 | 595 |  |  | 0.011 | 595 |  |  | 0.028 | 595 |  |  | 0.022 | 595
0.16 | 565 |  |  | 1.43 | 565 |  |  | 0.21 | 565 |  |  | 0.007 | 565 |  |  | 0.011 | 565 |  |  | 0.028 | 565 |  |  | 0.022 | 565
0.16 | 555 |  |  | 1.43 | 555 |  |  | 0.21 | 555 |  |  | 0.007 | 555 |  |  | 0.011 | 555 |  |  | 0.028 | 555 |  |  | 0.022 | 555
0.16 | 545 |  |  | 1.43 | 545 |  |  | 0.21 | 545 |  |  | 0.007 | 545 |  |  | 0.011 | 545 |  |  | 0.028 | 545 |  |  | 0.022 | 545
0.16 | 535 |  |  | 1.43 | 535 |  |  | 0.21 | 535 |  |  | 0.007 | 535 |  |  | 0.011 | 535 |  |  | 0.028 | 535 |  |  | 0.022 | 535
0.16 | 580 |  |  | 1.43 | 580 |  |  | 0.21 | 580 |  |  | 0.007 | 580 |  |  | 0.011 | 580 |  |  | 0.028 | 580 |  |  | 0.022 | 580
0.16 | 585 |  |  | 1.43 | 585 |  |  | 0.22 | 585 |  |  | 0.007 | 585 |  |  | 0.011 | 585 |  |  | 0.028 | 585 |  |  | 0.022 | 585
0.16 | 585 |  |  | 1.43 | 585 |  |  | 0.22 | 585 |  |  | 0.007 | 585 |  |  | 0.011 | 585 |  |  | 0.028 | 585 |  |  | 0.023 | 585
0.16 | 585 |  |  | 1.44 | 585 |  |  | 0.22 | 585 |  |  | 0.007 | 585 |  |  | 0.011 | 585 |  |  | 0.029 | 585 |  |  | 0.023 | 585
0.16 | 570 |  |  | 1.44 | 570 |  |  | 0.22 | 570 |  |  | 0.007 | 570 |  |  | 0.011 | 570 |  |  | 0.029 | 570 |  |  | 0.023 | 570
0.16 | 600 |  |  | 1.44 | 600 |  |  | 0.22 | 600 |  |  | 0.007 | 600 |  |  | 0.011 | 600 |  |  | 0.029 | 600 |  |  | 0.023 | 600
0.16 | 555 |  |  | 1.44 | 555 |  |  | 0.22 | 555 |  |  | 0.007 | 555 |  |  | 0.011 | 555 |  |  | 0.029 | 555 |  |  | 0.023 | 555
0.16 | 585 |  |  | 1.44 | 585 |  |  | 0.22 | 585 |  |  | 0.007 | 585 |  |  | 0.011 | 585 |  |  | 0.029 | 585 |  |  | 0.023 | 585
0.16 | 585 |  |  | 1.44 | 585 |  |  | 0.22 | 585 |  |  | 0.007 | 585 |  |  | 0.011 | 585 |  |  | 0.029 | 585 |  |  | 0.023 | 585
0.16 | 600 |  |  | 1.45 | 600 |  |  | 0.22 | 600 |  |  | 0.007 | 600 |  |  | 0.011 | 600 |  |  | 0.029 | 600 |  |  | 0.023 | 600
0.16 | 605 |  |  | 1.45 | 605 |  |  | 0.22 | 605 |  |  | 0.007 | 605 |  |  | 0.011 | 605 |  |  | 0.029 | 605 |  |  | 0.023 | 605
0.16 | 610 |  |  | 1.45 | 610 |  |  | 0.22 | 610 |  |  | 0.008 | 610 |  |  | 0.011 | 610 |  |  | 0.029 | 610 |  |  | 0.023 | 610
0.16 | 570 |  |  | 1.45 | 570 |  |  | 0.22 | 570 |  |  | 0.008 | 570 |  |  | 0.011 | 570 |  |  | 0.029 | 570 |  |  | 0.023 | 570
0.16 | 580 |  |  | 1.45 | 580 |  |  | 0.22 | 580 |  |  | 0.008 | 580 |  |  | 0.011 | 580 |  |  | 0.029 | 580 |  |  | 0.023 | 580
0.16 | 600 |  |  | 1.45 | 600 |  |  | 0.22 | 600 |  |  | 0.008 | 600 |  |  | 0.011 | 600 |  |  | 0.029 | 600 |  |  | 0.023 | 600
0.16 | 530 |  |  | 1.45 | 530 |  |  | 0.22 | 530 |  |  | 0.008 | 530 |  |  | 0.011 | 530 |  |  | 0.029 | 530 |  |  | 0.023 | 530
0.16 | 625 |  |  | 1.45 | 625 |  |  | 0.22 | 625 |  |  | 0.008 | 625 |  |  | 0.011 | 625 |  |  | 0.029 | 625 |  |  | 0.023 | 625
0.16 | 565 |  |  | 1.45 | 565 |  |  | 0.22 | 565 |  |  | 0.008 | 565 |  |  | 0.011 | 565 |  |  | 0.029 | 565 |  |  | 0.023 | 565
0.16 | 585 |  |  | 1.45 | 585 |  |  | 0.22 | 585 |  |  | 0.008 | 585 |  |  | 0.011 | 585 |  |  | 0.029 | 585 |  |  | 0.023 | 585
0.16 | 545 |  |  | 1.45 | 545 |  |  | 0.22 | 545 |  |  | 0.008 | 545 |  |  | 0.011 | 545 |  |  | 0.029 | 545 |  |  | 0.023 | 545
0.16 | 560 |  |  | 1.45 | 560 |  |  | 0.22 | 560 |  |  | 0.008 | 560 |  |  | 0.011 | 560 |  |  | 0.029 | 560 |  |  | 0.023 | 560
0.16 | 575 |  |  | 1.45 | 575 |  |  | 0.22 | 575 |  |  | 0.008 | 575 |  |  | 0.011 | 575 |  |  | 0.029 | 575 |  |  | 0.023 | 575
0.16 | 615 |  |  | 1.45 | 615 |  |  | 0.22 | 615 |  |  | 0.008 | 615 |  |  | 0.011 | 615 |  |  | 0.029 | 615 |  |  | 0.023 | 615
0.16 | 615 |  |  | 1.45 | 615 |  |  | 0.22 | 615 |  |  | 0.008 | 615 |  |  | 0.011 | 615 |  |  | 0.029 | 615 |  |  | 0.023 | 615
0.16 | 610 |  |  | 1.45 | 610 |  |  | 0.22 | 610 |  |  | 0.008 | 610 |  |  | 0.011 | 610 |  |  | 0.029 | 610 |  |  | 0.023 | 610
0.16 | 600 |  |  | 1.45 | 600 |  |  | 0.22 | 600 |  |  | 0.008 | 600 |  |  | 0.011 | 600 |  |  | 0.029 | 600 |  |  | 0.023 | 600
0.16 | 575 |  |  | 1.45 | 575 |  |  | 0.22 | 575 |  |  | 0.008 | 575 |  |  | 0.011 | 575 |  |  | 0.029 | 575 |  |  | 0.023 | 575
0.16 | 580 |  |  | 1.46 | 580 |  |  | 0.22 | 580 |  |  | 0.008 | 580 |  |  | 0.011 | 580 |  |  | 0.029 | 580 |  |  | 0.023 | 580
0.16 | 595 |  |  | 1.46 | 595 |  |  | 0.22 | 595 |  |  | 0.008 | 595 |  |  | 0.011 | 595 |  |  | 0.029 | 595 |  |  | 0.023 | 595
0.16 | 575 |  |  | 1.46 | 575 |  |  | 0.22 | 575 |  |  | 0.008 | 575 |  |  | 0.011 | 575 |  |  | 0.029 | 575 |  |  | 0.023 | 575
0.16 | 585 |  |  | 1.46 | 585 |  |  | 0.22 | 585 |  |  | 0.008 | 585 |  |  | 0.011 | 585 |  |  | 0.029 | 585 |  |  | 0.023 | 585
0.16 | 595 |  |  | 1.46 | 595 |  |  | 0.22 | 595 |  |  | 0.008 | 595 |  |  | 0.011 | 595 |  |  | 0.029 | 595 |  |  | 0.023 | 595
0.16 | 570 |  |  | 1.46 | 570 |  |  | 0.22 | 570 |  |  | 0.008 | 570 |  |  | 0.011 | 570 |  |  | 0.029 | 570 |  |  | 0.023 | 570
0.16 | 570 |  |  | 1.47 | 570 |  |  | 0.22 | 570 |  |  | 0.008 | 570 |  |  | 0.011 | 570 |  |  | 0.029 | 570 |  |  | 0.023 | 570
0.16 | 570 |  |  | 1.47 | 570 |  |  | 0.22 | 570 |  |  | 0.008 | 570 |  |  | 0.012 | 570 |  |  | 0.029 | 570 |  |  | 0.023 | 570
0.16 | 600 |  |  | 1.47 | 600 |  |  | 0.22 | 600 |  |  | 0.008 | 600 |  |  | 0.012 | 600 |  |  | 0.029 | 600 |  |  | 0.023 | 600
0.16 | 560 |  |  | 1.47 | 560 |  |  | 0.22 | 560 |  |  | 0.008 | 560 |  |  | 0.012 | 560 |  |  | 0.029 | 560 |  |  | 0.023 | 560
0.16 | 585 |  |  | 1.47 | 585 |  |  | 0.22 | 585 |  |  | 0.008 | 585 |  |  | 0.012 | 585 |  |  | 0.029 | 585 |  |  | 0.023 | 585
0.16 | 585 |  |  | 1.47 | 585 |  |  | 0.22 | 585 |  |  | 0.008 | 585 |  |  | 0.012 | 585 |  |  | 0.03 | 585 |  |  | 0.023 | 585
0.16 | 585 |  |  | 1.47 | 585 |  |  | 0.22 | 585 |  |  | 0.008 | 585 |  |  | 0.012 | 585 |  |  | 0.03 | 585 |  |  | 0.023 | 585
0.16 | 565 |  |  | 1.47 | 565 |  |  | 0.22 | 565 |  |  | 0.008 | 565 |  |  | 0.012 | 565 |  |  | 0.03 | 565 |  |  | 0.023 | 565
0.16 | 585 |  |  | 1.47 | 585 |  |  | 0.22 | 585 |  |  | 0.008 | 585 |  |  | 0.012 | 585 |  |  | 0.03 | 585 |  |  | 0.023 | 585
0.16 | 560 |  |  | 1.47 | 560 |  |  | 0.22 | 560 |  |  | 0.008 | 560 |  |  | 0.012 | 560 |  |  | 0.03 | 560 |  |  | 0.023 | 560
0.16 | 550 |  |  | 1.47 | 550 |  |  | 0.22 | 550 |  |  | 0.008 | 550 |  |  | 0.012 | 550 |  |  | 0.03 | 550 |  |  | 0.023 | 550
0.16 | 550 |  |  | 1.47 | 550 |  |  | 0.22 | 550 |  |  | 0.008 | 550 |  |  | 0.012 | 550 |  |  | 0.03 | 550 |  |  | 0.023 | 550
0.16 | 550 |  |  | 1.47 | 550 |  |  | 0.22 | 550 |  |  | 0.008 | 550 |  |  | 0.012 | 550 |  |  | 0.03 | 550 |  |  | 0.023 | 550
0.16 | 550 |  |  | 1.47 | 550 |  |  | 0.22 | 550 |  |  | 0.008 | 550 |  |  | 0.012 | 550 |  |  | 0.03 | 550 |  |  | 0.023 | 550
0.16 | 575 |  |  | 1.47 | 575 |  |  | 0.22 | 575 |  |  | 0.008 | 575 |  |  | 0.012 | 575 |  |  | 0.031 | 575 |  |  | 0.023 | 575
0.16 | 585 |  |  | 1.47 | 585 |  |  | 0.22 | 585 |  |  | 0.008 | 585 |  |  | 0.012 | 585 |  |  | 0.031 | 585 |  |  | 0.023 | 585
0.16 | 585 |  |  | 1.47 | 585 |  |  | 0.22 | 585 |  |  | 0.008 | 585 |  |  | 0.012 | 585 |  |  | 0.031 | 585 |  |  | 0.023 | 585
0.16 | 570 |  |  | 1.47 | 570 |  |  | 0.22 | 570 |  |  | 0.008 | 570 |  |  | 0.012 | 570 |  |  | 0.031 | 570 |  |  | 0.023 | 570
0.16 | 645 |  |  | 1.47 | 645 |  |  | 0.22 | 645 |  |  | 0.008 | 645 |  |  | 0.012 | 645 |  |  | 0.031 | 645 |  |  | 0.023 | 645
0.16 | 590 |  |  | 1.47 | 590 |  |  | 0.22 | 590 |  |  | 0.008 | 590 |  |  | 0.012 | 590 |  |  | 0.031 | 590 |  |  | 0.023 | 590
0.16 | 570 |  |  | 1.47 | 570 |  |  | 0.22 | 570 |  |  | 0.008 | 570 |  |  | 0.012 | 570 |  |  | 0.031 | 570 |  |  | 0.023 | 570
0.16 | 550 |  |  | 1.47 | 550 |  |  | 0.22 | 550 |  |  | 0.008 | 550 |  |  | 0.012 | 550 |  |  | 0.031 | 550 |  |  | 0.023 | 550
0.16 | 550 |  |  | 1.47 | 550 |  |  | 0.22 | 550 |  |  | 0.008 | 550 |  |  | 0.012 | 550 |  |  | 0.031 | 550 |  |  | 0.023 | 550
0.16 | 590 |  |  | 1.47 | 590 |  |  | 0.22 | 590 |  |  | 0.008 | 590 |  |  | 0.012 | 590 |  |  | 0.031 | 590 |  |  | 0.023 | 590
0.16 | 595 |  |  | 1.47 | 595 |  |  | 0.22 | 595 |  |  | 0.008 | 595 |  |  | 0.012 | 595 |  |  | 0.031 | 595 |  |  | 0.023 | 595
0.16 | 610 |  |  | 1.47 | 610 |  |  | 0.22 | 610 |  |  | 0.008 | 610 |  |  | 0.012 | 610 |  |  | 0.031 | 610 |  |  | 0.023 | 610
0.17 | 550 |  |  | 1.47 | 550 |  |  | 0.23 | 550 |  |  | 0.008 | 550 |  |  | 0.012 | 550 |  |  | 0.031 | 550 |  |  | 0.023 | 550
0.17 | 625 |  |  | 1.47 | 625 |  |  | 0.23 | 625 |  |  | 0.008 | 625 |  |  | 0.012 | 625 |  |  | 0.031 | 625 |  |  | 0.023 | 625
0.17 | 605 |  |  | 1.47 | 605 |  |  | 0.23 | 605 |  |  | 0.008 | 605 |  |  | 0.012 | 605 |  |  | 0.032 | 605 |  |  | 0.023 | 605
0.17 | 600 |  |  | 1.47 | 600 |  |  | 0.23 | 600 |  |  | 0.008 | 600 |  |  | 0.012 | 600 |  |  | 0.032 | 600 |  |  | 0.023 | 600
0.17 | 540 |  |  | 1.47 | 540 |  |  | 0.23 | 540 |  |  | 0.008 | 540 |  |  | 0.012 | 540 |  |  | 0.032 | 540 |  |  | 0.023 | 540
0.17 | 590 |  |  | 1.47 | 590 |  |  | 0.23 | 590 |  |  | 0.008 | 590 |  |  | 0.012 | 590 |  |  | 0.032 | 590 |  |  | 0.023 | 590
0.17 | 580 |  |  | 1.47 | 580 |  |  | 0.23 | 580 |  |  | 0.008 | 580 |  |  | 0.012 | 580 |  |  | 0.032 | 580 |  |  | 0.023 | 580
0.17 | 590 |  |  | 1.47 | 590 |  |  | 0.23 | 590 |  |  | 0.008 | 590 |  |  | 0.012 | 590 |  |  | 0.032 | 590 |  |  | 0.023 | 590
0.17 | 580 |  |  | 1.47 | 580 |  |  | 0.23 | 580 |  |  | 0.008 | 580 |  |  | 0.012 | 580 |  |  | 0.032 | 580 |  |  | 0.023 | 580
0.17 | 570 |  |  | 1.47 | 570 |  |  | 0.23 | 570 |  |  | 0.008 | 570 |  |  | 0.012 | 570 |  |  | 0.032 | 570 |  |  | 0.023 | 570
0.17 | 610 |  |  | 1.47 | 610 |  |  | 0.23 | 610 |  |  | 0.008 | 610 |  |  | 0.012 | 610 |  |  | 0.032 | 610 |  |  | 0.023 | 610
0.17 | 610 |  |  | 1.47 | 610 |  |  | 0.24 | 610 |  |  | 0.008 | 610 |  |  | 0.012 | 610 |  |  | 0.032 | 610 |  |  | 0.023 | 610
0.17 | 575 |  |  | 1.47 | 575 |  |  | 0.24 | 575 |  |  | 0.008 | 575 |  |  | 0.012 | 575 |  |  | 0.032 | 575 |  |  | 0.023 | 575
0.17 | 575 |  |  | 1.47 | 575 |  |  | 0.24 | 575 |  |  | 0.008 | 575 |  |  | 0.012 | 575 |  |  | 0.032 | 575 |  |  | 0.023 | 575
0.17 | 550 |  |  | 1.47 | 550 |  |  | 0.24 | 550 |  |  | 0.008 | 550 |  |  | 0.012 | 550 |  |  | 0.032 | 550 |  |  | 0.023 | 550
0.17 | 585 |  |  | 1.47 | 585 |  |  | 0.24 | 585 |  |  | 0.008 | 585 |  |  | 0.012 | 585 |  |  | 0.032 | 585 |  |  | 0.023 | 585
0.17 | 540 |  |  | 1.47 | 540 |  |  | 0.24 | 540 |  |  | 0.008 | 540 |  |  | 0.012 | 540 |  |  | 0.032 | 540 |  |  | 0.023 | 540
0.17 | 545 |  |  | 1.47 | 545 |  |  | 0.24 | 545 |  |  | 0.008 | 545 |  |  | 0.012 | 545 |  |  | 0.032 | 545 |  |  | 0.023 | 545
0.17 | 620 |  |  | 1.47 | 620 |  |  | 0.24 | 620 |  |  | 0.008 | 620 |  |  | 0.012 | 620 |  |  | 0.032 | 620 |  |  | 0.023 | 620
0.17 | 595 |  |  | 1.48 | 595 |  |  | 0.24 | 595 |  |  | 0.008 | 595 |  |  | 0.012 | 595 |  |  | 0.032 | 595 |  |  | 0.023 | 595
0.17 | 575 |  |  | 1.48 | 575 |  |  | 0.24 | 575 |  |  | 0.008 | 575 |  |  | 0.012 | 575 |  |  | 0.032 | 575 |  |  | 0.023 | 575
0.17 | 565 |  |  | 1.48 | 565 |  |  | 0.24 | 565 |  |  | 0.008 | 565 |  |  | 0.012 | 565 |  |  | 0.032 | 565 |  |  | 0.023 | 565
0.17 | 610 |  |  | 1.48 | 610 |  |  | 0.24 | 610 |  |  | 0.008 | 610 |  |  | 0.013 | 610 |  |  | 0.032 | 610 |  |  | 0.023 | 610
0.17 | 575 |  |  | 1.48 | 575 |  |  | 0.24 | 575 |  |  | 0.009 | 575 |  |  | 0.013 | 575 |  |  | 0.032 | 575 |  |  | 0.023 | 575
0.17 | 585 |  |  | 1.48 | 585 |  |  | 0.24 | 585 |  |  | 0.009 | 585 |  |  | 0.013 | 585 |  |  | 0.032 | 585 |  |  | 0.023 | 585
0.17 | 585 |  |  | 1.48 | 585 |  |  | 0.24 | 585 |  |  | 0.009 | 585 |  |  | 0.013 | 585 |  |  | 0.032 | 585 |  |  | 0.023 | 585
0.17 | 565 |  |  | 1.48 | 565 |  |  | 0.24 | 565 |  |  | 0.009 | 565 |  |  | 0.013 | 565 |  |  | 0.032 | 565 |  |  | 0.023 | 565
0.17 | 565 |  |  | 1.48 | 565 |  |  | 0.25 | 565 |  |  | 0.009 | 565 |  |  | 0.013 | 565 |  |  | 0.032 | 565 |  |  | 0.023 | 565
0.17 | 585 |  |  | 1.48 | 585 |  |  | 0.25 | 585 |  |  | 0.009 | 585 |  |  | 0.013 | 585 |  |  | 0.032 | 585 |  |  | 0.023 | 585
0.17 | 590 |  |  | 1.48 | 590 |  |  | 0.25 | 590 |  |  | 0.009 | 590 |  |  | 0.013 | 590 |  |  | 0.032 | 590 |  |  | 0.023 | 590
0.17 | 590 |  |  | 1.48 | 590 |  |  | 0.25 | 590 |  |  | 0.009 | 590 |  |  | 0.013 | 590 |  |  | 0.032 | 590 |  |  | 0.023 | 590
0.17 | 630 |  |  | 1.48 | 630 |  |  | 0.25 | 630 |  |  | 0.009 | 630 |  |  | 0.013 | 630 |  |  | 0.032 | 630 |  |  | 0.023 | 630
0.17 | 595 |  |  | 1.48 | 595 |  |  | 0.25 | 595 |  |  | 0.009 | 595 |  |  | 0.013 | 595 |  |  | 0.032 | 595 |  |  | 0.023 | 595
0.17 | 555 |  |  | 1.48 | 555 |  |  | 0.25 | 555 |  |  | 0.009 | 555 |  |  | 0.013 | 555 |  |  | 0.032 | 555 |  |  | 0.023 | 555
0.17 | 550 |  |  | 1.48 | 550 |  |  | 0.25 | 550 |  |  | 0.009 | 550 |  |  | 0.013 | 550 |  |  | 0.032 | 550 |  |  | 0.023 | 550
0.17 | 575 |  |  | 1.48 | 575 |  |  | 0.25 | 575 |  |  | 0.009 | 575 |  |  | 0.013 | 575 |  |  | 0.032 | 575 |  |  | 0.023 | 575
0.17 | 590 |  |  | 1.48 | 590 |  |  | 0.25 | 590 |  |  | 0.009 | 590 |  |  | 0.013 | 590 |  |  | 0.032 | 590 |  |  | 0.023 | 590
0.17 | 615 |  |  | 1.48 | 615 |  |  | 0.25 | 615 |  |  | 0.009 | 615 |  |  | 0.013 | 615 |  |  | 0.032 | 615 |  |  | 0.023 | 615
0.17 | 615 |  |  | 1.48 | 615 |  |  | 0.25 | 615 |  |  | 0.009 | 615 |  |  | 0.013 | 615 |  |  | 0.032 | 615 |  |  | 0.023 | 615
0.17 | 540 |  |  | 1.48 | 540 |  |  | 0.25 | 540 |  |  | 0.009 | 540 |  |  | 0.013 | 540 |  |  | 0.032 | 540 |  |  | 0.023 | 540
0.17 | 600 |  |  | 1.48 | 600 |  |  | 0.25 | 600 |  |  | 0.009 | 600 |  |  | 0.013 | 600 |  |  | 0.032 | 600 |  |  | 0.023 | 600
0.17 | 560 |  |  | 1.48 | 560 |  |  | 0.25 | 560 |  |  | 0.009 | 560 |  |  | 0.013 | 560 |  |  | 0.032 | 560 |  |  | 0.023 | 560
0.17 | 600 |  |  | 1.48 | 600 |  |  | 0.25 | 600 |  |  | 0.009 | 600 |  |  | 0.013 | 600 |  |  | 0.032 | 600 |  |  | 0.023 | 600
0.17 | 570 |  |  | 1.48 | 570 |  |  | 0.25 | 570 |  |  | 0.009 | 570 |  |  | 0.013 | 570 |  |  | 0.032 | 570 |  |  | 0.023 | 570
0.17 | 570 |  |  | 1.48 | 570 |  |  | 0.25 | 570 |  |  | 0.009 | 570 |  |  | 0.013 | 570 |  |  | 0.032 | 570 |  |  | 0.023 | 570
0.17 | 570 |  |  | 1.49 | 570 |  |  | 0.25 | 570 |  |  | 0.009 | 570 |  |  | 0.013 | 570 |  |  | 0.032 | 570 |  |  | 0.023 | 570
0.17 | 550 |  |  | 1.49 | 550 |  |  | 0.25 | 550 |  |  | 0.009 | 550 |  |  | 0.013 | 550 |  |  | 0.032 | 550 |  |  | 0.023 | 550
0.17 | 550 |  |  | 1.5 | 550 |  |  | 0.25 | 550 |  |  | 0.009 | 550 |  |  | 0.013 | 550 |  |  | 0.032 | 550 |  |  | 0.023 | 550
0.17 | 610 |  |  | 1.5 | 610 |  |  | 0.25 | 610 |  |  | 0.009 | 610 |  |  | 0.013 | 610 |  |  | 0.032 | 610 |  |  | 0.023 | 610
0.17 | 590 |  |  | 1.5 | 590 |  |  | 0.25 | 590 |  |  | 0.009 | 590 |  |  | 0.013 | 590 |  |  | 0.032 | 590 |  |  | 0.023 | 590
0.17 | 600 |  |  | 1.5 | 600 |  |  | 0.25 | 600 |  |  | 0.009 | 600 |  |  | 0.013 | 600 |  |  | 0.032 | 600 |  |  | 0.023 | 600
0.17 | 610 |  |  | 1.5 | 610 |  |  | 0.25 | 610 |  |  | 0.009 | 610 |  |  | 0.013 | 610 |  |  | 0.032 | 610 |  |  | 0.023 | 610
0.17 | 605 |  |  | 1.5 | 605 |  |  | 0.25 | 605 |  |  | 0.009 | 605 |  |  | 0.013 | 605 |  |  | 0.032 | 605 |  |  | 0.023 | 605
0.17 | 605 |  |  | 1.5 | 605 |  |  | 0.25 | 605 |  |  | 0.009 | 605 |  |  | 0.013 | 605 |  |  | 0.032 | 605 |  |  | 0.023 | 605
0.17 | 560 |  |  | 1.5 | 560 |  |  | 0.25 | 560 |  |  | 0.009 | 560 |  |  | 0.013 | 560 |  |  | 0.033 | 560 |  |  | 0.023 | 560
0.17 | 560 |  |  | 1.5 | 560 |  |  | 0.25 | 560 |  |  | 0.009 | 560 |  |  | 0.013 | 560 |  |  | 0.033 | 560 |  |  | 0.023 | 560
0.17 | 560 |  |  | 1.5 | 560 |  |  | 0.25 | 560 |  |  | 0.009 | 560 |  |  | 0.013 | 560 |  |  | 0.033 | 560 |  |  | 0.023 | 560
0.17 | 580 |  |  | 1.5 | 580 |  |  | 0.25 | 580 |  |  | 0.009 | 580 |  |  | 0.013 | 580 |  |  | 0.033 | 580 |  |  | 0.023 | 580
0.17 | 560 |  |  | 1.5 | 560 |  |  | 0.25 | 560 |  |  | 0.009 | 560 |  |  | 0.013 | 560 |  |  | 0.033 | 560 |  |  | 0.023 | 560
0.17 | 550 |  |  | 1.5 | 550 |  |  | 0.25 | 550 |  |  | 0.009 | 550 |  |  | 0.013 | 550 |  |  | 0.033 | 550 |  |  | 0.023 | 550
0.17 | 550 |  |  | 1.5 | 550 |  |  | 0.25 | 550 |  |  | 0.009 | 550 |  |  | 0.013 | 550 |  |  | 0.033 | 550 |  |  | 0.023 | 550
0.17 | 600 |  |  | 1.5 | 600 |  |  | 0.25 | 600 |  |  | 0.009 | 600 |  |  | 0.013 | 600 |  |  | 0.033 | 600 |  |  | 0.023 | 600
0.17 | 600 |  |  | 1.5 | 600 |  |  | 0.25 | 600 |  |  | 0.009 | 600 |  |  | 0.013 | 600 |  |  | 0.033 | 600 |  |  | 0.023 | 600
0.17 | 600 |  |  | 1.5 | 600 |  |  | 0.25 | 600 |  |  | 0.01 | 600 |  |  | 0.013 | 600 |  |  | 0.033 | 600 |  |  | 0.023 | 600
0.17 | 600 |  |  | 1.51 | 600 |  |  | 0.25 | 600 |  |  | 0.01 | 600 |  |  | 0.013 | 600 |  |  | 0.033 | 600 |  |  | 0.023 | 600
0.17 | 600 |  |  | 1.51 | 600 |  |  | 0.25 | 600 |  |  | 0.01 | 600 |  |  | 0.013 | 600 |  |  | 0.033 | 600 |  |  | 0.023 | 600
0.17 | 600 |  |  | 1.51 | 600 |  |  | 0.25 | 600 |  |  | 0.01 | 600 |  |  | 0.013 | 600 |  |  | 0.033 | 600 |  |  | 0.023 | 600
0.17 | 590 |  |  | 1.51 | 590 |  |  | 0.25 | 590 |  |  | 0.01 | 590 |  |  | 0.013 | 590 |  |  | 0.033 | 590 |  |  | 0.023 | 590
0.17 | 600 |  |  | 1.51 | 600 |  |  | 0.25 | 600 |  |  | 0.01 | 600 |  |  | 0.013 | 600 |  |  | 0.033 | 600 |  |  | 0.023 | 600
0.17 | 600 |  |  | 1.51 | 600 |  |  | 0.25 | 600 |  |  | 0.01 | 600 |  |  | 0.013 | 600 |  |  | 0.033 | 600 |  |  | 0.024 | 600
0.17 | 600 |  |  | 1.51 | 600 |  |  | 0.25 | 600 |  |  | 0.01 | 600 |  |  | 0.013 | 600 |  |  | 0.033 | 600 |  |  | 0.024 | 600
0.17 | 600 |  |  | 1.51 | 600 |  |  | 0.25 | 600 |  |  | 0.01 | 600 |  |  | 0.013 | 600 |  |  | 0.033 | 600 |  |  | 0.024 | 600
0.17 | 600 |  |  | 1.51 | 600 |  |  | 0.25 | 600 |  |  | 0.01 | 600 |  |  | 0.013 | 600 |  |  | 0.033 | 600 |  |  | 0.024 | 600
0.17 | 600 |  |  | 1.51 | 600 |  |  | 0.25 | 600 |  |  | 0.01 | 600 |  |  | 0.013 | 600 |  |  | 0.033 | 600 |  |  | 0.024 | 600
0.17 | 580 |  |  | 1.51 | 580 |  |  | 0.25 | 580 |  |  | 0.01 | 580 |  |  | 0.013 | 580 |  |  | 0.033 | 580 |  |  | 0.024 | 580
0.17 | 580 |  |  | 1.51 | 580 |  |  | 0.25 | 580 |  |  | 0.01 | 580 |  |  | 0.013 | 580 |  |  | 0.033 | 580 |  |  | 0.024 | 580
0.17 | 605 |  |  | 1.51 | 605 |  |  | 0.25 | 605 |  |  | 0.01 | 605 |  |  | 0.013 | 605 |  |  | 0.033 | 605 |  |  | 0.024 | 605
0.17 | 605 |  |  | 1.51 | 605 |  |  | 0.25 | 605 |  |  | 0.01 | 605 |  |  | 0.013 | 605 |  |  | 0.033 | 605 |  |  | 0.024 | 605
0.17 | 590 |  |  | 1.51 | 590 |  |  | 0.26 | 590 |  |  | 0.01 | 590 |  |  | 0.013 | 590 |  |  | 0.033 | 590 |  |  | 0.024 | 590
0.17 | 590 |  |  | 1.51 | 590 |  |  | 0.26 | 590 |  |  | 0.01 | 590 |  |  | 0.013 | 590 |  |  | 0.033 | 590 |  |  | 0.024 | 590
0.17 | 585 |  |  | 1.51 | 585 |  |  | 0.26 | 585 |  |  | 0.01 | 585 |  |  | 0.013 | 585 |  |  | 0.033 | 585 |  |  | 0.024 | 585
0.17 | 585 |  |  | 1.51 | 585 |  |  | 0.26 | 585 |  |  | 0.01 | 585 |  |  | 0.013 | 585 |  |  | 0.033 | 585 |  |  | 0.024 | 585
0.17 | 585 |  |  | 1.51 | 585 |  |  | 0.26 | 585 |  |  | 0.01 | 585 |  |  | 0.013 | 585 |  |  | 0.033 | 585 |  |  | 0.024 | 585
0.17 | 680 |  |  | 1.51 | 680 |  |  | 0.26 | 680 |  |  | 0.011 | 680 |  |  | 0.013 | 680 |  |  | 0.033 | 680 |  |  | 0.024 | 680
0.17 | 590 |  |  | 1.51 | 590 |  |  | 0.26 | 590 |  |  | 0.011 | 590 |  |  | 0.013 | 590 |  |  | 0.033 | 590 |  |  | 0.024 | 590
0.17 | 590 |  |  | 1.51 | 590 |  |  | 0.26 | 590 |  |  | 0.011 | 590 |  |  | 0.013 | 590 |  |  | 0.033 | 590 |  |  | 0.024 | 590
0.17 | 610 |  |  | 1.51 | 610 |  |  | 0.26 | 610 |  |  | 0.011 | 610 |  |  | 0.013 | 610 |  |  | 0.033 | 610 |  |  | 0.024 | 610
0.17 | 610 |  |  | 1.51 | 610 |  |  | 0.26 | 610 |  |  | 0.011 | 610 |  |  | 0.013 | 610 |  |  | 0.033 | 610 |  |  | 0.024 | 610
0.17 | 580 |  |  | 1.51 | 580 |  |  | 0.26 | 580 |  |  | 0.011 | 580 |  |  | 0.013 | 580 |  |  | 0.033 | 580 |  |  | 0.024 | 580
0.17 | 580 |  |  | 1.51 | 580 |  |  | 0.26 | 580 |  |  | 0.011 | 580 |  |  | 0.013 | 580 |  |  | 0.033 | 580 |  |  | 0.024 | 580
0.17 | 575 |  |  | 1.52 | 575 |  |  | 0.26 | 575 |  |  | 0.011 | 575 |  |  | 0.013 | 575 |  |  | 0.033 | 575 |  |  | 0.024 | 575
0.17 | 575 |  |  | 1.52 | 575 |  |  | 0.26 | 575 |  |  | 0.011 | 575 |  |  | 0.013 | 575 |  |  | 0.033 | 575 |  |  | 0.024 | 575
0.17 | 545 |  |  | 1.52 | 545 |  |  | 0.26 | 545 |  |  | 0.011 | 545 |  |  | 0.013 | 545 |  |  | 0.033 | 545 |  |  | 0.024 | 545
0.17 | 585 |  |  | 1.52 | 585 |  |  | 0.26 | 585 |  |  | 0.011 | 585 |  |  | 0.013 | 585 |  |  | 0.034 | 585 |  |  | 0.024 | 585
0.17 | 570 |  |  | 1.52 | 570 |  |  | 0.26 | 570 |  |  | 0.011 | 570 |  |  | 0.013 | 570 |  |  | 0.034 | 570 |  |  | 0.025 | 570
0.17 | 496 |  |  | 1.52 | 496 |  |  | 0.26 | 496 |  |  | 0.011 | 496 |  |  | 0.013 | 496 |  |  | 0.034 | 496 |  |  | 0.025 | 496
0.17 | 496 |  |  | 1.52 | 496 |  |  | 0.26 | 496 |  |  | 0.011 | 496 |  |  | 0.013 | 496 |  |  | 0.034 | 496 |  |  | 0.025 | 496
0.17 | 590 |  |  | 1.52 | 590 |  |  | 0.26 | 590 |  |  | 0.011 | 590 |  |  | 0.013 | 590 |  |  | 0.034 | 590 |  |  | 0.025 | 590
0.17 | 590 |  |  | 1.52 | 590 |  |  | 0.26 | 590 |  |  | 0.011 | 590 |  |  | 0.013 | 590 |  |  | 0.034 | 590 |  |  | 0.025 | 590
0.17 | 496 |  |  | 1.53 | 496 |  |  | 0.26 | 496 |  |  | 0.011 | 496 |  |  | 0.013 | 496 |  |  | 0.034 | 496 |  |  | 0.025 | 496
0.17 | 610 |  |  | 1.53 | 610 |  |  | 0.26 | 610 |  |  | 0.011 | 610 |  |  | 0.013 | 610 |  |  | 0.034 | 610 |  |  | 0.025 | 610
0.17 | 580 |  |  | 1.53 | 580 |  |  | 0.26 | 580 |  |  | 0.011 | 580 |  |  | 0.013 | 580 |  |  | 0.034 | 580 |  |  | 0.025 | 580
0.17 | 610 |  |  | 1.53 | 610 |  |  | 0.26 | 610 |  |  | 0.011 | 610 |  |  | 0.013 | 610 |  |  | 0.034 | 610 |  |  | 0.025 | 610
0.17 | 550 |  |  | 1.53 | 550 |  |  | 0.26 | 550 |  |  | 0.011 | 550 |  |  | 0.013 | 550 |  |  | 0.034 | 550 |  |  | 0.025 | 550
0.17 | 550 |  |  | 1.53 | 550 |  |  | 0.26 | 550 |  |  | 0.011 | 550 |  |  | 0.013 | 550 |  |  | 0.034 | 550 |  |  | 0.025 | 550
0.17 | 585 |  |  | 1.53 | 585 |  |  | 0.26 | 585 |  |  | 0.011 | 585 |  |  | 0.013 | 585 |  |  | 0.034 | 585 |  |  | 0.025 | 585
0.17 | 590 |  |  | 1.53 | 590 |  |  | 0.26 | 590 |  |  | 0.011 | 590 |  |  | 0.013 | 590 |  |  | 0.034 | 590 |  |  | 0.025 | 590
0.17 | 496 |  |  | 1.53 | 496 |  |  | 0.26 | 496 |  |  | 0.011 | 496 |  |  | 0.013 | 496 |  |  | 0.035 | 496 |  |  | 0.025 | 496
0.17 | 570 |  |  | 1.53 | 570 |  |  | 0.26 | 570 |  |  | 0.011 | 570 |  |  | 0.013 | 570 |  |  | 0.035 | 570 |  |  | 0.025 | 570
0.17 | 570 |  |  | 1.53 | 570 |  |  | 0.26 | 570 |  |  | 0.012 | 570 |  |  | 0.013 | 570 |  |  | 0.035 | 570 |  |  | 0.025 | 570
0.17 | 560 |  |  | 1.53 | 560 |  |  | 0.26 | 560 |  |  | 0.012 | 560 |  |  | 0.013 | 560 |  |  | 0.035 | 560 |  |  | 0.025 | 560
0.17 | 590 |  |  | 1.53 | 590 |  |  | 0.26 | 590 |  |  | 0.012 | 590 |  |  | 0.013 | 590 |  |  | 0.035 | 590 |  |  | 0.025 | 590
0.17 | 590 |  |  | 1.53 | 590 |  |  | 0.26 | 590 |  |  | 0.012 | 590 |  |  | 0.013 | 590 |  |  | 0.036 | 590 |  |  | 0.025 | 590
0.17 | 530 |  |  | 1.53 | 530 |  |  | 0.26 | 530 |  |  | 0.012 | 530 |  |  | 0.014 | 530 |  |  | 0.036 | 530 |  |  | 0.025 | 530
0.17 | 570 |  |  | 1.53 | 570 |  |  | 0.26 | 570 |  |  | 0.012 | 570 |  |  | 0.014 | 570 |  |  | 0.036 | 570 |  |  | 0.025 | 570
0.17 | 585 |  |  | 1.53 | 585 |  |  | 0.26 | 585 |  |  | 0.012 | 585 |  |  | 0.014 | 585 |  |  | 0.036 | 585 |  |  | 0.025 | 585
0.18 | 580 |  |  | 1.53 | 580 |  |  | 0.26 | 580 |  |  | 0.012 | 580 |  |  | 0.014 | 580 |  |  | 0.036 | 580 |  |  | 0.025 | 580
0.18 | 580 |  |  | 1.53 | 580 |  |  | 0.27 | 580 |  |  | 0.012 | 580 |  |  | 0.014 | 580 |  |  | 0.036 | 580 |  |  | 0.025 | 580
0.18 | 600 |  |  | 1.53 | 600 |  |  | 0.27 | 600 |  |  | 0.012 | 600 |  |  | 0.014 | 600 |  |  | 0.036 | 600 |  |  | 0.025 | 600
0.18 | 590 |  |  | 1.53 | 590 |  |  | 0.27 | 590 |  |  | 0.012 | 590 |  |  | 0.014 | 590 |  |  | 0.037 | 590 |  |  | 0.025 | 590
0.18 | 630 |  |  | 1.53 | 630 |  |  | 0.27 | 630 |  |  | 0.012 | 630 |  |  | 0.014 | 630 |  |  | 0.037 | 630 |  |  | 0.025 | 630
0.18 | 620 |  |  | 1.53 | 620 |  |  | 0.27 | 620 |  |  | 0.012 | 620 |  |  | 0.014 | 620 |  |  | 0.037 | 620 |  |  | 0.026 | 620
0.18 | 620 |  |  | 1.53 | 620 |  |  | 0.27 | 620 |  |  | 0.012 | 620 |  |  | 0.014 | 620 |  |  | 0.037 | 620 |  |  | 0.026 | 620
0.18 | 600 |  |  | 1.53 | 600 |  |  | 0.27 | 600 |  |  | 0.012 | 600 |  |  | 0.014 | 600 |  |  | 0.037 | 600 |  |  | 0.026 | 600
0.18 | 600 |  |  | 1.53 | 600 |  |  | 0.27 | 600 |  |  | 0.012 | 600 |  |  | 0.014 | 600 |  |  | 0.037 | 600 |  |  | 0.026 | 600
0.18 | 610 |  |  | 1.53 | 610 |  |  | 0.28 | 610 |  |  | 0.012 | 610 |  |  | 0.014 | 610 |  |  | 0.037 | 610 |  |  | 0.026 | 610
0.18 | 585 |  |  | 1.53 | 585 |  |  | 0.28 | 585 |  |  | 0.012 | 585 |  |  | 0.014 | 585 |  |  | 0.037 | 585 |  |  | 0.026 | 585
0.18 | 585 |  |  | 1.53 | 585 |  |  | 0.28 | 585 |  |  | 0.012 | 585 |  |  | 0.014 | 585 |  |  | 0.037 | 585 |  |  | 0.026 | 585
0.18 | 580 |  |  | 1.53 | 580 |  |  | 0.28 | 580 |  |  | 0.012 | 580 |  |  | 0.014 | 580 |  |  | 0.037 | 580 |  |  | 0.026 | 580
0.18 | 610 |  |  | 1.53 | 610 |  |  | 0.28 | 610 |  |  | 0.012 | 610 |  |  | 0.014 | 610 |  |  | 0.037 | 610 |  |  | 0.026 | 610
0.18 | 610 |  |  | 1.53 | 610 |  |  | 0.28 | 610 |  |  | 0.012 | 610 |  |  | 0.014 | 610 |  |  | 0.037 | 610 |  |  | 0.026 | 610
0.18 | 615 |  |  | 1.53 | 615 |  |  | 0.28 | 615 |  |  | 0.012 | 615 |  |  | 0.014 | 615 |  |  | 0.037 | 615 |  |  | 0.026 | 615
0.18 | 600 |  |  | 1.53 | 600 |  |  | 0.28 | 600 |  |  | 0.012 | 600 |  |  | 0.014 | 600 |  |  | 0.037 | 600 |  |  | 0.026 | 600
0.18 | 570 |  |  | 1.53 | 570 |  |  | 0.28 | 570 |  |  | 0.012 | 570 |  |  | 0.014 | 570 |  |  | 0.037 | 570 |  |  | 0.026 | 570
0.18 | 580 |  |  | 1.53 | 580 |  |  | 0.28 | 580 |  |  | 0.012 | 580 |  |  | 0.014 | 580 |  |  | 0.037 | 580 |  |  | 0.026 | 580
0.18 | 610 |  |  | 1.53 | 610 |  |  | 0.28 | 610 |  |  | 0.012 | 610 |  |  | 0.014 | 610 |  |  | 0.037 | 610 |  |  | 0.026 | 610
0.18 | 590 |  |  | 1.53 | 590 |  |  | 0.28 | 590 |  |  | 0.012 | 590 |  |  | 0.014 | 590 |  |  | 0.037 | 590 |  |  | 0.026 | 590
0.18 | 590 |  |  | 1.53 | 590 |  |  | 0.28 | 590 |  |  | 0.012 | 590 |  |  | 0.014 | 590 |  |  | 0.037 | 590 |  |  | 0.026 | 590
0.18 | 530 |  |  | 1.53 | 530 |  |  | 0.28 | 530 |  |  | 0.012 | 530 |  |  | 0.014 | 530 |  |  | 0.037 | 530 |  |  | 0.026 | 530
0.18 | 595 |  |  | 1.53 | 595 |  |  | 0.28 | 595 |  |  | 0.012 | 595 |  |  | 0.014 | 595 |  |  | 0.037 | 595 |  |  | 0.026 | 595
0.18 | 595 |  |  | 1.53 | 595 |  |  | 0.28 | 595 |  |  | 0.012 | 595 |  |  | 0.014 | 595 |  |  | 0.037 | 595 |  |  | 0.027 | 595
0.18 | 595 |  |  | 1.53 | 595 |  |  | 0.28 | 595 |  |  | 0.012 | 595 |  |  | 0.014 | 595 |  |  | 0.038 | 595 |  |  | 0.027 | 595
0.18 | 585 |  |  | 1.53 | 585 |  |  | 0.28 | 585 |  |  | 0.012 | 585 |  |  | 0.014 | 585 |  |  | 0.038 | 585 |  |  | 0.027 | 585
0.18 | 575 |  |  | 1.53 | 575 |  |  | 0.28 | 575 |  |  | 0.012 | 575 |  |  | 0.014 | 575 |  |  | 0.038 | 575 |  |  | 0.027 | 575
0.18 | 605 |  |  | 1.53 | 605 |  |  | 0.28 | 605 |  |  | 0.012 | 605 |  |  | 0.014 | 605 |  |  | 0.038 | 605 |  |  | 0.027 | 605
0.18 | 600 |  |  | 1.53 | 600 |  |  | 0.28 | 600 |  |  | 0.012 | 600 |  |  | 0.014 | 600 |  |  | 0.038 | 600 |  |  | 0.027 | 600
0.18 | 610 |  |  | 1.53 | 610 |  |  | 0.29 | 610 |  |  | 0.012 | 610 |  |  | 0.014 | 610 |  |  | 0.038 | 610 |  |  | 0.027 | 610
0.18 | 610 |  |  | 1.54 | 610 |  |  | 0.29 | 610 |  |  | 0.012 | 610 |  |  | 0.014 | 610 |  |  | 0.038 | 610 |  |  | 0.027 | 610
0.18 | 600 |  |  | 1.54 | 600 |  |  | 0.29 | 600 |  |  | 0.012 | 600 |  |  | 0.014 | 600 |  |  | 0.038 | 600 |  |  | 0.027 | 600
0.18 | 600 |  |  | 1.54 | 600 |  |  | 0.29 | 600 |  |  | 0.012 | 600 |  |  | 0.014 | 600 |  |  | 0.038 | 600 |  |  | 0.027 | 600
0.18 | 610 |  |  | 1.54 | 610 |  |  | 0.29 | 610 |  |  | 0.012 | 610 |  |  | 0.014 | 610 |  |  | 0.038 | 610 |  |  | 0.027 | 610
0.18 | 570 |  |  | 1.54 | 570 |  |  | 0.29 | 570 |  |  | 0.012 | 570 |  |  | 0.014 | 570 |  |  | 0.038 | 570 |  |  | 0.027 | 570
0.18 | 590 |  |  | 1.54 | 590 |  |  | 0.29 | 590 |  |  | 0.012 | 590 |  |  | 0.014 | 590 |  |  | 0.038 | 590 |  |  | 0.027 | 590
0.18 | 590 |  |  | 1.54 | 590 |  |  | 0.29 | 590 |  |  | 0.013 | 590 |  |  | 0.014 | 590 |  |  | 0.038 | 590 |  |  | 0.027 | 590
0.18 | 600 |  |  | 1.54 | 600 |  |  | 0.29 | 600 |  |  | 0.013 | 600 |  |  | 0.014 | 600 |  |  | 0.038 | 600 |  |  | 0.027 | 600
0.18 | 580 |  |  | 1.54 | 580 |  |  | 0.29 | 580 |  |  | 0.013 | 580 |  |  | 0.014 | 580 |  |  | 0.038 | 580 |  |  | 0.027 | 580
0.18 | 580 |  |  | 1.54 | 580 |  |  | 0.29 | 580 |  |  | 0.013 | 580 |  |  | 0.014 | 580 |  |  | 0.038 | 580 |  |  | 0.027 | 580
0.18 | 580 |  |  | 1.54 | 580 |  |  | 0.29 | 580 |  |  | 0.013 | 580 |  |  | 0.015 | 580 |  |  | 0.038 | 580 |  |  | 0.027 | 580
0.18 | 580 |  |  | 1.54 | 580 |  |  | 0.29 | 580 |  |  | 0.013 | 580 |  |  | 0.015 | 580 |  |  | 0.038 | 580 |  |  | 0.027 | 580
0.18 | 595 |  |  | 1.54 | 595 |  |  | 0.3 | 595 |  |  | 0.013 | 595 |  |  | 0.015 | 595 |  |  | 0.038 | 595 |  |  | 0.027 | 595
0.18 | 595 |  |  | 1.54 | 595 |  |  | 0.3 | 595 |  |  | 0.013 | 595 |  |  | 0.015 | 595 |  |  | 0.038 | 595 |  |  | 0.027 | 595
0.18 | 580 |  |  | 1.54 | 580 |  |  | 0.3 | 580 |  |  | 0.013 | 580 |  |  | 0.015 | 580 |  |  | 0.038 | 580 |  |  | 0.027 | 580
0.18 | 620 |  |  | 1.54 | 620 |  |  | 0.3 | 620 |  |  | 0.013 | 620 |  |  | 0.015 | 620 |  |  | 0.038 | 620 |  |  | 0.027 | 620
0.18 | 585 |  |  | 1.54 | 585 |  |  | 0.3 | 585 |  |  | 0.014 | 585 |  |  | 0.015 | 585 |  |  | 0.038 | 585 |  |  | 0.027 | 585
0.18 | 610 |  |  | 1.54 | 610 |  |  | 0.3 | 610 |  |  | 0.014 | 610 |  |  | 0.015 | 610 |  |  | 0.038 | 610 |  |  | 0.027 | 610
0.18 | 600 |  |  | 1.54 | 600 |  |  | 0.3 | 600 |  |  | 0.014 | 600 |  |  | 0.016 | 600 |  |  | 0.038 | 600 |  |  | 0.027 | 600
0.18 | 570 |  |  | 1.54 | 570 |  |  | 0.3 | 570 |  |  | 0.014 | 570 |  |  | 0.016 | 570 |  |  | 0.038 | 570 |  |  | 0.027 | 570
0.18 | 610 |  |  | 1.54 | 610 |  |  | 0.3 | 610 |  |  | 0.014 | 610 |  |  | 0.016 | 610 |  |  | 0.038 | 610 |  |  | 0.027 | 610
0.18 | 575 |  |  | 1.54 | 575 |  |  | 0.3 | 575 |  |  | 0.014 | 575 |  |  | 0.016 | 575 |  |  | 0.038 | 575 |  |  | 0.028 | 575
0.18 | 575 |  |  | 1.54 | 575 |  |  | 0.3 | 575 |  |  | 0.014 | 575 |  |  | 0.016 | 575 |  |  | 0.038 | 575 |  |  | 0.028 | 575
0.18 | 570 |  |  | 1.54 | 570 |  |  | 0.3 | 570 |  |  | 0.014 | 570 |  |  | 0.016 | 570 |  |  | 0.038 | 570 |  |  | 0.028 | 570
0.18 | 585 |  |  | 1.54 | 585 |  |  | 0.3 | 585 |  |  | 0.015 | 585 |  |  | 0.016 | 585 |  |  | 0.038 | 585 |  |  | 0.028 | 585
0.18 | 585 |  |  | 1.55 | 585 |  |  | 0.3 | 585 |  |  | 0.015 | 585 |  |  | 0.016 | 585 |  |  | 0.038 | 585 |  |  | 0.028 | 585
0.18 | 565 |  |  | 1.55 | 565 |  |  | 0.3 | 565 |  |  | 0.015 | 565 |  |  | 0.016 | 565 |  |  | 0.038 | 565 |  |  | 0.029 | 565
0.18 | 600 |  |  | 1.55 | 600 |  |  | 0.3 | 600 |  |  | 0.015 | 600 |  |  | 0.016 | 600 |  |  | 0.038 | 600 |  |  | 0.029 | 600
0.18 | 615 |  |  | 1.55 | 615 |  |  | 0.3 | 615 |  |  | 0.015 | 615 |  |  | 0.016 | 615 |  |  | 0.038 | 615 |  |  | 0.029 | 615
0.18 | 590 |  |  | 1.55 | 590 |  |  | 0.3 | 590 |  |  | 0.015 | 590 |  |  | 0.016 | 590 |  |  | 0.038 | 590 |  |  | 0.029 | 590
0.18 | 590 |  |  | 1.55 | 590 |  |  | 0.31 | 590 |  |  | 0.017 | 590 |  |  | 0.016 | 590 |  |  | 0.038 | 590 |  |  | 0.029 | 590
0.18 | 595 |  |  | 1.55 | 595 |  |  | 0.31 | 595 |  |  | 0.017 | 595 |  |  | 0.016 | 595 |  |  | 0.038 | 595 |  |  | 0.029 | 595
0.18 | 595 |  |  | 1.55 | 595 |  |  | 0.31 | 595 |  |  | 0.017 | 595 |  |  | 0.016 | 595 |  |  | 0.038 | 595 |  |  | 0.03 | 595
0.18 | 600 |  |  | 1.55 | 600 |  |  | 0.31 | 600 |  |  | 0.018 | 600 |  |  | 0.016 | 600 |  |  | 0.038 | 600 |  |  | 0.03 | 600
0.18 | 595 |  |  | 1.55 | 595 |  |  | 0.31 | 595 |  |  | 0.018 | 595 |  |  | 0.016 | 595 |  |  | 0.039 | 595 |  |  | 0.03 | 595
0.18 | 590 |  |  | 1.55 | 590 |  |  | 0.31 | 590 |  |  | 0.018 | 590 |  |  | 0.017 | 590 |  |  | 0.039 | 590 |  |  | 0.031 | 590
0.18 | 590 |  |  | 1.55 | 590 |  |  | 0.31 | 590 |  |  | 0.018 | 590 |  |  | 0.017 | 590 |  |  | 0.039 | 590 |  |  | 0.032 | 590
0.18 | 595 |  |  | 1.55 | 595 |  |  | 0.31 | 595 |  |  | 0.018 | 595 |  |  | 0.018 | 595 |  |  | 0.04 | 595 |  |  | 0.034 | 595
0.18 | 560 |  |  | 1.55 | 560 |  |  | 0.35 | 560 |  |  | 0.018 | 560 |  |  | 0.018 | 560 |  |  | 0.04 | 560 |  |  | 0.034 | 560
0.18 | 620 |  |  | 1.55 | 620 |  |  | 0.35 | 620 |  |  | 0.019 | 620 |  |  | 0.018 | 620 |  |  | 0.04 | 620 |  |  | 0.034 | 620
0.18 | 575 |  |  | 1.55 | 575 |  |  | 0.35 | 575 |  |  | 0.019 | 575 |  |  | 0.018 | 575 |  |  | 0.041 | 575 |  |  | 0.035 | 575
0.18 | 575 |  |  | 1.55 | 575 |  |  | 0.37 | 575 |  |  | 0.019 | 575 |  |  | 0.019 | 575 |  |  | 0.041 | 575 |  |  | 0.035 | 575
0.18 | 600 |  |  | 1.55 | 600 |  |  | 0.37 | 600 |  |  | 0.019 | 600 |  |  | 0.02 | 600 |  |  | 0.041 | 600 |  |  | 0.035 | 600
0.18 | 610 |  |  | 1.56 | 610 |  |  | 0.37 | 610 |  |  | 0.019 | 610 |  |  | 0.02 | 610 |  |  | 0.041 | 610 |  |  | 0.035 | 610
0.18 | 595 |  |  | 1.6 | 595 |  |  | 0.46 | 595 |  |  | 0.019 | 595 |  |  | 0.02 | 595 |  |  | 0.041 | 595 |  |  | 0.035 | 595
0.18 | 595 |  |  | 1.6 | 595 |  |  | 0.46 | 595 |  |  | 0.019 | 595 |  |  | 0.02 | 595 |  |  | 0.041 | 595 |  |  | 0.035 | 595
0.18 | 565 |  |  | 1.6 | 565 |  |  | 0.46 | 565 |  |  | 0.019 | 565 |  |  | 0.02 | 565 |  |  | 0.048 | 565 |  |  | 0.043 | 565

## Относ.удл2
C 0,01 | О.удл5% |  |  | Mn 0,01 | О.удл5% |  |  | Si 0,01 | О.удл5% |  |  | S 0,001 | О.удл5% |  |  | P 0,001 | О.удл5% |  |  | AL_R 0,001 | О.удл5% |  |  | Nb 0,001 | О.удл5%
0.14 | 30 |  |  | 1.31 | 30 |  |  | 0.17 | 30 |  |  | 0.005 | 30 |  |  | 0.009 | 30 |  |  | 0.016 | 30 |  |  | 0.01 | 30
0.14 | 33 | 0.14 | 28.15789 | 1.31 | 33 | 1.31 | 31.5 | 0.17 | 33 | 0.17 | 26.375 | 0.005 | 33 |  |  | 0.009 | 33 | 0.009 | 29.33333 | 0.016 | 33 |  |  | 0.01 | 33
0.14 | 25 | 0.15 | 28.8 | 1.32 | 25 | 1.32 | 26 | 0.17 | 25 | 0.19 | 29.71429 | 0.005 | 25 | 0.005 | 27.61538 | 0.009 | 25 | 0.01 | 28.17391 | 0.016 | 25 | 0.016 | 29.33333 | 0.01 | 25 | 0.01 | 28.21429
0.14 | 24 | 0.16 | 27.52817 | 1.32 | 24 | 1.35 | 21.5 | 0.17 | 24 | 0.2 | 29 | 0.005 | 24 | 0.006 | 28.88235 | 0.01 | 24 | 0.011 | 27.61111 | 0.02 | 24 | 0.02 | 24 | 0.01 | 24 | 0.016 | 28.33333
0.14 | 29 | 0.17 | 28.25862 | 1.32 | 29 | 1.37 | 27 | 0.17 | 29 | 0.21 | 27.71429 | 0.005 | 29 | 0.007 | 27.44444 | 0.01 | 29 | 0.012 | 27.69149 | 0.021 | 29 | 0.021 | 24.6 | 0.01 | 29 | 0.017 | 33
0.14 | 21 | 0.18 | 28.69231 | 1.35 | 21 | 1.39 | 29.16667 | 0.17 | 21 | 0.22 | 27.4569 | 0.005 | 21 | 0.008 | 27.73944 | 0.01 | 21 | 0.013 | 28.27473 | 0.021 | 21 | 0.022 | 31 | 0.01 | 21 | 0.018 | 26
0.14 | 22 |  |  | 1.35 | 22 | 1.4 | 28.92308 | 0.17 | 22 | 0.23 | 28.13636 | 0.005 | 22 | 0.009 | 27.75 | 0.01 | 22 | 0.014 | 29.02273 | 0.021 | 22 | 0.024 | 29 | 0.01 | 22 | 0.022 | 27.78571
0.14 | 27 |  |  | 1.37 | 27 | 1.43 | 28.22727 | 0.17 | 27 | 0.24 | 27.15625 | 0.005 | 27 | 0.01 | 29.5 | 0.01 | 27 | 0.015 | 29.25 | 0.021 | 27 | 0.026 | 28.66667 | 0.01 | 27 | 0.023 | 27.63095
0.14 | 24 |  |  | 1.39 | 24 | 1.44 | 25.83333 | 0.19 | 24 | 0.25 | 28.5098 | 0.005 | 24 | 0.011 | 28.07692 | 0.01 | 24 | 0.016 | 28.05882 | 0.021 | 24 | 0.027 | 30 | 0.01 | 24 | 0.024 | 28.68
0.14 | 26 |  |  | 1.39 | 26 | 1.45 | 27.33333 | 0.19 | 26 | 0.26 | 28.4359 | 0.005 | 26 | 0.012 | 28.88636 | 0.01 | 26 | 0.017 | 28 | 0.022 | 26 | 0.028 | 26.63636 | 0.01 | 26 | 0.025 | 29.40741
0.14 | 33 |  |  | 1.39 | 33 | 1.46 | 28.16667 | 0.19 | 33 | 0.27 | 31.25 | 0.005 | 33 | 0.013 | 29.7 | 0.01 | 33 | 0.018 | 29.5 | 0.022 | 33 | 0.029 | 27.28571 | 0.01 | 33 | 0.026 | 28.42105
0.14 | 33 |  |  | 1.39 | 33 | 1.47 | 27.72222 | 0.19 | 33 | 0.28 | 27.90476 | 0.005 | 33 | 0.014 | 28 | 0.01 | 33 | 0.019 | 28 | 0.022 | 33 | 0.03 | 27.16667 | 0.01 | 33 | 0.027 | 28.78571
0.14 | 32 |  |  | 1.39 | 32 | 1.48 | 27.80769 | 0.19 | 32 | 0.29 | 28.46154 | 0.005 | 32 | 0.015 | 27.66667 | 0.01 | 32 | 0.02 | 29.2 | 0.022 | 32 | 0.031 | 28.28571 | 0.01 | 32 | 0.028 | 28.8
0.14 | 27 |  |  | 1.39 | 27 | 1.49 | 29.5 | 0.19 | 27 | 0.3 | 28.55556 | 0.006 | 27 | 0.017 | 28.33333 | 0.01 | 27 |  |  | 0.024 | 27 | 0.032 | 28 | 0.01 | 27 | 0.029 | 27.66667
0.14 | 33 |  |  | 1.4 | 33 | 1.5 | 27.52941 | 0.19 | 33 | 0.31 | 28 | 0.006 | 33 | 0.018 | 28 | 0.01 | 33 |  |  | 0.024 | 33 | 0.033 | 28.02564 | 0.01 | 33 | 0.03 | 28.33333
0.14 | 27 |  |  | 1.4 | 27 | 1.51 | 28.92308 | 0.2 | 27 | 0.35 | 30.33333 | 0.006 | 27 | 0.019 | 29.5 | 0.01 | 27 |  |  | 0.024 | 27 | 0.034 | 28.92857 | 0.01 | 27 | 0.031 | 28
0.14 | 32 |  |  | 1.4 | 32 | 1.52 | 28.22222 | 0.2 | 32 | 0.37 | 27.33333 | 0.006 | 32 |  |  | 0.01 | 32 |  |  | 0.026 | 32 | 0.035 | 28 | 0.01 | 32 | 0.032 | 28
0.14 | 32 |  |  | 1.4 | 32 | 1.53 | 29.10417 | 0.2 | 32 | 0.46 | 30.66667 | 0.006 | 32 |  |  | 0.01 | 32 |  |  | 0.026 | 32 | 0.036 | 31 | 0.01 | 32 | 0.034 | 30
0.14 | 25 |  |  | 1.4 | 25 | 1.54 | 28.44 | 0.2 | 25 |  |  | 0.006 | 25 |  |  | 0.01 | 25 |  |  | 0.026 | 25 | 0.037 | 28.45455 | 0.01 | 25 | 0.035 | 28.33333
0.15 | 25 |  |  | 1.4 | 25 | 1.55 | 28.22222 | 0.2 | 25 |  |  | 0.006 | 25 |  |  | 0.01 | 25 |  |  | 0.026 | 25 | 0.038 | 28.65 | 0.01 | 25 | 0.043 | 32
0.15 | 26 |  |  | 1.4 | 26 | 1.56 | 27 | 0.2 | 26 |  |  | 0.006 | 26 |  |  | 0.01 | 26 |  |  | 0.026 | 26 | 0.039 | 28 | 0.01 | 26
0.15 | 26 |  |  | 1.4 | 26 | 1.6 | 30.66667 | 0.2 | 26 |  |  | 0.006 | 26 |  |  | 0.01 | 26 |  |  | 0.026 | 26 | 0.04 | 30 | 0.01 | 26
0.15 | 33 |  |  | 1.4 | 33 |  |  | 0.2 | 33 |  |  | 0.006 | 33 |  |  | 0.01 | 33 |  |  | 0.026 | 33 | 0.041 | 28.33333 | 0.01 | 33
0.15 | 30 |  |  | 1.4 | 30 |  |  | 0.2 | 30 |  |  | 0.006 | 30 |  |  | 0.01 | 30 |  |  | 0.026 | 30 | 0.048 | 32 | 0.01 | 30
0.15 | 27 |  |  | 1.4 | 27 |  |  | 0.2 | 27 |  |  | 0.006 | 27 |  |  | 0.01 | 27 |  |  | 0.026 | 27 |  |  | 0.01 | 27
0.15 | 34 |  |  | 1.4 | 34 |  |  | 0.2 | 34 |  |  | 0.006 | 34 |  |  | 0.01 | 34 |  |  | 0.026 | 34 |  |  | 0.01 | 34
0.15 | 26 |  |  | 1.4 | 26 |  |  | 0.2 | 26 |  |  | 0.006 | 26 |  |  | 0.011 | 26 |  |  | 0.026 | 26 |  |  | 0.01 | 26
0.15 | 28 |  |  | 1.43 | 28 |  |  | 0.2 | 28 |  |  | 0.006 | 28 |  |  | 0.011 | 28 |  |  | 0.026 | 28 |  |  | 0.01 | 28
0.15 | 27 |  |  | 1.43 | 27 |  |  | 0.2 | 27 |  |  | 0.006 | 27 |  |  | 0.011 | 27 |  |  | 0.027 | 27 |  |  | 0.016 | 27
0.15 | 33 |  |  | 1.43 | 33 |  |  | 0.2 | 33 |  |  | 0.006 | 33 |  |  | 0.011 | 33 |  |  | 0.027 | 33 |  |  | 0.016 | 33
0.15 | 25 |  |  | 1.43 | 25 |  |  | 0.2 | 25 |  |  | 0.007 | 25 |  |  | 0.011 | 25 |  |  | 0.027 | 25 |  |  | 0.016 | 25
0.15 | 31 |  |  | 1.43 | 31 |  |  | 0.2 | 31 |  |  | 0.007 | 31 |  |  | 0.011 | 31 |  |  | 0.027 | 31 |  |  | 0.017 | 31
0.15 | 35 |  |  | 1.43 | 35 |  |  | 0.2 | 35 |  |  | 0.007 | 35 |  |  | 0.011 | 35 |  |  | 0.027 | 35 |  |  | 0.017 | 35
0.15 | 26 |  |  | 1.43 | 26 |  |  | 0.21 | 26 |  |  | 0.007 | 26 |  |  | 0.011 | 26 |  |  | 0.027 | 26 |  |  | 0.018 | 26
0.16 | 33 |  |  | 1.43 | 33 |  |  | 0.21 | 33 |  |  | 0.007 | 33 |  |  | 0.011 | 33 |  |  | 0.027 | 33 |  |  | 0.022 | 33
0.16 | 29 |  |  | 1.43 | 29 |  |  | 0.21 | 29 |  |  | 0.007 | 29 |  |  | 0.011 | 29 |  |  | 0.027 | 29 |  |  | 0.022 | 29
0.16 | 30 |  |  | 1.43 | 30 |  |  | 0.21 | 30 |  |  | 0.007 | 30 |  |  | 0.011 | 30 |  |  | 0.027 | 30 |  |  | 0.022 | 30
0.16 | 31 |  |  | 1.43 | 31 |  |  | 0.21 | 31 |  |  | 0.007 | 31 |  |  | 0.011 | 31 |  |  | 0.027 | 31 |  |  | 0.022 | 31
0.16 | 22 |  |  | 1.43 | 22 |  |  | 0.21 | 22 |  |  | 0.007 | 22 |  |  | 0.011 | 22 |  |  | 0.028 | 22 |  |  | 0.022 | 22
0.16 | 22 |  |  | 1.43 | 22 |  |  | 0.21 | 22 |  |  | 0.007 | 22 |  |  | 0.011 | 22 |  |  | 0.028 | 22 |  |  | 0.022 | 22
0.16 | 27 |  |  | 1.43 | 27 |  |  | 0.21 | 27 |  |  | 0.007 | 27 |  |  | 0.011 | 27 |  |  | 0.028 | 27 |  |  | 0.022 | 27
0.16 | 26 |  |  | 1.43 | 26 |  |  | 0.21 | 26 |  |  | 0.007 | 26 |  |  | 0.011 | 26 |  |  | 0.028 | 26 |  |  | 0.022 | 26
0.16 | 27 |  |  | 1.43 | 27 |  |  | 0.21 | 27 |  |  | 0.007 | 27 |  |  | 0.011 | 27 |  |  | 0.028 | 27 |  |  | 0.022 | 27
0.16 | 29 |  |  | 1.43 | 29 |  |  | 0.21 | 29 |  |  | 0.007 | 29 |  |  | 0.011 | 29 |  |  | 0.028 | 29 |  |  | 0.022 | 29
0.16 | 30 |  |  | 1.43 | 30 |  |  | 0.21 | 30 |  |  | 0.007 | 30 |  |  | 0.011 | 30 |  |  | 0.028 | 30 |  |  | 0.022 | 30
0.16 | 30 |  |  | 1.43 | 30 |  |  | 0.21 | 30 |  |  | 0.007 | 30 |  |  | 0.011 | 30 |  |  | 0.028 | 30 |  |  | 0.022 | 30
0.16 | 26 |  |  | 1.43 | 26 |  |  | 0.21 | 26 |  |  | 0.007 | 26 |  |  | 0.011 | 26 |  |  | 0.028 | 26 |  |  | 0.022 | 26
0.16 | 27 |  |  | 1.43 | 27 |  |  | 0.22 | 27 |  |  | 0.007 | 27 |  |  | 0.011 | 27 |  |  | 0.028 | 27 |  |  | 0.022 | 27
0.16 | 27 |  |  | 1.43 | 27 |  |  | 0.22 | 27 |  |  | 0.007 | 27 |  |  | 0.011 | 27 |  |  | 0.028 | 27 |  |  | 0.023 | 27
0.16 | 25 |  |  | 1.44 | 25 |  |  | 0.22 | 25 |  |  | 0.007 | 25 |  |  | 0.011 | 25 |  |  | 0.029 | 25 |  |  | 0.023 | 25
0.16 | 27 |  |  | 1.44 | 27 |  |  | 0.22 | 27 |  |  | 0.007 | 27 |  |  | 0.011 | 27 |  |  | 0.029 | 27 |  |  | 0.023 | 27
0.16 | 25 |  |  | 1.44 | 25 |  |  | 0.22 | 25 |  |  | 0.007 | 25 |  |  | 0.011 | 25 |  |  | 0.029 | 25 |  |  | 0.023 | 25
0.16 | 26 |  |  | 1.44 | 26 |  |  | 0.22 | 26 |  |  | 0.007 | 26 |  |  | 0.011 | 26 |  |  | 0.029 | 26 |  |  | 0.023 | 26
0.16 | 26 |  |  | 1.44 | 26 |  |  | 0.22 | 26 |  |  | 0.007 | 26 |  |  | 0.011 | 26 |  |  | 0.029 | 26 |  |  | 0.023 | 26
0.16 | 26 |  |  | 1.44 | 26 |  |  | 0.22 | 26 |  |  | 0.007 | 26 |  |  | 0.011 | 26 |  |  | 0.029 | 26 |  |  | 0.023 | 26
0.16 | 27 |  |  | 1.45 | 27 |  |  | 0.22 | 27 |  |  | 0.007 | 27 |  |  | 0.011 | 27 |  |  | 0.029 | 27 |  |  | 0.023 | 27
0.16 | 26 |  |  | 1.45 | 26 |  |  | 0.22 | 26 |  |  | 0.007 | 26 |  |  | 0.011 | 26 |  |  | 0.029 | 26 |  |  | 0.023 | 26
0.16 | 26 |  |  | 1.45 | 26 |  |  | 0.22 | 26 |  |  | 0.008 | 26 |  |  | 0.011 | 26 |  |  | 0.029 | 26 |  |  | 0.023 | 26
0.16 | 28 |  |  | 1.45 | 28 |  |  | 0.22 | 28 |  |  | 0.008 | 28 |  |  | 0.011 | 28 |  |  | 0.029 | 28 |  |  | 0.023 | 28
0.16 | 27 |  |  | 1.45 | 27 |  |  | 0.22 | 27 |  |  | 0.008 | 27 |  |  | 0.011 | 27 |  |  | 0.029 | 27 |  |  | 0.023 | 27
0.16 | 26 |  |  | 1.45 | 26 |  |  | 0.22 | 26 |  |  | 0.008 | 26 |  |  | 0.011 | 26 |  |  | 0.029 | 26 |  |  | 0.023 | 26
0.16 | 28 |  |  | 1.45 | 28 |  |  | 0.22 | 28 |  |  | 0.008 | 28 |  |  | 0.011 | 28 |  |  | 0.029 | 28 |  |  | 0.023 | 28
0.16 | 25 |  |  | 1.45 | 25 |  |  | 0.22 | 25 |  |  | 0.008 | 25 |  |  | 0.011 | 25 |  |  | 0.029 | 25 |  |  | 0.023 | 25
0.16 | 22 |  |  | 1.45 | 22 |  |  | 0.22 | 22 |  |  | 0.008 | 22 |  |  | 0.011 | 22 |  |  | 0.029 | 22 |  |  | 0.023 | 22
0.16 | 25 |  |  | 1.45 | 25 |  |  | 0.22 | 25 |  |  | 0.008 | 25 |  |  | 0.011 | 25 |  |  | 0.029 | 25 |  |  | 0.023 | 25
0.16 | 25 |  |  | 1.45 | 25 |  |  | 0.22 | 25 |  |  | 0.008 | 25 |  |  | 0.011 | 25 |  |  | 0.029 | 25 |  |  | 0.023 | 25
0.16 | 25 |  |  | 1.45 | 25 |  |  | 0.22 | 25 |  |  | 0.008 | 25 |  |  | 0.011 | 25 |  |  | 0.029 | 25 |  |  | 0.023 | 25
0.16 | 27 |  |  | 1.45 | 27 |  |  | 0.22 | 27 |  |  | 0.008 | 27 |  |  | 0.011 | 27 |  |  | 0.029 | 27 |  |  | 0.023 | 27
0.16 | 31 |  |  | 1.45 | 31 |  |  | 0.22 | 31 |  |  | 0.008 | 31 |  |  | 0.011 | 31 |  |  | 0.029 | 31 |  |  | 0.023 | 31
0.16 | 31 |  |  | 1.45 | 31 |  |  | 0.22 | 31 |  |  | 0.008 | 31 |  |  | 0.011 | 31 |  |  | 0.029 | 31 |  |  | 0.023 | 31
0.16 | 32 |  |  | 1.45 | 32 |  |  | 0.22 | 32 |  |  | 0.008 | 32 |  |  | 0.011 | 32 |  |  | 0.029 | 32 |  |  | 0.023 | 32
0.16 | 30 |  |  | 1.45 | 30 |  |  | 0.22 | 30 |  |  | 0.008 | 30 |  |  | 0.011 | 30 |  |  | 0.029 | 30 |  |  | 0.023 | 30
0.16 | 31 |  |  | 1.45 | 31 |  |  | 0.22 | 31 |  |  | 0.008 | 31 |  |  | 0.011 | 31 |  |  | 0.029 | 31 |  |  | 0.023 | 31
0.16 | 28 |  |  | 1.46 | 28 |  |  | 0.22 | 28 |  |  | 0.008 | 28 |  |  | 0.011 | 28 |  |  | 0.029 | 28 |  |  | 0.023 | 28
0.16 | 31 |  |  | 1.46 | 31 |  |  | 0.22 | 31 |  |  | 0.008 | 31 |  |  | 0.011 | 31 |  |  | 0.029 | 31 |  |  | 0.023 | 31
0.16 | 29 |  |  | 1.46 | 29 |  |  | 0.22 | 29 |  |  | 0.008 | 29 |  |  | 0.011 | 29 |  |  | 0.029 | 29 |  |  | 0.023 | 29
0.16 | 26 |  |  | 1.46 | 26 |  |  | 0.22 | 26 |  |  | 0.008 | 26 |  |  | 0.011 | 26 |  |  | 0.029 | 26 |  |  | 0.023 | 26
0.16 | 28 |  |  | 1.46 | 28 |  |  | 0.22 | 28 |  |  | 0.008 | 28 |  |  | 0.011 | 28 |  |  | 0.029 | 28 |  |  | 0.023 | 28
0.16 | 27 |  |  | 1.46 | 27 |  |  | 0.22 | 27 |  |  | 0.008 | 27 |  |  | 0.011 | 27 |  |  | 0.029 | 27 |  |  | 0.023 | 27
0.16 | 28 |  |  | 1.47 | 28 |  |  | 0.22 | 28 |  |  | 0.008 | 28 |  |  | 0.011 | 28 |  |  | 0.029 | 28 |  |  | 0.023 | 28
0.16 | 28 |  |  | 1.47 | 28 |  |  | 0.22 | 28 |  |  | 0.008 | 28 |  |  | 0.012 | 28 |  |  | 0.029 | 28 |  |  | 0.023 | 28
0.16 | 26 |  |  | 1.47 | 26 |  |  | 0.22 | 26 |  |  | 0.008 | 26 |  |  | 0.012 | 26 |  |  | 0.029 | 26 |  |  | 0.023 | 26
0.16 | 29 |  |  | 1.47 | 29 |  |  | 0.22 | 29 |  |  | 0.008 | 29 |  |  | 0.012 | 29 |  |  | 0.029 | 29 |  |  | 0.023 | 29
0.16 | 28 |  |  | 1.47 | 28 |  |  | 0.22 | 28 |  |  | 0.008 | 28 |  |  | 0.012 | 28 |  |  | 0.029 | 28 |  |  | 0.023 | 28
0.16 | 28 |  |  | 1.47 | 28 |  |  | 0.22 | 28 |  |  | 0.008 | 28 |  |  | 0.012 | 28 |  |  | 0.03 | 28 |  |  | 0.023 | 28
0.16 | 28 |  |  | 1.47 | 28 |  |  | 0.22 | 28 |  |  | 0.008 | 28 |  |  | 0.012 | 28 |  |  | 0.03 | 28 |  |  | 0.023 | 28
0.16 | 30 |  |  | 1.47 | 30 |  |  | 0.22 | 30 |  |  | 0.008 | 30 |  |  | 0.012 | 30 |  |  | 0.03 | 30 |  |  | 0.023 | 30
0.16 | 26 |  |  | 1.47 | 26 |  |  | 0.22 | 26 |  |  | 0.008 | 26 |  |  | 0.012 | 26 |  |  | 0.03 | 26 |  |  | 0.023 | 26
0.16 | 24.5 |  |  | 1.47 | 24.5 |  |  | 0.22 | 24.5 |  |  | 0.008 | 24.5 |  |  | 0.012 | 24.5 |  |  | 0.03 | 24.5 |  |  | 0.023 | 24.5
0.16 | 26 |  |  | 1.47 | 26 |  |  | 0.22 | 26 |  |  | 0.008 | 26 |  |  | 0.012 | 26 |  |  | 0.03 | 26 |  |  | 0.023 | 26
0.16 | 26 |  |  | 1.47 | 26 |  |  | 0.22 | 26 |  |  | 0.008 | 26 |  |  | 0.012 | 26 |  |  | 0.03 | 26 |  |  | 0.023 | 26
0.16 | 28 |  |  | 1.47 | 28 |  |  | 0.22 | 28 |  |  | 0.008 | 28 |  |  | 0.012 | 28 |  |  | 0.03 | 28 |  |  | 0.023 | 28
0.16 | 28 |  |  | 1.47 | 28 |  |  | 0.22 | 28 |  |  | 0.008 | 28 |  |  | 0.012 | 28 |  |  | 0.03 | 28 |  |  | 0.023 | 28
0.16 | 27 |  |  | 1.47 | 27 |  |  | 0.22 | 27 |  |  | 0.008 | 27 |  |  | 0.012 | 27 |  |  | 0.031 | 27 |  |  | 0.023 | 27
0.16 | 28 |  |  | 1.47 | 28 |  |  | 0.22 | 28 |  |  | 0.008 | 28 |  |  | 0.012 | 28 |  |  | 0.031 | 28 |  |  | 0.023 | 28
0.16 | 28 |  |  | 1.47 | 28 |  |  | 0.22 | 28 |  |  | 0.008 | 28 |  |  | 0.012 | 28 |  |  | 0.031 | 28 |  |  | 0.023 | 28
0.16 | 28 |  |  | 1.47 | 28 |  |  | 0.22 | 28 |  |  | 0.008 | 28 |  |  | 0.012 | 28 |  |  | 0.031 | 28 |  |  | 0.023 | 28
0.16 | 30 |  |  | 1.47 | 30 |  |  | 0.22 | 30 |  |  | 0.008 | 30 |  |  | 0.012 | 30 |  |  | 0.031 | 30 |  |  | 0.023 | 30
0.16 | 27 |  |  | 1.47 | 27 |  |  | 0.22 | 27 |  |  | 0.008 | 27 |  |  | 0.012 | 27 |  |  | 0.031 | 27 |  |  | 0.023 | 27
0.16 | 31 |  |  | 1.47 | 31 |  |  | 0.22 | 31 |  |  | 0.008 | 31 |  |  | 0.012 | 31 |  |  | 0.031 | 31 |  |  | 0.023 | 31
0.16 | 28 |  |  | 1.47 | 28 |  |  | 0.22 | 28 |  |  | 0.008 | 28 |  |  | 0.012 | 28 |  |  | 0.031 | 28 |  |  | 0.023 | 28
0.16 | 26 |  |  | 1.47 | 26 |  |  | 0.22 | 26 |  |  | 0.008 | 26 |  |  | 0.012 | 26 |  |  | 0.031 | 26 |  |  | 0.023 | 26
0.16 | 28 |  |  | 1.47 | 28 |  |  | 0.22 | 28 |  |  | 0.008 | 28 |  |  | 0.012 | 28 |  |  | 0.031 | 28 |  |  | 0.023 | 28
0.16 | 29 |  |  | 1.47 | 29 |  |  | 0.22 | 29 |  |  | 0.008 | 29 |  |  | 0.012 | 29 |  |  | 0.031 | 29 |  |  | 0.023 | 29
0.16 | 29 |  |  | 1.47 | 29 |  |  | 0.22 | 29 |  |  | 0.008 | 29 |  |  | 0.012 | 29 |  |  | 0.031 | 29 |  |  | 0.023 | 29
0.17 | 28 |  |  | 1.47 | 28 |  |  | 0.23 | 28 |  |  | 0.008 | 28 |  |  | 0.012 | 28 |  |  | 0.031 | 28 |  |  | 0.023 | 28
0.17 | 29 |  |  | 1.47 | 29 |  |  | 0.23 | 29 |  |  | 0.008 | 29 |  |  | 0.012 | 29 |  |  | 0.031 | 29 |  |  | 0.023 | 29
0.17 | 29 |  |  | 1.47 | 29 |  |  | 0.23 | 29 |  |  | 0.008 | 29 |  |  | 0.012 | 29 |  |  | 0.032 | 29 |  |  | 0.023 | 29
0.17 | 26 |  |  | 1.47 | 26 |  |  | 0.23 | 26 |  |  | 0.008 | 26 |  |  | 0.012 | 26 |  |  | 0.032 | 26 |  |  | 0.023 | 26
0.17 | 28 |  |  | 1.47 | 28 |  |  | 0.23 | 28 |  |  | 0.008 | 28 |  |  | 0.012 | 28 |  |  | 0.032 | 28 |  |  | 0.023 | 28
0.17 | 27 |  |  | 1.47 | 27 |  |  | 0.23 | 27 |  |  | 0.008 | 27 |  |  | 0.012 | 27 |  |  | 0.032 | 27 |  |  | 0.023 | 27
0.17 | 31 |  |  | 1.47 | 31 |  |  | 0.23 | 31 |  |  | 0.008 | 31 |  |  | 0.012 | 31 |  |  | 0.032 | 31 |  |  | 0.023 | 31
0.17 | 28 |  |  | 1.47 | 28 |  |  | 0.23 | 28 |  |  | 0.008 | 28 |  |  | 0.012 | 28 |  |  | 0.032 | 28 |  |  | 0.023 | 28
0.17 | 31 |  |  | 1.47 | 31 |  |  | 0.23 | 31 |  |  | 0.008 | 31 |  |  | 0.012 | 31 |  |  | 0.032 | 31 |  |  | 0.023 | 31
0.17 | 30 |  |  | 1.47 | 30 |  |  | 0.23 | 30 |  |  | 0.008 | 30 |  |  | 0.012 | 30 |  |  | 0.032 | 30 |  |  | 0.023 | 30
0.17 | 22.5 |  |  | 1.47 | 22.5 |  |  | 0.23 | 22.5 |  |  | 0.008 | 22.5 |  |  | 0.012 | 22.5 |  |  | 0.032 | 22.5 |  |  | 0.023 | 22.5
0.17 | 22.5 |  |  | 1.47 | 22.5 |  |  | 0.24 | 22.5 |  |  | 0.008 | 22.5 |  |  | 0.012 | 22.5 |  |  | 0.032 | 22.5 |  |  | 0.023 | 22.5
0.17 | 28 |  |  | 1.47 | 28 |  |  | 0.24 | 28 |  |  | 0.008 | 28 |  |  | 0.012 | 28 |  |  | 0.032 | 28 |  |  | 0.023 | 28
0.17 | 28 |  |  | 1.47 | 28 |  |  | 0.24 | 28 |  |  | 0.008 | 28 |  |  | 0.012 | 28 |  |  | 0.032 | 28 |  |  | 0.023 | 28
0.17 | 29 |  |  | 1.47 | 29 |  |  | 0.24 | 29 |  |  | 0.008 | 29 |  |  | 0.012 | 29 |  |  | 0.032 | 29 |  |  | 0.023 | 29
0.17 | 26 |  |  | 1.47 | 26 |  |  | 0.24 | 26 |  |  | 0.008 | 26 |  |  | 0.012 | 26 |  |  | 0.032 | 26 |  |  | 0.023 | 26
0.17 | 28 |  |  | 1.47 | 28 |  |  | 0.24 | 28 |  |  | 0.008 | 28 |  |  | 0.012 | 28 |  |  | 0.032 | 28 |  |  | 0.023 | 28
0.17 | 29 |  |  | 1.47 | 29 |  |  | 0.24 | 29 |  |  | 0.008 | 29 |  |  | 0.012 | 29 |  |  | 0.032 | 29 |  |  | 0.023 | 29
0.17 | 25 |  |  | 1.47 | 25 |  |  | 0.24 | 25 |  |  | 0.008 | 25 |  |  | 0.012 | 25 |  |  | 0.032 | 25 |  |  | 0.023 | 25
0.17 | 25 |  |  | 1.48 | 25 |  |  | 0.24 | 25 |  |  | 0.008 | 25 |  |  | 0.012 | 25 |  |  | 0.032 | 25 |  |  | 0.023 | 25
0.17 | 27 |  |  | 1.48 | 27 |  |  | 0.24 | 27 |  |  | 0.008 | 27 |  |  | 0.012 | 27 |  |  | 0.032 | 27 |  |  | 0.023 | 27
0.17 | 30 |  |  | 1.48 | 30 |  |  | 0.24 | 30 |  |  | 0.008 | 30 |  |  | 0.012 | 30 |  |  | 0.032 | 30 |  |  | 0.023 | 30
0.17 | 32 |  |  | 1.48 | 32 |  |  | 0.24 | 32 |  |  | 0.008 | 32 |  |  | 0.013 | 32 |  |  | 0.032 | 32 |  |  | 0.023 | 32
0.17 | 28 |  |  | 1.48 | 28 |  |  | 0.24 | 28 |  |  | 0.009 | 28 |  |  | 0.013 | 28 |  |  | 0.032 | 28 |  |  | 0.023 | 28
0.17 | 25 |  |  | 1.48 | 25 |  |  | 0.24 | 25 |  |  | 0.009 | 25 |  |  | 0.013 | 25 |  |  | 0.032 | 25 |  |  | 0.023 | 25
0.17 | 25 |  |  | 1.48 | 25 |  |  | 0.24 | 25 |  |  | 0.009 | 25 |  |  | 0.013 | 25 |  |  | 0.032 | 25 |  |  | 0.023 | 25
0.17 | 27 |  |  | 1.48 | 27 |  |  | 0.24 | 27 |  |  | 0.009 | 27 |  |  | 0.013 | 27 |  |  | 0.032 | 27 |  |  | 0.023 | 27
0.17 | 27 |  |  | 1.48 | 27 |  |  | 0.25 | 27 |  |  | 0.009 | 27 |  |  | 0.013 | 27 |  |  | 0.032 | 27 |  |  | 0.023 | 27
0.17 | 28 |  |  | 1.48 | 28 |  |  | 0.25 | 28 |  |  | 0.009 | 28 |  |  | 0.013 | 28 |  |  | 0.032 | 28 |  |  | 0.023 | 28
0.17 | 28 |  |  | 1.48 | 28 |  |  | 0.25 | 28 |  |  | 0.009 | 28 |  |  | 0.013 | 28 |  |  | 0.032 | 28 |  |  | 0.023 | 28
0.17 | 27 |  |  | 1.48 | 27 |  |  | 0.25 | 27 |  |  | 0.009 | 27 |  |  | 0.013 | 27 |  |  | 0.032 | 27 |  |  | 0.023 | 27
0.17 | 25 |  |  | 1.48 | 25 |  |  | 0.25 | 25 |  |  | 0.009 | 25 |  |  | 0.013 | 25 |  |  | 0.032 | 25 |  |  | 0.023 | 25
0.17 | 26 |  |  | 1.48 | 26 |  |  | 0.25 | 26 |  |  | 0.009 | 26 |  |  | 0.013 | 26 |  |  | 0.032 | 26 |  |  | 0.023 | 26
0.17 | 29 |  |  | 1.48 | 29 |  |  | 0.25 | 29 |  |  | 0.009 | 29 |  |  | 0.013 | 29 |  |  | 0.032 | 29 |  |  | 0.023 | 29
0.17 | 29 |  |  | 1.48 | 29 |  |  | 0.25 | 29 |  |  | 0.009 | 29 |  |  | 0.013 | 29 |  |  | 0.032 | 29 |  |  | 0.023 | 29
0.17 | 31 |  |  | 1.48 | 31 |  |  | 0.25 | 31 |  |  | 0.009 | 31 |  |  | 0.013 | 31 |  |  | 0.032 | 31 |  |  | 0.023 | 31
0.17 | 27 |  |  | 1.48 | 27 |  |  | 0.25 | 27 |  |  | 0.009 | 27 |  |  | 0.013 | 27 |  |  | 0.032 | 27 |  |  | 0.023 | 27
0.17 | 27 |  |  | 1.48 | 27 |  |  | 0.25 | 27 |  |  | 0.009 | 27 |  |  | 0.013 | 27 |  |  | 0.032 | 27 |  |  | 0.023 | 27
0.17 | 27 |  |  | 1.48 | 27 |  |  | 0.25 | 27 |  |  | 0.009 | 27 |  |  | 0.013 | 27 |  |  | 0.032 | 27 |  |  | 0.023 | 27
0.17 | 29 |  |  | 1.48 | 29 |  |  | 0.25 | 29 |  |  | 0.009 | 29 |  |  | 0.013 | 29 |  |  | 0.032 | 29 |  |  | 0.023 | 29
0.17 | 28 |  |  | 1.48 | 28 |  |  | 0.25 | 28 |  |  | 0.009 | 28 |  |  | 0.013 | 28 |  |  | 0.032 | 28 |  |  | 0.023 | 28
0.17 | 29 |  |  | 1.48 | 29 |  |  | 0.25 | 29 |  |  | 0.009 | 29 |  |  | 0.013 | 29 |  |  | 0.032 | 29 |  |  | 0.023 | 29
0.17 | 27 |  |  | 1.48 | 27 |  |  | 0.25 | 27 |  |  | 0.009 | 27 |  |  | 0.013 | 27 |  |  | 0.032 | 27 |  |  | 0.023 | 27
0.17 | 30 |  |  | 1.48 | 30 |  |  | 0.25 | 30 |  |  | 0.009 | 30 |  |  | 0.013 | 30 |  |  | 0.032 | 30 |  |  | 0.023 | 30
0.17 | 30 |  |  | 1.48 | 30 |  |  | 0.25 | 30 |  |  | 0.009 | 30 |  |  | 0.013 | 30 |  |  | 0.032 | 30 |  |  | 0.023 | 30
0.17 | 28 |  |  | 1.49 | 28 |  |  | 0.25 | 28 |  |  | 0.009 | 28 |  |  | 0.013 | 28 |  |  | 0.032 | 28 |  |  | 0.023 | 28
0.17 | 31 |  |  | 1.49 | 31 |  |  | 0.25 | 31 |  |  | 0.009 | 31 |  |  | 0.013 | 31 |  |  | 0.032 | 31 |  |  | 0.023 | 31
0.17 | 31 |  |  | 1.5 | 31 |  |  | 0.25 | 31 |  |  | 0.009 | 31 |  |  | 0.013 | 31 |  |  | 0.032 | 31 |  |  | 0.023 | 31
0.17 | 29 |  |  | 1.5 | 29 |  |  | 0.25 | 29 |  |  | 0.009 | 29 |  |  | 0.013 | 29 |  |  | 0.032 | 29 |  |  | 0.023 | 29
0.17 | 31 |  |  | 1.5 | 31 |  |  | 0.25 | 31 |  |  | 0.009 | 31 |  |  | 0.013 | 31 |  |  | 0.032 | 31 |  |  | 0.023 | 31
0.17 | 30 |  |  | 1.5 | 30 |  |  | 0.25 | 30 |  |  | 0.009 | 30 |  |  | 0.013 | 30 |  |  | 0.032 | 30 |  |  | 0.023 | 30
0.17 | 29 |  |  | 1.5 | 29 |  |  | 0.25 | 29 |  |  | 0.009 | 29 |  |  | 0.013 | 29 |  |  | 0.032 | 29 |  |  | 0.023 | 29
0.17 | 28 |  |  | 1.5 | 28 |  |  | 0.25 | 28 |  |  | 0.009 | 28 |  |  | 0.013 | 28 |  |  | 0.032 | 28 |  |  | 0.023 | 28
0.17 | 28 |  |  | 1.5 | 28 |  |  | 0.25 | 28 |  |  | 0.009 | 28 |  |  | 0.013 | 28 |  |  | 0.032 | 28 |  |  | 0.023 | 28
0.17 | 26 |  |  | 1.5 | 26 |  |  | 0.25 | 26 |  |  | 0.009 | 26 |  |  | 0.013 | 26 |  |  | 0.033 | 26 |  |  | 0.023 | 26
0.17 | 26 |  |  | 1.5 | 26 |  |  | 0.25 | 26 |  |  | 0.009 | 26 |  |  | 0.013 | 26 |  |  | 0.033 | 26 |  |  | 0.023 | 26
0.17 | 26 |  |  | 1.5 | 26 |  |  | 0.25 | 26 |  |  | 0.009 | 26 |  |  | 0.013 | 26 |  |  | 0.033 | 26 |  |  | 0.023 | 26
0.17 | 28 |  |  | 1.5 | 28 |  |  | 0.25 | 28 |  |  | 0.009 | 28 |  |  | 0.013 | 28 |  |  | 0.033 | 28 |  |  | 0.023 | 28
0.17 | 25 |  |  | 1.5 | 25 |  |  | 0.25 | 25 |  |  | 0.009 | 25 |  |  | 0.013 | 25 |  |  | 0.033 | 25 |  |  | 0.023 | 25
0.17 | 27 |  |  | 1.5 | 27 |  |  | 0.25 | 27 |  |  | 0.009 | 27 |  |  | 0.013 | 27 |  |  | 0.033 | 27 |  |  | 0.023 | 27
0.17 | 27 |  |  | 1.5 | 27 |  |  | 0.25 | 27 |  |  | 0.009 | 27 |  |  | 0.013 | 27 |  |  | 0.033 | 27 |  |  | 0.023 | 27
0.17 | 25 |  |  | 1.5 | 25 |  |  | 0.25 | 25 |  |  | 0.009 | 25 |  |  | 0.013 | 25 |  |  | 0.033 | 25 |  |  | 0.023 | 25
0.17 | 26 |  |  | 1.5 | 26 |  |  | 0.25 | 26 |  |  | 0.009 | 26 |  |  | 0.013 | 26 |  |  | 0.033 | 26 |  |  | 0.023 | 26
0.17 | 26 |  |  | 1.5 | 26 |  |  | 0.25 | 26 |  |  | 0.01 | 26 |  |  | 0.013 | 26 |  |  | 0.033 | 26 |  |  | 0.023 | 26
0.17 | 26 |  |  | 1.51 | 26 |  |  | 0.25 | 26 |  |  | 0.01 | 26 |  |  | 0.013 | 26 |  |  | 0.033 | 26 |  |  | 0.023 | 26
0.17 | 27 |  |  | 1.51 | 27 |  |  | 0.25 | 27 |  |  | 0.01 | 27 |  |  | 0.013 | 27 |  |  | 0.033 | 27 |  |  | 0.023 | 27
0.17 | 27 |  |  | 1.51 | 27 |  |  | 0.25 | 27 |  |  | 0.01 | 27 |  |  | 0.013 | 27 |  |  | 0.033 | 27 |  |  | 0.023 | 27
0.17 | 31 |  |  | 1.51 | 31 |  |  | 0.25 | 31 |  |  | 0.01 | 31 |  |  | 0.013 | 31 |  |  | 0.033 | 31 |  |  | 0.023 | 31
0.17 | 30 |  |  | 1.51 | 30 |  |  | 0.25 | 30 |  |  | 0.01 | 30 |  |  | 0.013 | 30 |  |  | 0.033 | 30 |  |  | 0.023 | 30
0.17 | 30 |  |  | 1.51 | 30 |  |  | 0.25 | 30 |  |  | 0.01 | 30 |  |  | 0.013 | 30 |  |  | 0.033 | 30 |  |  | 0.024 | 30
0.17 | 30 |  |  | 1.51 | 30 |  |  | 0.25 | 30 |  |  | 0.01 | 30 |  |  | 0.013 | 30 |  |  | 0.033 | 30 |  |  | 0.024 | 30
0.17 | 30 |  |  | 1.51 | 30 |  |  | 0.25 | 30 |  |  | 0.01 | 30 |  |  | 0.013 | 30 |  |  | 0.033 | 30 |  |  | 0.024 | 30
0.17 | 30 |  |  | 1.51 | 30 |  |  | 0.25 | 30 |  |  | 0.01 | 30 |  |  | 0.013 | 30 |  |  | 0.033 | 30 |  |  | 0.024 | 30
0.17 | 30 |  |  | 1.51 | 30 |  |  | 0.25 | 30 |  |  | 0.01 | 30 |  |  | 0.013 | 30 |  |  | 0.033 | 30 |  |  | 0.024 | 30
0.17 | 33 |  |  | 1.51 | 33 |  |  | 0.25 | 33 |  |  | 0.01 | 33 |  |  | 0.013 | 33 |  |  | 0.033 | 33 |  |  | 0.024 | 33
0.17 | 33 |  |  | 1.51 | 33 |  |  | 0.25 | 33 |  |  | 0.01 | 33 |  |  | 0.013 | 33 |  |  | 0.033 | 33 |  |  | 0.024 | 33
0.17 | 33 |  |  | 1.51 | 33 |  |  | 0.25 | 33 |  |  | 0.01 | 33 |  |  | 0.013 | 33 |  |  | 0.033 | 33 |  |  | 0.024 | 33
0.17 | 33 |  |  | 1.51 | 33 |  |  | 0.25 | 33 |  |  | 0.01 | 33 |  |  | 0.013 | 33 |  |  | 0.033 | 33 |  |  | 0.024 | 33
0.17 | 27 |  |  | 1.51 | 27 |  |  | 0.26 | 27 |  |  | 0.01 | 27 |  |  | 0.013 | 27 |  |  | 0.033 | 27 |  |  | 0.024 | 27
0.17 | 30 |  |  | 1.51 | 30 |  |  | 0.26 | 30 |  |  | 0.01 | 30 |  |  | 0.013 | 30 |  |  | 0.033 | 30 |  |  | 0.024 | 30
0.17 | 27 |  |  | 1.51 | 27 |  |  | 0.26 | 27 |  |  | 0.01 | 27 |  |  | 0.013 | 27 |  |  | 0.033 | 27 |  |  | 0.024 | 27
0.17 | 32 |  |  | 1.51 | 32 |  |  | 0.26 | 32 |  |  | 0.01 | 32 |  |  | 0.013 | 32 |  |  | 0.033 | 32 |  |  | 0.024 | 32
0.17 | 25 |  |  | 1.51 | 25 |  |  | 0.26 | 25 |  |  | 0.01 | 25 |  |  | 0.013 | 25 |  |  | 0.033 | 25 |  |  | 0.024 | 25
0.17 | 26 |  |  | 1.51 | 26 |  |  | 0.26 | 26 |  |  | 0.011 | 26 |  |  | 0.013 | 26 |  |  | 0.033 | 26 |  |  | 0.024 | 26
0.17 | 27 |  |  | 1.51 | 27 |  |  | 0.26 | 27 |  |  | 0.011 | 27 |  |  | 0.013 | 27 |  |  | 0.033 | 27 |  |  | 0.024 | 27
0.17 | 27 |  |  | 1.51 | 27 |  |  | 0.26 | 27 |  |  | 0.011 | 27 |  |  | 0.013 | 27 |  |  | 0.033 | 27 |  |  | 0.024 | 27
0.17 | 26 |  |  | 1.51 | 26 |  |  | 0.26 | 26 |  |  | 0.011 | 26 |  |  | 0.013 | 26 |  |  | 0.033 | 26 |  |  | 0.024 | 26
0.17 | 26 |  |  | 1.51 | 26 |  |  | 0.26 | 26 |  |  | 0.011 | 26 |  |  | 0.013 | 26 |  |  | 0.033 | 26 |  |  | 0.024 | 26
0.17 | 28 |  |  | 1.51 | 28 |  |  | 0.26 | 28 |  |  | 0.011 | 28 |  |  | 0.013 | 28 |  |  | 0.033 | 28 |  |  | 0.024 | 28
0.17 | 28 |  |  | 1.51 | 28 |  |  | 0.26 | 28 |  |  | 0.011 | 28 |  |  | 0.013 | 28 |  |  | 0.033 | 28 |  |  | 0.024 | 28
0.17 | 26 |  |  | 1.52 | 26 |  |  | 0.26 | 26 |  |  | 0.011 | 26 |  |  | 0.013 | 26 |  |  | 0.033 | 26 |  |  | 0.024 | 26
0.17 | 26 |  |  | 1.52 | 26 |  |  | 0.26 | 26 |  |  | 0.011 | 26 |  |  | 0.013 | 26 |  |  | 0.033 | 26 |  |  | 0.024 | 26
0.17 | 27 |  |  | 1.52 | 27 |  |  | 0.26 | 27 |  |  | 0.011 | 27 |  |  | 0.013 | 27 |  |  | 0.033 | 27 |  |  | 0.024 | 27
0.17 | 27 |  |  | 1.52 | 27 |  |  | 0.26 | 27 |  |  | 0.011 | 27 |  |  | 0.013 | 27 |  |  | 0.034 | 27 |  |  | 0.024 | 27
0.17 | 29 |  |  | 1.52 | 29 |  |  | 0.26 | 29 |  |  | 0.011 | 29 |  |  | 0.013 | 29 |  |  | 0.034 | 29 |  |  | 0.025 | 29
0.17 | 30 |  |  | 1.52 | 30 |  |  | 0.26 | 30 |  |  | 0.011 | 30 |  |  | 0.013 | 30 |  |  | 0.034 | 30 |  |  | 0.025 | 30
0.17 | 30 |  |  | 1.52 | 30 |  |  | 0.26 | 30 |  |  | 0.011 | 30 |  |  | 0.013 | 30 |  |  | 0.034 | 30 |  |  | 0.025 | 30
0.17 | 31 |  |  | 1.52 | 31 |  |  | 0.26 | 31 |  |  | 0.011 | 31 |  |  | 0.013 | 31 |  |  | 0.034 | 31 |  |  | 0.025 | 31
0.17 | 28 |  |  | 1.52 | 28 |  |  | 0.26 | 28 |  |  | 0.011 | 28 |  |  | 0.013 | 28 |  |  | 0.034 | 28 |  |  | 0.025 | 28
0.17 | 30 |  |  | 1.53 | 30 |  |  | 0.26 | 30 |  |  | 0.011 | 30 |  |  | 0.013 | 30 |  |  | 0.034 | 30 |  |  | 0.025 | 30
0.17 | 26 |  |  | 1.53 | 26 |  |  | 0.26 | 26 |  |  | 0.011 | 26 |  |  | 0.013 | 26 |  |  | 0.034 | 26 |  |  | 0.025 | 26
0.17 | 27 |  |  | 1.53 | 27 |  |  | 0.26 | 27 |  |  | 0.011 | 27 |  |  | 0.013 | 27 |  |  | 0.034 | 27 |  |  | 0.025 | 27
0.17 | 26 |  |  | 1.53 | 26 |  |  | 0.26 | 26 |  |  | 0.011 | 26 |  |  | 0.013 | 26 |  |  | 0.034 | 26 |  |  | 0.025 | 26
0.17 | 28 |  |  | 1.53 | 28 |  |  | 0.26 | 28 |  |  | 0.011 | 28 |  |  | 0.013 | 28 |  |  | 0.034 | 28 |  |  | 0.025 | 28
0.17 | 32 |  |  | 1.53 | 32 |  |  | 0.26 | 32 |  |  | 0.011 | 32 |  |  | 0.013 | 32 |  |  | 0.034 | 32 |  |  | 0.025 | 32
0.17 | 31 |  |  | 1.53 | 31 |  |  | 0.26 | 31 |  |  | 0.011 | 31 |  |  | 0.013 | 31 |  |  | 0.034 | 31 |  |  | 0.025 | 31
0.17 | 30 |  |  | 1.53 | 30 |  |  | 0.26 | 30 |  |  | 0.011 | 30 |  |  | 0.013 | 30 |  |  | 0.034 | 30 |  |  | 0.025 | 30
0.17 | 30 |  |  | 1.53 | 30 |  |  | 0.26 | 30 |  |  | 0.011 | 30 |  |  | 0.013 | 30 |  |  | 0.035 | 30 |  |  | 0.025 | 30
0.17 | 28 |  |  | 1.53 | 28 |  |  | 0.26 | 28 |  |  | 0.011 | 28 |  |  | 0.013 | 28 |  |  | 0.035 | 28 |  |  | 0.025 | 28
0.17 | 28 |  |  | 1.53 | 28 |  |  | 0.26 | 28 |  |  | 0.012 | 28 |  |  | 0.013 | 28 |  |  | 0.035 | 28 |  |  | 0.025 | 28
0.17 | 25 |  |  | 1.53 | 25 |  |  | 0.26 | 25 |  |  | 0.012 | 25 |  |  | 0.013 | 25 |  |  | 0.035 | 25 |  |  | 0.025 | 25
0.17 | 29 |  |  | 1.53 | 29 |  |  | 0.26 | 29 |  |  | 0.012 | 29 |  |  | 0.013 | 29 |  |  | 0.035 | 29 |  |  | 0.025 | 29
0.17 | 29 |  |  | 1.53 | 29 |  |  | 0.26 | 29 |  |  | 0.012 | 29 |  |  | 0.013 | 29 |  |  | 0.036 | 29 |  |  | 0.025 | 29
0.17 | 35 |  |  | 1.53 | 35 |  |  | 0.26 | 35 |  |  | 0.012 | 35 |  |  | 0.014 | 35 |  |  | 0.036 | 35 |  |  | 0.025 | 35
0.17 | 32 |  |  | 1.53 | 32 |  |  | 0.26 | 32 |  |  | 0.012 | 32 |  |  | 0.014 | 32 |  |  | 0.036 | 32 |  |  | 0.025 | 32
0.17 | 31 |  |  | 1.53 | 31 |  |  | 0.26 | 31 |  |  | 0.012 | 31 |  |  | 0.014 | 31 |  |  | 0.036 | 31 |  |  | 0.025 | 31
0.18 | 29 |  |  | 1.53 | 29 |  |  | 0.26 | 29 |  |  | 0.012 | 29 |  |  | 0.014 | 29 |  |  | 0.036 | 29 |  |  | 0.025 | 29
0.18 | 29 |  |  | 1.53 | 29 |  |  | 0.27 | 29 |  |  | 0.012 | 29 |  |  | 0.014 | 29 |  |  | 0.036 | 29 |  |  | 0.025 | 29
0.18 | 32 |  |  | 1.53 | 32 |  |  | 0.27 | 32 |  |  | 0.012 | 32 |  |  | 0.014 | 32 |  |  | 0.036 | 32 |  |  | 0.025 | 32
0.18 | 28 |  |  | 1.53 | 28 |  |  | 0.27 | 28 |  |  | 0.012 | 28 |  |  | 0.014 | 28 |  |  | 0.037 | 28 |  |  | 0.025 | 28
0.18 | 31 |  |  | 1.53 | 31 |  |  | 0.27 | 31 |  |  | 0.012 | 31 |  |  | 0.014 | 31 |  |  | 0.037 | 31 |  |  | 0.025 | 31
0.18 | 31 |  |  | 1.53 | 31 |  |  | 0.27 | 31 |  |  | 0.012 | 31 |  |  | 0.014 | 31 |  |  | 0.037 | 31 |  |  | 0.026 | 31
0.18 | 31 |  |  | 1.53 | 31 |  |  | 0.27 | 31 |  |  | 0.012 | 31 |  |  | 0.014 | 31 |  |  | 0.037 | 31 |  |  | 0.026 | 31
0.18 | 34 |  |  | 1.53 | 34 |  |  | 0.27 | 34 |  |  | 0.012 | 34 |  |  | 0.014 | 34 |  |  | 0.037 | 34 |  |  | 0.026 | 34
0.18 | 34 |  |  | 1.53 | 34 |  |  | 0.27 | 34 |  |  | 0.012 | 34 |  |  | 0.014 | 34 |  |  | 0.037 | 34 |  |  | 0.026 | 34
0.18 | 35 |  |  | 1.53 | 35 |  |  | 0.28 | 35 |  |  | 0.012 | 35 |  |  | 0.014 | 35 |  |  | 0.037 | 35 |  |  | 0.026 | 35
0.18 | 27 |  |  | 1.53 | 27 |  |  | 0.28 | 27 |  |  | 0.012 | 27 |  |  | 0.014 | 27 |  |  | 0.037 | 27 |  |  | 0.026 | 27
0.18 | 27 |  |  | 1.53 | 27 |  |  | 0.28 | 27 |  |  | 0.012 | 27 |  |  | 0.014 | 27 |  |  | 0.037 | 27 |  |  | 0.026 | 27
0.18 | 23 |  |  | 1.53 | 23 |  |  | 0.28 | 23 |  |  | 0.012 | 23 |  |  | 0.014 | 23 |  |  | 0.037 | 23 |  |  | 0.026 | 23
0.18 | 27 |  |  | 1.53 | 27 |  |  | 0.28 | 27 |  |  | 0.012 | 27 |  |  | 0.014 | 27 |  |  | 0.037 | 27 |  |  | 0.026 | 27
0.18 | 27 |  |  | 1.53 | 27 |  |  | 0.28 | 27 |  |  | 0.012 | 27 |  |  | 0.014 | 27 |  |  | 0.037 | 27 |  |  | 0.026 | 27
0.18 | 26 |  |  | 1.53 | 26 |  |  | 0.28 | 26 |  |  | 0.012 | 26 |  |  | 0.014 | 26 |  |  | 0.037 | 26 |  |  | 0.026 | 26
0.18 | 26 |  |  | 1.53 | 26 |  |  | 0.28 | 26 |  |  | 0.012 | 26 |  |  | 0.014 | 26 |  |  | 0.037 | 26 |  |  | 0.026 | 26
0.18 | 23 |  |  | 1.53 | 23 |  |  | 0.28 | 23 |  |  | 0.012 | 23 |  |  | 0.014 | 23 |  |  | 0.037 | 23 |  |  | 0.026 | 23
0.18 | 23 |  |  | 1.53 | 23 |  |  | 0.28 | 23 |  |  | 0.012 | 23 |  |  | 0.014 | 23 |  |  | 0.037 | 23 |  |  | 0.026 | 23
0.18 | 28 |  |  | 1.53 | 28 |  |  | 0.28 | 28 |  |  | 0.012 | 28 |  |  | 0.014 | 28 |  |  | 0.037 | 28 |  |  | 0.026 | 28
0.18 | 29 |  |  | 1.53 | 29 |  |  | 0.28 | 29 |  |  | 0.012 | 29 |  |  | 0.014 | 29 |  |  | 0.037 | 29 |  |  | 0.026 | 29
0.18 | 29 |  |  | 1.53 | 29 |  |  | 0.28 | 29 |  |  | 0.012 | 29 |  |  | 0.014 | 29 |  |  | 0.037 | 29 |  |  | 0.026 | 29
0.18 | 35 |  |  | 1.53 | 35 |  |  | 0.28 | 35 |  |  | 0.012 | 35 |  |  | 0.014 | 35 |  |  | 0.037 | 35 |  |  | 0.026 | 35
0.18 | 25 |  |  | 1.53 | 25 |  |  | 0.28 | 25 |  |  | 0.012 | 25 |  |  | 0.014 | 25 |  |  | 0.037 | 25 |  |  | 0.026 | 25
0.18 | 27 |  |  | 1.53 | 27 |  |  | 0.28 | 27 |  |  | 0.012 | 27 |  |  | 0.014 | 27 |  |  | 0.037 | 27 |  |  | 0.027 | 27
0.18 | 27 |  |  | 1.53 | 27 |  |  | 0.28 | 27 |  |  | 0.012 | 27 |  |  | 0.014 | 27 |  |  | 0.038 | 27 |  |  | 0.027 | 27
0.18 | 33 |  |  | 1.53 | 33 |  |  | 0.28 | 33 |  |  | 0.012 | 33 |  |  | 0.014 | 33 |  |  | 0.038 | 33 |  |  | 0.027 | 33
0.18 | 28 |  |  | 1.53 | 28 |  |  | 0.28 | 28 |  |  | 0.012 | 28 |  |  | 0.014 | 28 |  |  | 0.038 | 28 |  |  | 0.027 | 28
0.18 | 27 |  |  | 1.53 | 27 |  |  | 0.28 | 27 |  |  | 0.012 | 27 |  |  | 0.014 | 27 |  |  | 0.038 | 27 |  |  | 0.027 | 27
0.18 | 34 |  |  | 1.53 | 34 |  |  | 0.28 | 34 |  |  | 0.012 | 34 |  |  | 0.014 | 34 |  |  | 0.038 | 34 |  |  | 0.027 | 34
0.18 | 35 |  |  | 1.53 | 35 |  |  | 0.29 | 35 |  |  | 0.012 | 35 |  |  | 0.014 | 35 |  |  | 0.038 | 35 |  |  | 0.027 | 35
0.18 | 35 |  |  | 1.54 | 35 |  |  | 0.29 | 35 |  |  | 0.012 | 35 |  |  | 0.014 | 35 |  |  | 0.038 | 35 |  |  | 0.027 | 35
0.18 | 24 |  |  | 1.54 | 24 |  |  | 0.29 | 24 |  |  | 0.012 | 24 |  |  | 0.014 | 24 |  |  | 0.038 | 24 |  |  | 0.027 | 24
0.18 | 24 |  |  | 1.54 | 24 |  |  | 0.29 | 24 |  |  | 0.012 | 24 |  |  | 0.014 | 24 |  |  | 0.038 | 24 |  |  | 0.027 | 24
0.18 | 27 |  |  | 1.54 | 27 |  |  | 0.29 | 27 |  |  | 0.012 | 27 |  |  | 0.014 | 27 |  |  | 0.038 | 27 |  |  | 0.027 | 27
0.18 | 23 |  |  | 1.54 | 23 |  |  | 0.29 | 23 |  |  | 0.012 | 23 |  |  | 0.014 | 23 |  |  | 0.038 | 23 |  |  | 0.027 | 23
0.18 | 29 |  |  | 1.54 | 29 |  |  | 0.29 | 29 |  |  | 0.012 | 29 |  |  | 0.014 | 29 |  |  | 0.038 | 29 |  |  | 0.027 | 29
0.18 | 29 |  |  | 1.54 | 29 |  |  | 0.29 | 29 |  |  | 0.013 | 29 |  |  | 0.014 | 29 |  |  | 0.038 | 29 |  |  | 0.027 | 29
0.18 | 30 |  |  | 1.54 | 30 |  |  | 0.29 | 30 |  |  | 0.013 | 30 |  |  | 0.014 | 30 |  |  | 0.038 | 30 |  |  | 0.027 | 30
0.18 | 29 |  |  | 1.54 | 29 |  |  | 0.29 | 29 |  |  | 0.013 | 29 |  |  | 0.014 | 29 |  |  | 0.038 | 29 |  |  | 0.027 | 29
0.18 | 29 |  |  | 1.54 | 29 |  |  | 0.29 | 29 |  |  | 0.013 | 29 |  |  | 0.014 | 29 |  |  | 0.038 | 29 |  |  | 0.027 | 29
0.18 | 28 |  |  | 1.54 | 28 |  |  | 0.29 | 28 |  |  | 0.013 | 28 |  |  | 0.015 | 28 |  |  | 0.038 | 28 |  |  | 0.027 | 28
0.18 | 28 |  |  | 1.54 | 28 |  |  | 0.29 | 28 |  |  | 0.013 | 28 |  |  | 0.015 | 28 |  |  | 0.038 | 28 |  |  | 0.027 | 28
0.18 | 31 |  |  | 1.54 | 31 |  |  | 0.3 | 31 |  |  | 0.013 | 31 |  |  | 0.015 | 31 |  |  | 0.038 | 31 |  |  | 0.027 | 31
0.18 | 31 |  |  | 1.54 | 31 |  |  | 0.3 | 31 |  |  | 0.013 | 31 |  |  | 0.015 | 31 |  |  | 0.038 | 31 |  |  | 0.027 | 31
0.18 | 31 |  |  | 1.54 | 31 |  |  | 0.3 | 31 |  |  | 0.013 | 31 |  |  | 0.015 | 31 |  |  | 0.038 | 31 |  |  | 0.027 | 31
0.18 | 31 |  |  | 1.54 | 31 |  |  | 0.3 | 31 |  |  | 0.013 | 31 |  |  | 0.015 | 31 |  |  | 0.038 | 31 |  |  | 0.027 | 31
0.18 | 27 |  |  | 1.54 | 27 |  |  | 0.3 | 27 |  |  | 0.014 | 27 |  |  | 0.015 | 27 |  |  | 0.038 | 27 |  |  | 0.027 | 27
0.18 | 27 |  |  | 1.54 | 27 |  |  | 0.3 | 27 |  |  | 0.014 | 27 |  |  | 0.015 | 27 |  |  | 0.038 | 27 |  |  | 0.027 | 27
0.18 | 26 |  |  | 1.54 | 26 |  |  | 0.3 | 26 |  |  | 0.014 | 26 |  |  | 0.016 | 26 |  |  | 0.038 | 26 |  |  | 0.027 | 26
0.18 | 28 |  |  | 1.54 | 28 |  |  | 0.3 | 28 |  |  | 0.014 | 28 |  |  | 0.016 | 28 |  |  | 0.038 | 28 |  |  | 0.027 | 28
0.18 | 28 |  |  | 1.54 | 28 |  |  | 0.3 | 28 |  |  | 0.014 | 28 |  |  | 0.016 | 28 |  |  | 0.038 | 28 |  |  | 0.027 | 28
0.18 | 30 |  |  | 1.54 | 30 |  |  | 0.3 | 30 |  |  | 0.014 | 30 |  |  | 0.016 | 30 |  |  | 0.038 | 30 |  |  | 0.028 | 30
0.18 | 30 |  |  | 1.54 | 30 |  |  | 0.3 | 30 |  |  | 0.014 | 30 |  |  | 0.016 | 30 |  |  | 0.038 | 30 |  |  | 0.028 | 30
0.18 | 28 |  |  | 1.54 | 28 |  |  | 0.3 | 28 |  |  | 0.014 | 28 |  |  | 0.016 | 28 |  |  | 0.038 | 28 |  |  | 0.028 | 28
0.18 | 28 |  |  | 1.54 | 28 |  |  | 0.3 | 28 |  |  | 0.015 | 28 |  |  | 0.016 | 28 |  |  | 0.038 | 28 |  |  | 0.028 | 28
0.18 | 28 |  |  | 1.55 | 28 |  |  | 0.3 | 28 |  |  | 0.015 | 28 |  |  | 0.016 | 28 |  |  | 0.038 | 28 |  |  | 0.028 | 28
0.18 | 28 |  |  | 1.55 | 28 |  |  | 0.3 | 28 |  |  | 0.015 | 28 |  |  | 0.016 | 28 |  |  | 0.038 | 28 |  |  | 0.029 | 28
0.18 | 29 |  |  | 1.55 | 29 |  |  | 0.3 | 29 |  |  | 0.015 | 29 |  |  | 0.016 | 29 |  |  | 0.038 | 29 |  |  | 0.029 | 29
0.18 | 26 |  |  | 1.55 | 26 |  |  | 0.3 | 26 |  |  | 0.015 | 26 |  |  | 0.016 | 26 |  |  | 0.038 | 26 |  |  | 0.029 | 26
0.18 | 27 |  |  | 1.55 | 27 |  |  | 0.3 | 27 |  |  | 0.015 | 27 |  |  | 0.016 | 27 |  |  | 0.038 | 27 |  |  | 0.029 | 27
0.18 | 27 |  |  | 1.55 | 27 |  |  | 0.31 | 27 |  |  | 0.017 | 27 |  |  | 0.016 | 27 |  |  | 0.038 | 27 |  |  | 0.029 | 27
0.18 | 29 |  |  | 1.55 | 29 |  |  | 0.31 | 29 |  |  | 0.017 | 29 |  |  | 0.016 | 29 |  |  | 0.038 | 29 |  |  | 0.029 | 29
0.18 | 29 |  |  | 1.55 | 29 |  |  | 0.31 | 29 |  |  | 0.017 | 29 |  |  | 0.016 | 29 |  |  | 0.038 | 29 |  |  | 0.03 | 29
0.18 | 28 |  |  | 1.55 | 28 |  |  | 0.31 | 28 |  |  | 0.018 | 28 |  |  | 0.016 | 28 |  |  | 0.038 | 28 |  |  | 0.03 | 28
0.18 | 28 |  |  | 1.55 | 28 |  |  | 0.31 | 28 |  |  | 0.018 | 28 |  |  | 0.016 | 28 |  |  | 0.039 | 28 |  |  | 0.03 | 28
0.18 | 28 |  |  | 1.55 | 28 |  |  | 0.31 | 28 |  |  | 0.018 | 28 |  |  | 0.017 | 28 |  |  | 0.039 | 28 |  |  | 0.031 | 28
0.18 | 28 |  |  | 1.55 | 28 |  |  | 0.31 | 28 |  |  | 0.018 | 28 |  |  | 0.017 | 28 |  |  | 0.039 | 28 |  |  | 0.032 | 28
0.18 | 27 |  |  | 1.55 | 27 |  |  | 0.31 | 27 |  |  | 0.018 | 27 |  |  | 0.018 | 27 |  |  | 0.04 | 27 |  |  | 0.034 | 27
0.18 | 29 |  |  | 1.55 | 29 |  |  | 0.35 | 29 |  |  | 0.018 | 29 |  |  | 0.018 | 29 |  |  | 0.04 | 29 |  |  | 0.034 | 29
0.18 | 34 |  |  | 1.55 | 34 |  |  | 0.35 | 34 |  |  | 0.019 | 34 |  |  | 0.018 | 34 |  |  | 0.04 | 34 |  |  | 0.034 | 34
0.18 | 28 |  |  | 1.55 | 28 |  |  | 0.35 | 28 |  |  | 0.019 | 28 |  |  | 0.018 | 28 |  |  | 0.041 | 28 |  |  | 0.035 | 28
0.18 | 28 |  |  | 1.55 | 28 |  |  | 0.37 | 28 |  |  | 0.019 | 28 |  |  | 0.019 | 28 |  |  | 0.041 | 28 |  |  | 0.035 | 28
0.18 | 27 |  |  | 1.55 | 27 |  |  | 0.37 | 27 |  |  | 0.019 | 27 |  |  | 0.02 | 27 |  |  | 0.041 | 27 |  |  | 0.035 | 27
0.18 | 27 |  |  | 1.56 | 27 |  |  | 0.37 | 27 |  |  | 0.019 | 27 |  |  | 0.02 | 27 |  |  | 0.041 | 27 |  |  | 0.035 | 27
0.18 | 31 |  |  | 1.6 | 31 |  |  | 0.46 | 31 |  |  | 0.019 | 31 |  |  | 0.02 | 31 |  |  | 0.041 | 31 |  |  | 0.035 | 31
0.18 | 29 |  |  | 1.6 | 29 |  |  | 0.46 | 29 |  |  | 0.019 | 29 |  |  | 0.02 | 29 |  |  | 0.041 | 29 |  |  | 0.035 | 29
0.18 | 32 |  |  | 1.6 | 32 |  |  | 0.46 | 32 |  |  | 0.019 | 32 |  |  | 0.02 | 32 |  |  | 0.048 | 32 |  |  | 0.043 | 32