## Пред.прч
ВЫВОД ИТОГОВ
Предел прочности
Регрессионная статистика
Множественный R | 0.9189378
R-квадрат | 0.8444467
Нормированный R-квадрат | 0.7808113
Стандартная ошибка | 12.80807
Наблюдения | 32
Дисперсионный анализ
| df | SS | MS | F | Значимость F
Регрессия | 9 | 19592.19 | 2176.91 | 13.27007 | 5.435456e-07
Остаток | 22 | 3609.025 | 164.0466
Итого | 31 | 23201.21875
| Коэффициенты | Стандартная ошибка | t-статистика | P-Значение | Нижние 95% | Верхние 95% | Нижние 95,0% | Верхние 95,0%
Y-пересечение | -499.4538 | 227.8076 | -2.192437 | 0.03921709 | -971.8978 | -27.00981 | -971.8978 | -27.00981
C | 1604.369 | 308.3432 | 5.203191 | 3.225526e-05 | 964.9039 | 2243.833 | 964.9039 | 2243.833
Mn | 490.4682 | 118.0344 | 4.155299 | 0.0004129073 | 245.6799 | 735.2566 | 245.6799 | 735.2566
Si | 676.257 | 249.2221 | -2.713471 | 0.01268884 | -1193.112 | -159.4019 | -1193.112 | -159.4019
S | -2484.794 | 1689.781 | 1.470482 | 0.1555897 | -1019.598 | 5989.186 | -1019.598 | 5989.186
P | -933.524 | 2228.891 | -0.4188289 | 0.679402 | -5555.961 | 3688.913 | -5555.961 | 3688.913
Al | 7715.583 | 2003.793 | 3.850488 | 0.0008678848 | 3559.97 | 11871.2 | 3559.97 | 11871.2
Ti | -1333.079 | 737.0824 | -1.808589 | 0.08420435 | -2861.695 | 195.536 | -2861.695 | 195.536
Nb | -1307.621 | 828.5997 | -1.578109 | 0.1288124 | -3026.031 | 410.79 | -3026.031 | 410.79
N | 11063.48 | 3706.801 | 2.984644 | 0.006833362 | 3376.046 | 18750.92 | 3376.046 | 18750.92

## Относ.удл
ВЫВОД ИТОГОВ
Относительное удлинение
Регрессионная статистика
Множественный R | 0.6657715
R-квадрат | 0.4432517
Нормированный R-квадрат | 0.2154911
Стандартная ошибка | 1.966918
Наблюдения | 32
Дисперсионный анализ
| df | SS | MS | F | Значимость F
Регрессия | 9 | 67.76211 | 7.529123 | 1.946129 | 0.09773678
Остаток | 22 | 85.11289 | 3.868768
Итого | 31 | 152.875
| Коэффициенты | Стандартная ошибка | t-статистика | P-Значение | Нижние 95% | Верхние 95% | Нижние 95,0% | Верхние 95,0%
Y-пересечение | 114.2039 | 34.98412 | 3.26445 | 0.003548746 | 41.65128 | 186.7565 | 41.65128 | 186.7565
C | -107.2914 | 47.35187 | -2.265833 | 0.0336467 | -205.4932 | -9.08967 | -205.4932 | -9.08967
Mn | -51.25954 | 18.12639 | -2.827896 | 0.009794072 | -88.85137 | -13.66771 | -88.85137 | -13.66771
Si | 61.85177 | 38.27272 | 1.61608 | 0.120328 | -17.52099 | 141.2245 | -17.52099 | 141.2245
S | -108.8108 | 259.4975 | -0.4193133 | 0.6790533 | -646.9757 | 429.3542 | -646.9757 | 429.3542
P | 545.2394 | 342.2879 | 1.592926 | 0.1254442 | -164.6223 | 1255.101 | -164.6223 | 1255.101
Al | -634.5858 | 307.7199 | -2.062219 | 0.051192 | -1272.758 | 3.586268 | -1272.758 | 3.586268
Ti | -28.94451 | 113.1928 | -0.2557098 | 0.8005505 | -263.692 | 205.803 | -263.692 | 205.803
Nb | 251.5614 | 127.247 | 1.976954 | 0.06071294 | -12.33265 | 515.4555 | -12.33265 | 515.4555
N | -948.1294 | 569.2487 | -1.66558 | 0.1099746 | -2128.679 | 232.4202 | -2128.679 | 232.4202

## Эн.удар
ВЫВОД ИТОГОВ
Энергия удара
Регрессионная статистика
Множественный R | 0.9736135
R-квадрат | 0.9479232
Нормированный R-квадрат | 0.9266191
Стандартная ошибка | 9.592623
Наблюдения | 32
Дисперсионный анализ
| df | SS | MS | F | Значимость F
Регрессия | 9 | 36849.06 | 4094.34 | 44.49479 | 4.643056e-12
Остаток | 22 | 2024.405 | 92.01842
Итого | 31 | 38873.46875
| Коэффициенты | Стандартная ошибка | t-статистика | P-Значение | Нижние 95% | Верхние 95% | Нижние 95,0% | Верхние 95,0%
Y-пересечение | 489.2404 | 174.6564 | 2.801159 | 0.01040813 | 127.0252 | 851.4555 | 127.0252 | 851.4555
C | -933.5328 | 236.3691 | -3.949471 | 0.0006821599 | -1423.732 | -443.3333 | -1423.732 | -443.3333
Mn | -182.1664 | 89.15185 | -2.043328 | 0.05317824 | -367.0561 | 2.723184 | -367.0561 | 2.723184
Si | -9.095195 | 190.8889 | -0.04764653 | 0.9624278 | -404.9746 | 386.7842 | -404.9746 | 386.7842
S | -10790.78 | 1264.773 | -8.531788 | 1.995308e-08 | -13413.76 | -8167.798 | -13413.76 | -8167.798
P | 8775.515 | 1842.915 | 4.761758 | 9.395028e-05 | 4953.543 | 12597.49 | 4953.543 | 12597.49
Al | -1580.517 | 1577.79 | -1.001728 | 0.3273661 | -4852.654 | 1691.619 | -4852.654 | 1691.619
Ti | -5223.503 | 1167.1 | -4.475627 | 0.0001887807 | -7643.92 | -2803.087 | -7643.92 | -2803.087
Nb | 2664.974 | 585.5593 | 4.55116 | 0.0001569856 | 1450.598 | 3879.349 | 1450.598 | 3879.349
N | 4359.506 | 2895.003 | 1.505873 | 0.1463239 | -1644.361 | 10363.37 | -1644.361 | 10363.37

## Пред.тек
ВЫВОД ИТОГОВ
Предел текучести
Регрессионная статистика
Множественный R | 0.8393853
R-квадрат | 0.7045678
Нормированный R-квадрат | 0.5837091
Стандартная ошибка | 16.48851
Наблюдения | 32
Дисперсионный анализ
| df | SS | MS | F | Значимость F
Регрессия | 9 | 14264.3 | 1584.923 | 5.829684 | 0.0003588248
Остаток | 22 | 5981.164 | 271.8711
Итого | 31 | 20245.46875
| Коэффициенты | Стандартная ошибка | t-статистика | P-Значение | Нижние 95% | Верхние 95% | Нижние 95,0% | Верхние 95,0%
Y-пересечение | -23.76865 | 300.2124 | -0.07917278 | 0.9376109 | -646.371 | 598.8337 | -646.371 | 598.8337
C | 477.4324 | 406.2888 | 1.175106 | 0.2525143 | -365.1589 | 1320.024 | -365.1589 | 1320.024
Mn | 300.4308 | 153.2408 | 1.960514 | 0.06271961 | -17.37119 | 618.2329 | -17.37119 | 618.2329
Si | 197.2795 | 328.1141 | 0.6012528 | 0.553817 | -483.1875 | 877.7466 | -483.1875 | 877.7466
S | -5603.385 | 2173.986 | -2.57747 | 0.01718065 | -10111.96 | -1094.814 | -10111.96 | -1094.814
P | -4702.263 | 3167.739 | -1.484422 | 0.1518846 | -11271.75 | 1867.226 | -11271.75 | 1867.226
Al | 818.1823 | 2712.023 | 0.3016871 | 0.765724 | -4806.209 | 6442.574 | -4806.209 | 6442.574
Ti | 2215.069 | 2006.098 | 1.104168 | 0.2814511 | -1945.323 | 6375.462 | -1945.323 | 6375.462
Nb | -1421.858 | 1006.503 | -1.412671 | 0.1717437 | -3509.217 | 665.5014 | -3509.217 | 665.5014
N | 3280.887 | 4976.146 | 0.659323 | 0.5165312 | -7039.008 | 13600.78 | -7039.008 | 13600.78

## Лист1
Марка | Состояние | Темп-ра | Пред.тек | Пред.прч | О.удл5% | Эн.удE при 0° | C 0,01 | Mn 0,01 | Si 0,01 | S 0,001 | P 0,001 | AL_R 0,001 | Ti 0,001 | Nb 0,001 | N 0,001
GL-A32 | Контролируемая прокатка Controlled rolled | 20 | 428 | 510 | 28 | 227 | 0.09 | 1.52 | 0.16 | 0.003 | 0.013 | 0.034 | 0.011 | 0.041 | 0.004
GL-A32 | Контролируемая прокатка Controlled rolled | 20 | 394 | 520 | 29 | 203 | 0.11 | 1.42 | 0.2 | 0.006 | 0.015 | 0.034 | 0.005 | 0.023 | 0.005
GL-A32 | Контролируемая прокатка Controlled rolled | 20 | 369 | 492 | 31 | 137 | 0.09 | 1.45 | 0.22 | 0.015 | 0.014 | 0.029 | 0.01 | 0.033 | 0.009
GL-A32 | Контролируемая прокатка Controlled rolled | 20 | 436 | 565 | 32 | 113 | 0.16 | 1.45 | 0.26 | 0.009 | 0.014 | 0.03 | 0.005 | 0.025 | 0.005
GL-A32 | Контролируемая прокатка Controlled rolled | 20 | 438 | 570 | 32 | 106 | 0.17 | 1.52 | 0.27 | 0.011 | 0.018 | 0.025 | 0.005 | 0.026 | 0.005
GL-A32 | Контролируемая прокатка Controlled rolled | 20 | 435 | 565 | 24 | 106 | 0.16 | 1.45 | 0.26 | 0.009 | 0.014 | 0.03 | 0.005 | 0.025 | 0.005
GL-A32 | Контролируемая прокатка Controlled rolled | 20 | 419 | 560 | 28 | 181 | 0.16 | 1.31 | 0.22 | 0.004 | 0.01 | 0.039 | 0.005 | 0.035 | 0.005
GL-A32 | Контролируемая прокатка Controlled rolled | 20 | 394 | 520 | 29 | 203 | 0.11 | 1.42 | 0.2 | 0.006 | 0.015 | 0.034 | 0.005 | 0.023 | 0.005
GL-A32 | Контролируемая прокатка Controlled rolled | 20 | 428 | 550 | 29 | 161 | 0.1 | 1.52 | 0.26 | 0.01 | 0.014 | 0.036 | 0.005 | 0.037 | 0.006
GL-A32 | Контролируемая прокатка Controlled rolled | 20 | 435 | 540 | 28 | 190 | 0.13 | 1.27 | 0.19 | 0.005 | 0.011 | 0.028 | 0.005 | 0.016 | 0.011
GL-A32 | Контролируемая прокатка Controlled rolled | 20 | 369 | 492 | 31 | 137 | 0.09 | 1.45 | 0.22 | 0.015 | 0.014 | 0.029 | 0.01 | 0.033 | 0.009
GL-A32 | Контролируемая прокатка Controlled rolled | 20 | 440 | 566 | 28 | 160 | 0.13 | 1.41 | 0.19 | 0.006 | 0.012 | 0.034 | 0.005 | 0.028 | 0.004
GL-A32 | Контролируемая прокатка Controlled rolled | 20 | 424 | 535 | 29 | 147 | 0.09 | 1.51 | 0.23 | 0.01 | 0.017 | 0.036 | 0.016 | 0.038 | 0.006
GL-A32 | Контролируемая прокатка Controlled rolled | 20 | 435 | 565 | 24 | 106 | 0.16 | 1.45 | 0.26 | 0.009 | 0.014 | 0.03 | 0.005 | 0.025 | 0.005
GL-A32 | Контролируемая прокатка Controlled rolled | 20 | 443 | 565 | 27 | 148 | 0.13 | 1.41 | 0.19 | 0.006 | 0.012 | 0.034 | 0.005 | 0.028 | 0.004
GL-A32 | Контролируемая прокатка Controlled rolled | 20 | 467 | 550 | 28 | 173 | 0.12 | 1.51 | 0.26 | 0.006 | 0.014 | 0.035 | 0.005 | 0.025 | 0.005
GL-A32 | Контролируемая прокатка Controlled rolled | 20 | 428 | 510 | 28 | 227 | 0.09 | 1.52 | 0.16 | 0.003 | 0.013 | 0.034 | 0.011 | 0.041 | 0.004
GL-A32 | Контролируемая прокатка Controlled rolled | 20 | 419 | 560 | 28 | 181 | 0.16 | 1.31 | 0.22 | 0.004 | 0.01 | 0.039 | 0.005 | 0.035 | 0.005
GL-A32 | Контролируемая прокатка Controlled rolled | 20 | 394 | 520 | 29 | 203 | 0.11 | 1.42 | 0.2 | 0.006 | 0.015 | 0.034 | 0.005 | 0.023 | 0.005
GL-A32 | Контролируемая прокатка Controlled rolled | 20 | 428 | 550 | 29 | 161 | 0.1 | 1.52 | 0.26 | 0.01 | 0.014 | 0.036 | 0.005 | 0.037 | 0.006
GL-A32 | Контролируемая прокатка Controlled rolled | 20 | 435 | 540 | 28 | 190 | 0.13 | 1.27 | 0.19 | 0.005 | 0.011 | 0.029 | 0.005 | 0.016 | 0.011
GL-A32 | Контролируемая прокатка Controlled rolled | 20 | 369 | 492 | 31 | 137 | 0.09 | 1.45 | 0.22 | 0.015 | 0.014 | 0.029 | 0.01 | 0.033 | 0.009
GL-A32 | Контролируемая прокатка Controlled rolled | 20 | 440 | 566 | 28 | 160 | 0.13 | 1.41 | 0.19 | 0.006 | 0.012 | 0.034 | 0.005 | 0.028 | 0.004
GL-A32 | Контролируемая прокатка Controlled rolled | 20 | 424 | 535 | 29 | 147 | 0.09 | 1.51 | 0.23 | 0.01 | 0.017 | 0.039 | 0.016 | 0.038 | 0.006
GL-A32 | Контролируемая прокатка Controlled rolled | 20 | 443 | 565 | 27 | 148 | 0.13 | 1.41 | 0.19 | 0.006 | 0.012 | 0.034 | 0.005 | 0.028 | 0.004
GL-A32 | Контролируемая прокатка Controlled rolled | 20 | 467 | 550 | 28 | 173 | 0.12 | 1.51 | 0.26 | 0.006 | 0.014 | 0.035 | 0.005 | 0.025 | 0.005
GL-A32 | Контролируемая прокатка Controlled rolled | 20 | 456 | 580 | 24 | 167 | 0.12 | 1.51 | 0.26 | 0.006 | 0.014 | 0.035 | 0.005 | 0.025 | 0.005
GL-A32 | Контролируемая прокатка Controlled rolled | 20 | 439 | 600 | 23 | 117 | 0.16 | 1.56 | 0.25 | 0.009 | 0.015 | 0.029 | 0.005 | 0.027 | 0.005
GL-A32 | Контролируемая прокатка Controlled rolled | 20 | 422 | 550 | 31 | 125 | 0.16 | 1.45 | 0.26 | 0.009 | 0.014 | 0.03 | 0.005 | 0.025 | 0.005
GL-A32 | Контролируемая прокатка Controlled rolled | 20 | 430 | 560 | 30 | 119 | 0.17 | 1.52 | 0.27 | 0.011 | 0.018 | 0.025 | 0.005 | 0.026 | 0.005
GL-A32 | Контролируемая прокатка Controlled rolled | 20 | 429 | 555 | 29 | 111 | 0.16 | 1.45 | 0.26 | 0.009 | 0.014 | 0.03 | 0.005 | 0.025 | 0.005
GL-A32 | Контролируемая прокатка Controlled rolled | 20 | 462 | 585 | 27 | 121 | 0.17 | 1.52 | 0.27 | 0.011 | 0.018 | 0.025 | 0.005 | 0.026 | 0.005

## Пред.тек2
Nb 0,001 | Пред.тек |  |  | C 0,01 | Пред.тек |  |  | Mn 0,01 | Пред.тек |  |  | Si 0,01 | Пред.тек |  |  | S 0,001 | Пред.тек |  |  | P 0,001 | Пред.тек |  |  | N 0,001 | Пред.тек |  |  | Ti 0,001 | Пред.тек |  |  | AL_R 0,001 | Пред.тек
0.016 | 428 |  |  | 0.09 | 428 | 0.09 | 401.5714 | 1.27 | 428 |  |  | 0.16 | 428 |  |  | 0.003 | 428 |  |  | 0.01 | 428 |  |  | 0.004 | 428 |  |  | 0.005 | 428 |  |  | 0.025 | 428
0.016 | 394 | 0.016 | 411 | 0.09 | 369 | 0.1 | 428 | 1.27 | 394 | 1.27 | 411 | 0.16 | 394 | 0.16 | 411 | 0.003 | 394 | 0.003 | 411 | 0.01 | 394 | 0.01 | 411 | 0.004 | 394 | 0.004 | 416.667 | 0.005 | 394 | 0.005 | 421.36 | 0.025 | 394 | 0.025 | 397
0.023 | 369 | 0.023 | 414.3333 | 0.09 | 369 | 0.11 | 394 | 1.31 | 369 | 1.31 | 402.5 | 0.19 | 369 | 0.19 | 415.167 | 0.004 | 400 | 0.004 | 418 | 0.011 | 369 | 0.011 | 402.5 | 0.004 | 369 | 0.005 | 421.588 | 0.005 | 369 | 0.01 | 454 | 0.025 | 369 | 0.028 | 436
0.023 | 436 | 0.025 | 418 | 0.09 | 424 | 0.12 | 463.3333 | 1.31 | 436 | 1.41 | 421.5 | 0.19 | 436 | 0.2 | 410.667 | 0.004 | 436 | 0.005 | 436.5 | 0.011 | 436 | 0.012 | 421.5 | 0.004 | 436 | 0.006 | 436.75 | 0.005 | 436 | 0.011 | 426 | 0.028 | 436 | 0.029 | 422.8
0.023 | 438 | 0.026 | 448.3333 | 0.09 | 428 | 0.13 | 439.3333 | 1.41 | 438 | 1.42 | 410.667 | 0.19 | 438 | 0.22 | 441.8 | 0.005 | 438 | 0.006 | 425.4 | 0.012 | 438 | 0.013 | 431.5 | 0.004 | 438 | 0.009 | 430.333 | 0.005 | 438 | 0.016 | 445.5 | 0.029 | 438 | 0.03 | 420.6
0.025 | 435 | 0.027 | 428 | 0.09 | 369 | 0.16 | 429.25 | 1.41 | 435 | 1.45 | 431.25 | 0.19 | 435 | 0.23 | 423.5 | 0.005 | 435 | 0.009 | 424.1667 | 0.012 | 435 | 0.014 | 422.385 | 0.004 | 435 | 0.011 | 445.5 | 0.005 | 435 |  |  | 0.029 | 435 | 0.034 | 424.778
0.025 | 419 | 0.028 | 419 | 0.09 | 424 | 0.17 | 443.3333 | 1.41 | 419 | 1.51 | 419.2 | 0.19 | 419 | 0.25 | 394 | 0.006 | 419 | 0.01 | 443.5 | 0.012 | 419 | 0.015 | 447.5 | 0.005 | 419 |  |  | 0.005 | 419 |  |  | 0.029 | 419 | 0.035 | 444.667
0.025 | 394 | 0.033 | 411 | 0.1 | 428 |  |  | 1.41 | 394 | 1.52 | 440.857 | 0.19 | 394 | 0.26 | 432.3 | 0.006 | 394 | 0.011 | 439 | 0.012 | 394 | 0.017 | 430.5 | 0.005 | 394 |  |  | 0.005 | 394 |  |  | 0.029 | 394 | 0.036 | 439
0.025 | 428 | 0.035 | 455 | 0.1 | 428 |  |  | 1.42 | 428 | 1.56 | 462 | 0.2 | 428 | 0.27 | 440.333 | 0.006 | 428 | 0.015 | 440.333 | 0.013 | 428 | 0.018 | 440.333 | 0.005 | 428 |  |  | 0.005 | 428 |  |  | 0.029 | 428 | 0.039 | 440.333
0.025 | 435 | 0.037 | 447.5 | 0.11 | 394 |  |  | 1.42 | 435 |  |  | 0.2 | 435 |  |  | 0.006 | 435 |  |  | 0.013 | 435 |  |  | 0.005 | 435 |  |  | 0.005 | 435 |  |  | 0.03 | 435
0.025 | 369 | 0.038 | 426 | 0.11 | 394 |  |  | 1.42 | 369 |  |  | 0.2 | 369 |  |  | 0.006 | 369 |  |  | 0.014 | 369 |  |  | 0.005 | 369 |  |  | 0.005 | 369 |  |  | 0.03 | 369
0.025 | 440 | 0.041 | 445.5 | 0.11 | 394 |  |  | 1.45 | 440 |  |  | 0.22 | 440 |  |  | 0.006 | 440 |  |  | 0.014 | 440 |  |  | 0.005 | 440 |  |  | 0.005 | 440 |  |  | 0.03 | 440
0.025 | 424 |  |  | 0.12 | 467 |  |  | 1.45 | 424 |  |  | 0.22 | 424 |  |  | 0.006 | 424 |  |  | 0.014 | 424 |  |  | 0.005 | 424 |  |  | 0.005 | 424 |  |  | 0.03 | 424
0.026 | 435 |  |  | 0.12 | 467 |  |  | 1.45 | 435 |  |  | 0.22 | 435 |  |  | 0.006 | 435 |  |  | 0.014 | 435 |  |  | 0.005 | 435 |  |  | 0.005 | 435 |  |  | 0.03 | 435
0.026 | 443 |  |  | 0.12 | 456 |  |  | 1.45 | 443 |  |  | 0.22 | 443 |  |  | 0.006 | 443 |  |  | 0.014 | 443 |  |  | 0.005 | 443 |  |  | 0.005 | 443 |  |  | 0.034 | 443
0.026 | 467 |  |  | 0.13 | 435 |  |  | 1.45 | 467 |  |  | 0.22 | 467 |  |  | 0.006 | 467 |  |  | 0.014 | 467 |  |  | 0.005 | 467 |  |  | 0.005 | 467 |  |  | 0.034 | 467
0.027 | 428 |  |  | 0.13 | 440 |  |  | 1.45 | 428 |  |  | 0.23 | 428 |  |  | 0.009 | 428 |  |  | 0.014 | 428 |  |  | 0.005 | 428 |  |  | 0.005 | 428 |  |  | 0.034 | 428
0.028 | 419 |  |  | 0.13 | 443 |  |  | 1.45 | 419 |  |  | 0.23 | 419 |  |  | 0.009 | 419 |  |  | 0.014 | 419 |  |  | 0.005 | 419 |  |  | 0.005 | 419 |  |  | 0.034 | 419
0.028 | 394 |  |  | 0.13 | 435 |  |  | 1.45 | 394 |  |  | 0.25 | 394 |  |  | 0.009 | 420 |  |  | 0.014 | 394 |  |  | 0.005 | 394 |  |  | 0.005 | 394 |  |  | 0.034 | 394
0.028 | 428 |  |  | 0.13 | 440 |  |  | 1.51 | 428 |  |  | 0.26 | 428 |  |  | 0.009 | 428 |  |  | 0.014 | 428 |  |  | 0.005 | 428 |  |  | 0.005 | 428 |  |  | 0.034 | 428
0.028 | 435 |  |  | 0.13 | 443 |  |  | 1.51 | 435 |  |  | 0.26 | 435 |  |  | 0.009 | 435 |  |  | 0.014 | 435 |  |  | 0.005 | 435 |  |  | 0.005 | 435 |  |  | 0.034 | 435
0.033 | 369 |  |  | 0.16 | 436 |  |  | 1.51 | 369 |  |  | 0.26 | 369 |  |  | 0.009 | 415 |  |  | 0.014 | 369 |  |  | 0.005 | 369 |  |  | 0.005 | 369 |  |  | 0.034 | 369
0.033 | 440 |  |  | 0.16 | 435 |  |  | 1.51 | 440 |  |  | 0.26 | 440 |  |  | 0.01 | 440 |  |  | 0.014 | 440 |  |  | 0.005 | 440 |  |  | 0.005 | 440 |  |  | 0.034 | 440
0.033 | 424 |  |  | 0.16 | 419 |  |  | 1.51 | 424 |  |  | 0.26 | 424 |  |  | 0.01 | 424 |  |  | 0.015 | 424 |  |  | 0.006 | 424 |  |  | 0.005 | 424 |  |  | 0.035 | 424
0.035 | 443 |  |  | 0.16 | 435 |  |  | 1.52 | 443 |  |  | 0.26 | 443 |  |  | 0.01 | 443 |  |  | 0.015 | 443 |  |  | 0.006 | 443 |  |  | 0.005 | 443 |  |  | 0.035 | 443
0.035 | 467 |  |  | 0.16 | 419 |  |  | 1.52 | 467 |  |  | 0.26 | 467 |  |  | 0.01 | 467 |  |  | 0.015 | 467 |  |  | 0.006 | 450 |  |  | 0.01 | 467 |  |  | 0.035 | 467
0.037 | 456 |  |  | 0.16 | 439 |  |  | 1.52 | 456 |  |  | 0.26 | 456 |  |  | 0.011 | 456 |  |  | 0.015 | 456 |  |  | 0.006 | 430 |  |  | 0.01 | 456 |  |  | 0.036 | 456
0.037 | 439 |  |  | 0.16 | 422 |  |  | 1.52 | 439 |  |  | 0.26 | 439 |  |  | 0.011 | 439 |  |  | 0.017 | 439 |  |  | 0.009 | 439 |  |  | 0.01 | 439 |  |  | 0.036 | 439
0.038 | 422 |  |  | 0.16 | 429 |  |  | 1.52 | 422 |  |  | 0.26 | 422 |  |  | 0.011 | 422 |  |  | 0.017 | 422 |  |  | 0.009 | 422 |  |  | 0.011 | 422 |  |  | 0.036 | 422
0.038 | 430 |  |  | 0.17 | 438 |  |  | 1.52 | 430 |  |  | 0.27 | 430 |  |  | 0.015 | 430 |  |  | 0.018 | 430 |  |  | 0.009 | 430 |  |  | 0.011 | 430 |  |  | 0.039 | 430
0.041 | 429 |  |  | 0.17 | 430 |  |  | 1.52 | 429 |  |  | 0.27 | 429 |  |  | 0.015 | 429 |  |  | 0.018 | 429 |  |  | 0.011 | 429 |  |  | 0.016 | 429 |  |  | 0.039 | 429
0.041 | 462 |  |  | 0.17 | 462 |  |  | 1.56 | 462 |  |  | 0.27 | 462 |  |  | 0.015 | 462 |  |  | 0.018 | 462 |  |  | 0.011 | 462 |  |  | 0.016 | 462 |  |  | 0.039 | 462

## Пред.прч2
C 0,01 | Пред.прч |  |  | Nb 0,001 | Пред.прч |  |  | Mn 0,01 | Пред.прч |  |  | Si 0,01 | Пред.прч |  |  | S 0,001 | Пред.прч |  |  | P 0,001 | Пред.прч |  |  | N 0,001 | Пред.прч |  |  | Ti 0,001 | Пред.прч |  |  | AL_R 0,001 | Пред.прч
0.09 | 510 |  |  | 0.016 | 510 |  |  | 1.27 | 510 |  |  | 0.16 | 510 |  |  | 0.003 | 510 |  |  | 0.01 | 510 |  |  | 0.004 | 510 |  |  | 0.005 | 510 |  |  | 0.025 | 510
0.09 | 520 | 0.09 | 540.286 | 0.016 | 520 | 0.016 | 515 | 1.27 | 520 | 1.27 | 515 | 0.16 | 520 | 0.16 | 515 | 0.003 | 520 | 0.003 | 515 | 0.01 | 520 | 0.01 | 515 | 0.004 | 520 | 0.004 | 537 | 0.005 | 520 | 0.005 | 540.12 | 0.025 | 520 | 0.025 | 507.333
0.09 | 492 | 0.1 | 535 | 0.023 | 492 | 0.023 | 542.333 | 1.31 | 492 | 1.31 | 528.5 | 0.19 | 492 | 0.19 | 545.333 | 0.004 | 492 | 0.004 | 528.5 | 0.011 | 492 | 0.011 | 528.5 | 0.004 | 492 | 0.005 | 540.059 | 0.005 | 492 | 0.01 | 576.667 | 0.025 | 492 | 0.028 | 565
0.09 | 565 | 0.11 | 532.667 | 0.023 | 565 | 0.025 | 541 | 1.31 | 565 | 1.41 | 553.75 | 0.19 | 565 | 0.2 | 527.333 | 0.004 | 565 | 0.005 | 567.5 | 0.011 | 565 | 0.012 | 553.75 | 0.004 | 565 | 0.006 | 557.5 | 0.005 | 565 | 0.011 | 555 | 0.028 | 565 | 0.029 | 553
0.09 | 570 | 0.12 | 555 | 0.023 | 570 | 0.026 | 560 | 1.41 | 570 | 1.42 | 540 | 0.19 | 570 | 0.22 | 556.2 | 0.005 | 570 | 0.006 | 544.3 | 0.012 | 570 | 0.013 | 545 | 0.004 | 570 | 0.009 | 570 | 0.005 | 570 | 0.016 | 570 | 0.029 | 570 | 0.03 | 539.6
0.09 | 565 | 0.13 | 538.333 | 0.025 | 565 | 0.027 | 510 | 1.41 | 565 | 1.45 | 546.375 | 0.19 | 565 | 0.23 | 535 | 0.005 | 565 | 0.009 | 535 | 0.012 | 565 | 0.014 | 539.308 | 0.004 | 565 | 0.011 | 570 | 0.005 | 565 |  |  | 0.029 | 565 | 0.034 | 539.222
0.09 | 560 | 0.16 | 554.75 | 0.025 | 560 | 0.028 | 542.5 | 1.41 | 560 | 1.51 | 545.2 | 0.19 | 560 | 0.26 | 552.8 | 0.006 | 560 | 0.01 | 554 | 0.012 | 560 | 0.015 | 557.5 | 0.005 | 560 |  |  | 0.005 | 560 |  |  | 0.029 | 560 | 0.035 | 550
0.1 | 520 | 0.17 | 566.667 | 0.025 | 520 | 0.033 | 531 | 1.41 | 520 | 1.52 | 565.714 | 0.19 | 520 | 0.27 | 566.667 | 0.006 | 520 | 0.011 | 576.667 | 0.012 | 520 | 0.017 | 575 | 0.005 | 520 |  |  | 0.005 | 520 |  |  | 0.029 | 520 | 0.036 | 576.667
0.1 | 550 |  |  | 0.025 | 550 | 0.035 | 557.5 | 1.42 | 550 | 1.56 | 585 | 0.2 | 550 |  |  | 0.006 | 550 | 0.015 | 566.667 | 0.013 | 550 | 0.018 | 566.667 | 0.005 | 550 |  |  | 0.005 | 550 |  |  | 0.029 | 550 | 0.039 | 566.667
0.11 | 540 |  |  | 0.025 | 540 | 0.037 | 590 | 1.42 | 540 |  |  | 0.2 | 540 |  |  | 0.006 | 540 |  |  | 0.013 | 540 |  |  | 0.005 | 540 |  |  | 0.005 | 540 |  |  | 0.03 | 540
0.11 | 492 |  |  | 0.025 | 492 | 0.038 | 555 | 1.42 | 530 |  |  | 0.2 | 492 |  |  | 0.006 | 492 |  |  | 0.014 | 492 |  |  | 0.005 | 492 |  |  | 0.005 | 492 |  |  | 0.03 | 492
0.11 | 566 |  |  | 0.025 | 566 | 0.041 | 570 | 1.45 | 566 |  |  | 0.22 | 566 |  |  | 0.006 | 566 |  |  | 0.014 | 566 |  |  | 0.005 | 566 |  |  | 0.005 | 566 |  |  | 0.03 | 566
0.12 | 535 |  |  | 0.025 | 535 |  |  | 1.45 | 535 |  |  | 0.22 | 535 |  |  | 0.006 | 535 |  |  | 0.014 | 535 |  |  | 0.005 | 535 |  |  | 0.005 | 535 |  |  | 0.03 | 535
0.12 | 565 |  |  | 0.026 | 565 |  |  | 1.45 | 565 |  |  | 0.22 | 565 |  |  | 0.006 | 565 |  |  | 0.014 | 565 |  |  | 0.005 | 565 |  |  | 0.005 | 565 |  |  | 0.03 | 565
0.12 | 565 |  |  | 0.026 | 565 |  |  | 1.45 | 565 |  |  | 0.22 | 565 |  |  | 0.006 | 565 |  |  | 0.014 | 565 |  |  | 0.005 | 565 |  |  | 0.005 | 565 |  |  | 0.034 | 565
0.13 | 550 |  |  | 0.026 | 550 |  |  | 1.45 | 550 |  |  | 0.22 | 550 |  |  | 0.006 | 550 |  |  | 0.014 | 550 |  |  | 0.005 | 550 |  |  | 0.005 | 550 |  |  | 0.034 | 550
0.13 | 510 |  |  | 0.027 | 510 |  |  | 1.45 | 510 |  |  | 0.23 | 510 |  |  | 0.009 | 510 |  |  | 0.014 | 510 |  |  | 0.005 | 510 |  |  | 0.005 | 510 |  |  | 0.034 | 510
0.13 | 560 |  |  | 0.028 | 560 |  |  | 1.45 | 560 |  |  | 0.23 | 560 |  |  | 0.009 | 560 |  |  | 0.014 | 560 |  |  | 0.005 | 560 |  |  | 0.005 | 560 |  |  | 0.034 | 560
0.13 | 520 |  |  | 0.028 | 520 |  |  | 1.45 | 520 |  |  | 0.26 | 550 |  |  | 0.009 | 520 |  |  | 0.014 | 520 |  |  | 0.005 | 520 |  |  | 0.005 | 520 |  |  | 0.034 | 520
0.13 | 550 |  |  | 0.028 | 550 |  |  | 1.51 | 550 |  |  | 0.26 | 540 |  |  | 0.009 | 550 |  |  | 0.014 | 550 |  |  | 0.005 | 550 |  |  | 0.005 | 550 |  |  | 0.034 | 550
0.13 | 540 |  |  | 0.028 | 540 |  |  | 1.51 | 540 |  |  | 0.26 | 492 |  |  | 0.009 | 540 |  |  | 0.014 | 540 |  |  | 0.005 | 540 |  |  | 0.005 | 540 |  |  | 0.034 | 540
0.16 | 492 |  |  | 0.033 | 492 |  |  | 1.51 | 535 |  |  | 0.26 | 566 |  |  | 0.009 | 530 |  |  | 0.014 | 492 |  |  | 0.005 | 492 |  |  | 0.005 | 492 |  |  | 0.034 | 492
0.16 | 566 |  |  | 0.033 | 566 |  |  | 1.51 | 566 |  |  | 0.26 | 535 |  |  | 0.01 | 566 |  |  | 0.014 | 566 |  |  | 0.005 | 566 |  |  | 0.005 | 566 |  |  | 0.034 | 566
0.16 | 535 |  |  | 0.033 | 535 |  |  | 1.51 | 535 |  |  | 0.26 | 565 |  |  | 0.01 | 535 |  |  | 0.015 | 535 |  |  | 0.006 | 535 |  |  | 0.005 | 535 |  |  | 0.035 | 535
0.16 | 565 |  |  | 0.035 | 565 |  |  | 1.52 | 565 |  |  | 0.26 | 550 |  |  | 0.01 | 565 |  |  | 0.015 | 565 |  |  | 0.006 | 565 |  |  | 0.005 | 565 |  |  | 0.035 | 565
0.16 | 550 |  |  | 0.035 | 550 |  |  | 1.52 | 550 |  |  | 0.26 | 580 |  |  | 0.01 | 550 |  |  | 0.015 | 550 |  |  | 0.006 | 550 |  |  | 0.01 | 550 |  |  | 0.035 | 550
0.16 | 580 |  |  | 0.037 | 580 |  |  | 1.52 | 580 |  |  | 0.26 | 600 |  |  | 0.011 | 580 |  |  | 0.015 | 580 |  |  | 0.006 | 580 |  |  | 0.01 | 580 |  |  | 0.036 | 580
0.16 | 600 |  |  | 0.037 | 600 |  |  | 1.52 | 600 |  |  | 0.26 | 550 |  |  | 0.011 | 600 |  |  | 0.017 | 600 |  |  | 0.009 | 600 |  |  | 0.01 | 600 |  |  | 0.036 | 600
0.16 | 550 |  |  | 0.038 | 550 |  |  | 1.52 | 550 |  |  | 0.27 | 560 |  |  | 0.011 | 550 |  |  | 0.017 | 550 |  |  | 0.009 | 550 |  |  | 0.011 | 550 |  |  | 0.036 | 550
0.17 | 560 |  |  | 0.038 | 560 |  |  | 1.52 | 560 |  |  | 0.27 | 555 |  |  | 0.015 | 560 |  |  | 0.018 | 560 |  |  | 0.009 | 560 |  |  | 0.011 | 560 |  |  | 0.039 | 560
0.17 | 555 |  |  | 0.041 | 555 |  |  | 1.52 | 555 |  |  | 0.27 | 585 |  |  | 0.015 | 555 |  |  | 0.018 | 555 |  |  | 0.011 | 555 |  |  | 0.016 | 555 |  |  | 0.039 | 555
0.17 | 585 |  |  | 0.041 | 585 |  |  | 1.56 | 585 | [6 empty] | 0.015 | 585 |  |  | 0.018 | 585 |  |  | 0.011 | 585 |  |  | 0.016 | 585 |  |  | 0.039 | 585

## Относ.удл2
C 0,01 | О.удл5% |  |  | Mn 0,01 | О.удл5% |  |  | Nb 0,001 | О.удл5% |  |  | Si 0,01 | О.удл5% |  |  | S 0,001 | О.удл5% |  |  | P 0,001 | О.удл5% |  |  | N 0,001 | О.удл5% |  |  | Ti 0,001 | О.удл5% |  |  | AL_R 0,001 | О.удл5%
0.09 | 28 |  |  | 1.27 | 28 |  |  | 0.016 | 28 |  |  | 0.16 | 28 |  |  | 0.003 | 28 |  |  | 0.01 | 28 |  |  | 0.004 | 28 |  |  | 0.005 | 28 |  |  | 0.025 | 28
0.09 | 29 | 0.09 | 29.14286 | 1.27 | 29 | 1.27 | 28.5 | 0.016 | 29 | 0.016 | 28.5 | 0.16 | 29 | 0.16 | 28.5 | 0.003 | 29 | 0.003 | 28.5 | 0.01 | 29 | 0.01 | 28.5 | 0.004 | 29 | 0.004 | 29.33333 | 0.005 | 29 | 0.005 | 28.56 | 0.025 | 29 | 0.025 | 29.33333
0.09 | 31 | 0.1 | 29 | 1.31 | 31 | 1.31 | 31.5 | 0.023 | 31 | 0.023 | 31.66667 | 0.19 | 31 | 0.19 | 29.33333 | 0.004 | 31 | 0.004 | 31.5 | 0.011 | 31 | 0.011 | 31.5 | 0.004 | 31 | 0.005 | 28.35294 | 0.005 | 31 | 0.01 | 25 | 0.025 | 31 | 0.028 | 32
0.09 | 32 | 0.11 | 29 | 1.31 | 32 | 1.41 | 28.25 | 0.023 | 32 | 0.025 | 28.25 | 0.19 | 32 | 0.2 | 29.33333 | 0.004 | 32 | 0.005 | 28 | 0.011 | 32 | 0.012 | 28.25 | 0.004 | 32 | 0.006 | 27 | 0.005 | 32 | 0.011 | 30.5 | 0.028 | 32 | 0.029 | 28.4
0.09 | 32 | 0.12 | 26.66667 | 1.41 | 32 | 1.42 | 29.33333 | 0.023 | 32 | 0.026 | 26.33333 | 0.19 | 32 | 0.22 | 27.2 | 0.005 | 32 | 0.006 | 28.1 | 0.012 | 32 | 0.013 | 28.5 | 0.004 | 32 | 0.009 | 28 | 0.005 | 32 | 0.016 | 28 | 0.029 | 32 | 0.03 | 28
0.09 | 24 | 0.13 | 28.33333 | 1.41 | 24 | 1.45 | 27.625 | 0.025 | 24 | 0.027 | 28 | 0.19 | 24 | 0.23 | 28 | 0.005 | 24 | 0.009 | 28.83333 | 0.012 | 24 | 0.014 | 28.30769 | 0.004 | 24 | 0.011 | 28 | 0.005 | 24 |  |  | 0.029 | 24 | 0.034 | 28.44444
0.09 | 28 | 0.16 | 27.625 | 1.41 | 28 | 1.51 | 29 | 0.025 | 28 | 0.028 | 29 | 0.19 | 28 | 0.26 | 27.8 | 0.006 | 28 | 0.01 | 28 | 0.012 | 28 | 0.015 | 27 | 0.005 | 28 |  |  | 0.005 | 28 |  |  | 0.029 | 28 | 0.035 | 28
0.1 | 29 | 0.17 | 28.66667 | 1.41 | 29 | 1.52 | 27.42857 | 0.025 | 29 | 0.033 | 29.33333 | 0.19 | 29 | 0.27 | 28.66667 | 0.006 | 29 | 0.011 | 26 | 0.012 | 29 | 0.017 | 27 | 0.005 | 29 |  |  | 0.005 | 29 |  |  | 0.029 | 29 | 0.036 | 26
0.1 | 29 |  |  | 1.42 | 29 | 1.56 | 27 | 0.025 | 29 | 0.035 | 27.5 | 0.2 | 29 |  |  | 0.006 | 29 | 0.015 | 28.66667 | 0.013 | 29 | 0.018 | 28.66667 | 0.005 | 29 |  |  | 0.005 | 29 |  |  | 0.029 | 29 | 0.039 | 28.66667
0.11 | 28 |  |  | 1.42 | 28 |  |  | 0.025 | 28 | 0.037 | 23.5 | 0.2 | 28 |  |  | 0.006 | 28 |  |  | 0.013 | 28 |  |  | 0.005 | 28 |  |  | 0.005 | 28 |  |  | 0.03 | 28
0.11 | 31 |  |  | 1.42 | 31 |  |  | 0.025 | 31 | 0.038 | 30.5 | 0.2 | 31 |  |  | 0.006 | 31 |  |  | 0.014 | 31 |  |  | 0.005 | 31 |  |  | 0.005 | 31 |  |  | 0.03 | 31
0.11 | 28 |  |  | 1.45 | 28 |  |  | 0.025 | 28 | 0.041 | 28 | 0.22 | 28 |  |  | 0.006 | 28 |  |  | 0.014 | 28 |  |  | 0.005 | 28 |  |  | 0.005 | 28 |  |  | 0.03 | 28
0.12 | 29 |  |  | 1.45 | 29 |  |  | 0.025 | 29 |  |  | 0.22 | 29 |  |  | 0.006 | 29 |  |  | 0.014 | 29 |  |  | 0.005 | 29 |  |  | 0.005 | 29 |  |  | 0.03 | 29
0.12 | 24 |  |  | 1.45 | 24 |  |  | 0.026 | 24 |  |  | 0.22 | 24 |  |  | 0.006 | 24 |  |  | 0.014 | 24 |  |  | 0.005 | 24 |  |  | 0.005 | 24 |  |  | 0.03 | 24
0.12 | 27 |  |  | 1.45 | 27 |  |  | 0.026 | 27 |  |  | 0.22 | 27 |  |  | 0.006 | 27 |  |  | 0.014 | 27 |  |  | 0.005 | 27 |  |  | 0.005 | 27 |  |  | 0.034 | 27
0.13 | 28 |  |  | 1.45 | 28 |  |  | 0.026 | 28 |  |  | 0.22 | 28 |  |  | 0.006 | 28 |  |  | 0.014 | 28 |  |  | 0.005 | 28 |  |  | 0.005 | 28 |  |  | 0.034 | 28
0.13 | 28 |  |  | 1.45 | 28 |  |  | 0.027 | 28 |  |  | 0.23 | 28 |  |  | 0.009 | 28 |  |  | 0.014 | 28 |  |  | 0.005 | 28 |  |  | 0.005 | 28 |  |  | 0.034 | 28
0.13 | 28 |  |  | 1.45 | 28 |  |  | 0.028 | 28 |  |  | 0.23 | 28 |  |  | 0.009 | 28 |  |  | 0.014 | 28 |  |  | 0.005 | 28 |  |  | 0.005 | 28 |  |  | 0.034 | 28
0.13 | 29 |  |  | 1.45 | 29 |  |  | 0.028 | 29 |  |  | 0.26 | 29 |  |  | 0.009 | 29 |  |  | 0.014 | 29 |  |  | 0.005 | 29 |  |  | 0.005 | 29 |  |  | 0.034 | 29
0.13 | 29 |  |  | 1.51 | 29 |  |  | 0.028 | 29 |  |  | 0.26 | 28 |  |  | 0.009 | 29 |  |  | 0.014 | 29 |  |  | 0.005 | 29 |  |  | 0.005 | 29 |  |  | 0.034 | 29
0.13 | 28 |  |  | 1.51 | 28 |  |  | 0.028 | 28 |  |  | 0.26 | 31 |  |  | 0.009 | 28 |  |  | 0.014 | 28 |  |  | 0.005 | 28 |  |  | 0.005 | 28 |  |  | 0.034 | 28
0.16 | 31 |  |  | 1.51 | 31 |  |  | 0.033 | 31 |  |  | 0.26 | 28 |  |  | 0.009 | 31 |  |  | 0.014 | 31 |  |  | 0.005 | 31 |  |  | 0.005 | 31 |  |  | 0.034 | 31
0.16 | 28 |  |  | 1.51 | 28 |  |  | 0.033 | 28 |  |  | 0.26 | 29 |  |  | 0.01 | 28 |  |  | 0.014 | 28 |  |  | 0.005 | 28 |  |  | 0.005 | 28 |  |  | 0.034 | 28
0.16 | 29 |  |  | 1.51 | 29 |  |  | 0.033 | 29 |  |  | 0.26 | 27 |  |  | 0.01 | 29 |  |  | 0.015 | 29 |  |  | 0.006 | 29 |  |  | 0.005 | 29 |  |  | 0.035 | 29
0.16 | 27 |  |  | 1.52 | 27 |  |  | 0.035 | 27 |  |  | 0.26 | 28 |  |  | 0.01 | 27 |  |  | 0.015 | 27 |  |  | 0.006 | 27 |  |  | 0.005 | 27 |  |  | 0.035 | 27
0.16 | 28 |  |  | 1.52 | 28 |  |  | 0.035 | 28 |  |  | 0.26 | 24 |  |  | 0.01 | 28 |  |  | 0.015 | 28 |  |  | 0.006 | 28 |  |  | 0.01 | 28 |  |  | 0.035 | 28
0.16 | 24 |  |  | 1.52 | 24 |  |  | 0.037 | 24 |  |  | 0.26 | 23 |  |  | 0.011 | 24 |  |  | 0.015 | 24 |  |  | 0.006 | 24 |  |  | 0.01 | 24 |  |  | 0.036 | 24
0.16 | 23 |  |  | 1.52 | 23 |  |  | 0.037 | 23 |  |  | 0.26 | 31 |  |  | 0.011 | 23 |  |  | 0.017 | 23 |  |  | 0.009 | 23 |  |  | 0.01 | 23 |  |  | 0.036 | 23
0.16 | 31 |  |  | 1.52 | 31 |  |  | 0.038 | 31 |  |  | 0.27 | 30 |  |  | 0.011 | 31 |  |  | 0.017 | 31 |  |  | 0.009 | 31 |  |  | 0.011 | 31 |  |  | 0.036 | 31
0.17 | 30 |  |  | 1.52 | 30 |  |  | 0.038 | 30 |  |  | 0.27 | 29 |  |  | 0.015 | 30 |  |  | 0.018 | 30 |  |  | 0.009 | 30 |  |  | 0.011 | 30 |  |  | 0.039 | 30
0.17 | 29 |  |  | 1.52 | 29 |  |  | 0.041 | 29 |  |  | 0.27 | 27 |  |  | 0.015 | 29 |  |  | 0.018 | 29 |  |  | 0.011 | 29 |  |  | 0.016 | 29 |  |  | 0.039 | 29
0.17 | 27 |  |  | 1.56 | 27 |  |  | 0.041 | 27 | [6 empty] | 0.015 | 27 |  |  | 0.018 | 27 |  |  | 0.011 | 27 |  |  | 0.016 | 27 |  |  | 0.039 | 27

## Эн.удар2
C 0,01 | Эн.удE при 0° |  |  | Mn 0,01 | Эн.удE при 0° |  |  | Nb 0,001 | Эн.удE при 0° |  |  | Si 0,01 | Эн.удE при 0° |  |  | S 0,001 | Эн.удE при 0° |  |  | P 0,001 | Эн.удE при 0° |  |  | N 0,001 | Эн.удE при 0° |  |  | Ti 0,001 | Эн.удE при 0° |  |  | AL_R 0,001 | Эн.удE при 0°
0.09 | 227 |  |  | 1.27 | 227 |  |  | 0.016 | 227 |  |  | 0.16 | 227 |  |  | 0.003 | 227 |  |  | 0.01 | 227 |  |  | 0.004 | 227 |  |  | 0.005 | 227 |  |  | 0.025 | 227
0.09 | 203 | 0.09 | 153.2857 | 1.27 | 203 | 1.27 | 215 | 0.016 | 203 | 0.016 | 215 | 0.16 | 203 | 0.16 | 215 | 0.003 | 203 | 0.003 | 215 | 0.01 | 203 | 0.01 | 215 | 0.004 | 203 | 0.004 | 148.6667 | 0.005 | 203 | 0.005 | 162.08 | 0.025 | 203
0.09 | 137 | 0.1 | 182 | 1.31 | 137 | 1.31 | 125 | 0.023 | 137 | 0.023 | 129 | 0.19 | 137 | 0.19 | 141 | 0.004 | 137 | 0.004 | 125 | 0.011 | 137 | 0.011 | 133.5 | 0.004 | 137 | 0.005 | 168.5294 | 0.005 | 137 | 0.01 | 152.3333 | 0.025 | 137 | 0.025 | 189
0.09 | 113 | 0.11 | 162.3333 | 1.31 | 113 | 1.41 | 149 | 0.023 | 130 | 0.025 | 160.625 | 0.19 | 113 | 0.2 | 162.6667 | 0.004 | 113 | 0.005 | 106 | 0.011 | 130 | 0.012 | 149 | 0.004 | 113 | 0.006 | 158.75 | 0.005 | 113 | 0.011 | 122 | 0.028 | 113 | 0.028 | 113
0.09 | 106 | 0.12 | 133.6667 | 1.41 | 106 | 1.42 | 162.6667 | 0.023 | 120 | 0.026 | 142.3333 | 0.19 | 106 | 0.22 | 146.8 | 0.005 | 106 | 0.006 | 160.6 | 0.012 | 106 | 0.013 | 175.5 | 0.004 | 106 | 0.009 | 120.3333 | 0.005 | 106 | 0.016 | 116 | 0.029 | 106 | 0.029 | 151.4
0.09 | 106 | 0.13 | 189.1667 | 1.41 | 106 | 1.45 | 168.125 | 0.025 | 106 | 0.027 | 190 | 0.19 | 106 | 0.23 | 204 | 0.005 | 106 | 0.009 | 183.1667 | 0.012 | 106 | 0.014 | 163.8462 | 0.004 | 106 | 0.011 | 116 | 0.005 | 106 |  |  | 0.029 | 106 | 0.03 | 148
0.09 | 181 | 0.16 | 146.75 | 1.41 | 181 | 1.51 | 159 | 0.025 | 181 | 0.028 | 183.75 | 0.19 | 181 | 0.25 | 203 | 0.006 | 181 | 0.01 | 157 | 0.012 | 181 | 0.015 | 158.75 | 0.005 | 181 |  |  | 0.005 | 181 |  |  | 0.029 | 181 | 0.034 | 175.5556
0.1 | 203 | 0.17 | 117 | 1.41 | 203 | 1.52 | 137.1429 | 0.025 | 203 | 0.033 | 148 | 0.19 | 203 | 0.26 | 152.5 | 0.006 | 203 | 0.011 | 136.3333 | 0.012 | 203 | 0.017 | 121 | 0.005 | 203 |  |  | 0.005 | 203 |  |  | 0.029 | 203 | 0.035 | 156
0.1 | 161 |  |  | 1.42 | 161 | 1.56 | 121 | 0.025 | 161 | 0.035 | 160.5 | 0.2 | 161 | 0.27 | 117 | 0.006 | 161 | 0.015 | 117 | 0.013 | 161 | 0.018 | 117 | 0.005 | 161 |  |  | 0.005 | 161 |  |  | 0.029 | 161 | 0.036 | 136.3333
0.11 | 190 |  |  | 1.42 | 190 |  |  | 0.025 | 190 | 0.037 | 142 | 0.2 | 190 |  |  | 0.006 | 190 |  |  | 0.013 | 190 |  |  | 0.005 | 190 |  |  | 0.005 | 190 |  |  | 0.03 | 190 | 0.039 | 117
0.11 | 137 |  |  | 1.42 | 137 |  |  | 0.025 | 137 | 0.038 | 122 | 0.2 | 137 |  |  | 0.006 | 137 |  |  | 0.014 | 137 |  |  | 0.005 | 137 |  |  | 0.005 | 137 |  |  | 0.03 | 137
0.11 | 160 |  |  | 1.45 | 160 |  |  | 0.025 | 160 | 0.041 | 116 | 0.22 | 160 |  |  | 0.006 | 160 |  |  | 0.014 | 160 |  |  | 0.005 | 160 |  |  | 0.005 | 160 |  |  | 0.03 | 160
0.12 | 147 |  |  | 1.45 | 147 |  |  | 0.025 | 147 |  |  | 0.22 | 147 |  |  | 0.006 | 147 |  |  | 0.014 | 147 |  |  | 0.005 | 147 |  |  | 0.005 | 147 |  |  | 0.03 | 147
0.12 | 106 |  |  | 1.45 | 106 |  |  | 0.026 | 106 |  |  | 0.22 | 106 |  |  | 0.006 | 106 |  |  | 0.014 | 106 |  |  | 0.005 | 106 |  |  | 0.005 | 106 |  |  | 0.03 | 106
0.12 | 148 |  |  | 1.45 | 148 |  |  | 0.026 | 148 |  |  | 0.22 | 148 |  |  | 0.006 | 148 |  |  | 0.014 | 148 |  |  | 0.005 | 148 |  |  | 0.005 | 148 |  |  | 0.034 | 148
0.13 | 173 |  |  | 1.45 | 173 |  |  | 0.026 | 173 |  |  | 0.22 | 173 |  |  | 0.006 | 173 |  |  | 0.014 | 173 |  |  | 0.005 | 173 |  |  | 0.005 | 173 |  |  | 0.034 | 173
0.13 | 227 |  |  | 1.45 | 227 |  |  | 0.027 | 190 |  |  | 0.23 | 227 |  |  | 0.009 | 227 |  |  | 0.014 | 227 |  |  | 0.005 | 227 |  |  | 0.005 | 227 |  |  | 0.034 | 227
0.13 | 181 |  |  | 1.45 | 181 |  |  | 0.028 | 181 |  |  | 0.23 | 181 |  |  | 0.009 | 181 |  |  | 0.014 | 181 |  |  | 0.005 | 181 |  |  | 0.005 | 181 |  |  | 0.034 | 181
0.13 | 203 |  |  | 1.45 | 203 |  |  | 0.028 | 203 |  |  | 0.25 | 203 |  |  | 0.009 | 203 |  |  | 0.014 | 203 |  |  | 0.005 | 203 |  |  | 0.005 | 203 |  |  | 0.034 | 203
0.13 | 161 |  |  | 1.51 | 161 |  |  | 0.028 | 161 |  |  | 0.26 | 161 |  |  | 0.009 | 161 |  |  | 0.014 | 161 |  |  | 0.005 | 161 |  |  | 0.005 | 161 |  |  | 0.034 | 161
0.13 | 190 |  |  | 1.51 | 190 |  |  | 0.028 | 190 |  |  | 0.26 | 190 |  |  | 0.009 | 190 |  |  | 0.014 | 190 |  |  | 0.005 | 190 |  |  | 0.005 | 190 |  |  | 0.034 | 190
0.16 | 137 |  |  | 1.51 | 137 |  |  | 0.033 | 137 |  |  | 0.26 | 137 |  |  | 0.009 | 137 |  |  | 0.014 | 137 |  |  | 0.005 | 137 |  |  | 0.005 | 137 |  |  | 0.034 | 137
0.16 | 160 |  |  | 1.51 | 160 |  |  | 0.033 | 160 |  |  | 0.26 | 160 |  |  | 0.01 | 160 |  |  | 0.014 | 160 |  |  | 0.005 | 160 |  |  | 0.005 | 160 |  |  | 0.034 | 160
0.16 | 147 |  |  | 1.51 | 147 |  |  | 0.033 | 147 |  |  | 0.26 | 147 |  |  | 0.01 | 147 |  |  | 0.015 | 147 |  |  | 0.006 | 147 |  |  | 0.005 | 147 |  |  | 0.035 | 147
0.16 | 148 |  |  | 1.52 | 148 |  |  | 0.035 | 148 |  |  | 0.26 | 148 |  |  | 0.01 | 148 |  |  | 0.015 | 148 |  |  | 0.006 | 148 |  |  | 0.005 | 148 |  |  | 0.035 | 148
0.16 | 173 |  |  | 1.52 | 173 |  |  | 0.035 | 173 |  |  | 0.26 | 173 |  |  | 0.01 | 173 |  |  | 0.015 | 173 |  |  | 0.006 | 173 |  |  | 0.01 | 173 |  |  | 0.035 | 173
0.16 | 167 |  |  | 1.52 | 167 |  |  | 0.037 | 167 |  |  | 0.26 | 167 |  |  | 0.011 | 167 |  |  | 0.015 | 167 |  |  | 0.006 | 167 |  |  | 0.01 | 167 |  |  | 0.036 | 167
0.16 | 117 |  |  | 1.52 | 117 |  |  | 0.037 | 117 |  |  | 0.26 | 117 |  |  | 0.011 | 117 |  |  | 0.017 | 117 |  |  | 0.009 | 117 |  |  | 0.01 | 117 |  |  | 0.036 | 117
0.16 | 125 |  |  | 1.52 | 125 |  |  | 0.038 | 125 |  |  | 0.26 | 125 |  |  | 0.011 | 125 |  |  | 0.017 | 125 |  |  | 0.009 | 125 |  |  | 0.011 | 125 |  |  | 0.036 | 125
0.17 | 119 |  |  | 1.52 | 119 |  |  | 0.038 | 119 |  |  | 0.27 | 119 |  |  | 0.015 | 119 |  |  | 0.018 | 119 |  |  | 0.009 | 119 |  |  | 0.011 | 119 |  |  | 0.039 | 119
0.17 | 111 |  |  | 1.52 | 111 |  |  | 0.041 | 111 |  |  | 0.27 | 111 |  |  | 0.015 | 111 |  |  | 0.018 | 111 |  |  | 0.011 | 111 |  |  | 0.016 | 111 |  |  | 0.039 | 111
0.17 | 121 |  |  | 1.56 | 121 |  |  | 0.041 | 121 |  |  | 0.27 | 121 |  |  | 0.015 | 121 |  |  | 0.018 | 121 |  |  | 0.011 | 121 |  |  | 0.016 | 121 |  |  | 0.039 | 121