## Пред.тек
ВЫВОД ИТОГОВ
Предел текучести
Регрессионная статистика
Множественный R | 0.5621859
R-квадрат | 0.316053
Нормированный R-квадрат | 0.2066215
Стандартная ошибка | 21.30437
Наблюдения | 59
Дисперсионный анализ
| df | SS | MS | F | Значимость F
Регрессия | 8 | 10486.84 | 1310.855 | 2.888135 | 0.0100397
Остаток | 50 | 22693.8 | 453.876
Итого | 58 | 33180.64
| Коэффициенты | Стандартная ошибка | t-статистика | P-Значение | Нижние 95% | Верхние 95% | Нижние 95,0% | Верхние 95,0%
Y-пересечение | 58.59171 | 89.07003 | 0.6578162 | 0.5136735 | -120.3107 | 237.4941 | -120.3107 | 237.4941
C | 127.3535 | 340.9073 | 0.3735721 | 0.710302 | -557.379 | 812.086 | -557.379 | 812.086
Mn | 204.5085 | 62.37875 | 3.278496 | 0.001903118 | 79.21707 | 329.7999 | 79.21707 | 329.7999
Si | 40.85509 | 98.03463 | 0.4167414 | 0.6786513 | -156.0533 | 237.7634 | -156.0533 | 237.7634
S | -1072.901 | 713.4545 | -1.503812 | 0.1389205 | -2505.917 | 360.1141 | -2505.917 | 360.1141
P | 1027.441 | 1672.099 | 0.614462 | 0.5416962 | -2331.068 | 4385.95 | -2331.068 | 4385.95
Cr | -133.0385 | 173.3213 | -0.7675832 | 0.4463446 | -481.1646 | 215.0875 | -481.1646 | 215.0875
Al | 645.2154 | 602.9743 | 1.070055 | 0.2897332 | -565.894 | 1856.325 | -565.894 | 1856.325
Nb | -370.1424 | 750.8841 | -0.4929421 | 0.6242115 | -1878.337 | 1138.053 | -1878.337 | 1138.053

## Пред.прч
ВЫВОД ИТОГОВ
Предел прочности
Регрессионная статистика
Множественный R | 0.6140684
R-квадрат | 0.37708
Нормированный R-квадрат | 0.2774127
Стандартная ошибка | 23.19349
Наблюдения | 59
Дисперсионный анализ
| df | SS | MS | F | Значимость F
Регрессия | 8 | 16281.84 | 2035.23 | 3.78339 | 0.001549314
Остаток | 50 | 26896.91 | 537.9381
Итого | 58 | 43178.75
| Коэффициенты | Стандартная ошибка | t-статистика | P-Значение | Нижние 95% | Верхние 95% | Нижние 95,0% | Верхние 95,0%
Y-пересечение | 107.3733 | 96.96816 | 1.107305 | 0.2734609 | -87.39298 | 302.1396 | -87.39298 | 302.1396
C | 408.9348 | 371.1367 | 1.101844 | 0.2758051 | -336.5151 | 1154.385 | -336.5151 | 1154.385
Mn | 202.8815 | 67.91008 | 2.987503 | 0.004349835 | 66.48013 | 339.2829 | 66.48013 | 339.2829
Si | 141.8184 | 106.7277 | 1.328787 | 0.1899506 | -72.55045 | 356.1873 | -72.55045 | 356.1873
S | -2562.12 | 776.7188 | -3.298645 | 0.001794577 | -4122.205 | -1002.034 | -4122.205 | -1002.034
P | 3366.901 | 1820.369 | 1.849571 | 0.07029052 | -289.4178 | 7023.22 | -289.4178 | 7023.22
Cr | 1.620119 | 188.6903 | 0.008586128 | 0.9931835 | -377.3754 | 380.6156 | -377.3754 | 380.6156
Al | 70.8225 | 656.442 | 0.1078884 | 0.914516 | -1247.68 | 1389.325 | -1247.68 | 1389.325
Nb | 106.8378 | 817.4674 | 0.1306936 | 0.8965421 | -1535.094 | 1748.769 | -1535.094 | 1748.769

## Относ.удл
ВЫВОД ИТОГОВ
Относительное удлинение
Регрессионная статистика
Множественный R | 0.6420063
R-квадрат | 0.412172
Нормированный R-квадрат | 0.3181196
Стандартная ошибка | 2.795198
Наблюдения | 59
Дисперсионный анализ
| df | SS | MS | F | Значимость F
Регрессия | 8 | 273.9197 | 34.23997 | 4.382362 | 0.0004621226
Остаток | 50 | 390.6565 | 7.81313
Итого | 58 | 664.5763
| Коэффициенты | Стандартная ошибка | t-статистика | P-Значение | Нижние 95% | Верхние 95% | Нижние 95,0% | Верхние 95,0%
Y-пересечение | 69.44305 | 11.68626 | 5.942282 | 2.690632e-07 | 45.97051 | 92.91559 | 45.97051 | 92.91559
C | -92.63975 | 44.72808 | -2.071177 | 0.04352288 | -182.4787 | -2.800761 | -182.4787 | -2.800761
Mn | -23.74026 | 8.184282 | -2.900713 | 0.005520921 | -40.17887 | -7.301643 | -40.17887 | -7.301643
Si | -7.447596 | 12.86244 | -0.5790188 | 0.565176 | -33.28257 | 18.38738 | -33.28257 | 18.38738
S | 227.5006 | 93.6074 | 2.43037 | 0.01871416 | 39.48462 | 415.5166 | 39.48462 | 415.5166
P | 269.4034 | 219.3844 | 1.227997 | 0.2251977 | -171.2432 | 710.05 | -171.2432 | 710.05
Cr | 55.20159 | 22.74028 | 2.42748 | 0.01884763 | 9.526391 | 100.8768 | 9.526391 | 100.8768
Al | 31.16166 | 79.11206 | 0.3938927 | 0.6953351 | -127.7396 | 190.0629 | -127.7396 | 190.0629
Nb | 92.38876 | 98.51828 | 0.9377829 | 0.352864 | -105.491 | 290.2685 | -105.491 | 290.2685

## Описат.стат
Предел текучести, Мпа |  | Предел прочности, МПа |  | Относительное удлинение, %
Среднее | 410.5424 | Среднее | 548.5085 | Среднее | 29.08475
Стандартная ошибка | 3.113884 | Стандартная ошибка | 3.55218 | Стандартная ошибка | 0.4406892
Медиана | 407 | Медиана | 545 | Медиана | 29
Мода | 421 | Мода | 545 | Мода | 29
Стандартное отклонение | 23.9182 | Стандартное отклонение | 27.28482 | Стандартное отклонение | 3.384998
Дисперсия выборки | 572.0801 | Дисперсия выборки | 744.4611 | Дисперсия выборки | 11.45821
Эксцесс | 6.835859 | Эксцесс | 15.87364 | Эксцесс | 4.73756
Асимметричность | 1.829033 | Асимметричность | 2.848808 | Асимметричность | -0.7463176
Интервал | 157 | Интервал | 205 | Интервал | 23
Минимум | 363 | Минимум | 495 | Минимум | 15
Максимум | 520 | Максимум | 700 | Максимум | 38
Счет | 59 | Счет | 59 | Счет | 59
Уровень надежности(95,0%) | 6.233116 | Уровень надежности(95,0%) | 7.110461 | Уровень надежности(95,0%) | 0.8821353

## Лист1
Марка | Состояние | Темп-ра | Пред.тек | Пред.прч | О.удл5% | C 0,01 | Mn 0,01 | Si 0,01 | S 0,001 | P 0,001 | Cr 0,01 | AL_R 0,001 | Nb 0,001
GL-A36 | Нормализован | 20 | 407 | 565 | 28 | 0.17 | 1.52 | 0.24 | 0.004 | 0.018 | 0.04 | 0.04 | 0.025
GL-A36 | Нормализован | 20 | 400 | 530 | 29 | 0.16 | 1.5 | 0.26 | 0.015 | 0.017 | 0.03 | 0.035 | 0.025
GL-A36 | Нормализован | 20 | 403 | 530 | 37 | 0.16 | 1.5 | 0.26 | 0.015 | 0.017 | 0.03 | 0.035 | 0.025
GL-A36 | Нормализован | 20 | 399 | 545 | 29 | 0.16 | 1.5 | 0.26 | 0.015 | 0.017 | 0.03 | 0.035 | 0.025
GL-A36 | Нормализован | 20 | 395 | 540 | 32 | 0.17 | 1.49 | 0.28 | 0.01 | 0.017 | 0.06 | 0.031 | 0.025
GL-A36 | Нормализован | 20 | 387 | 510 | 34 | 0.14 | 1.42 | 0.21 | 0.005 | 0.017 | 0.03 | 0.022 | 0.037
GL-A36 | Нормализован | 20 | 383 | 580 | 33 | 0.14 | 1.42 | 0.21 | 0.005 | 0.017 | 0.03 | 0.022 | 0.037
GL-A36 | Нормализован | 20 | 425 | 530 | 28 | 0.16 | 1.47 | 0.2 | 0.009 | 0.014 | 0.02 | 0.038 | 0.033
GL-A36 | Нормализован | 20 | 409 | 550 | 31 | 0.17 | 1.49 | 0.28 | 0.01 | 0.017 | 0.06 | 0.031 | 0.025
GL-A36 | Нормализован | 20 | 409 | 550 | 31 | 0.17 | 1.49 | 0.28 | 0.01 | 0.017 | 0.06 | 0.031 | 0.025
GL-A36 | Нормализован | 20 | 414 | 540 | 31 | 0.16 | 1.53 | 0.28 | 0.024 | 0.02 | 0.02 | 0.031 | 0.032
GL-A36 | Нормализован | 20 | 416 | 530 | 34 | 0.16 | 1.53 | 0.28 | 0.024 | 0.02 | 0.02 | 0.031 | 0.032
GL-A36 | Нормализован | 20 | 415 | 550 | 32 | 0.16 | 1.53 | 0.28 | 0.024 | 0.02 | 0.02 | 0.031 | 0.032
GL-A36 | Нормализован | 20 | 413 | 540 | 29 | 0.16 | 1.53 | 0.28 | 0.024 | 0.02 | 0.02 | 0.031 | 0.032
GL-A36 | Нормализован | 20 | 460 | 590 | 25 | 0.16 | 1.46 | 0.18 | 0.006 | 0.02 | 0.04 | 0.032 | 0.01
GL-A36 | Нормализован | 20 | 410 | 545 | 29 | 0.15 | 1.6 | 0.23 | 0.011 | 0.018 | 0.05 | 0.037 | 0.026
GL-A36 | Нормализован | 20 | 421 | 545 | 28 | 0.15 | 1.6 | 0.23 | 0.011 | 0.018 | 0.05 | 0.037 | 0.026
GL-A36 | Нормализован | 20 | 432 | 575 | 29 | 0.15 | 1.6 | 0.23 | 0.011 | 0.018 | 0.05 | 0.037 | 0.026
GL-A36 | Нормализован | 20 | 432 | 575 | 29 | 0.15 | 1.6 | 0.23 | 0.011 | 0.018 | 0.05 | 0.037 | 0.026
GL-A36 | Нормализован | 20 | 432 | 575 | 29 | 0.15 | 1.6 | 0.23 | 0.011 | 0.018 | 0.05 | 0.037 | 0.026
GL-A36 | Нормализован | 20 | 385 | 520 | 32 | 0.16 | 1.5 | 0.28 | 0.006 | 0.016 | 0.04 | 0.029 | 0.024
GL-A36 | Нормализован | 20 | 438 | 565 | 29 | 0.15 | 1.6 | 0.17 | 0.012 | 0.02 | 0.03 | 0.023 | 0.03
GL-A36 | Нормализован | 20 | 410 | 550 | 28 | 0.16 | 1.6 | 0.24 | 0.017 | 0.017 | 0.04 | 0.031 | 0.026
GL-A36 | Нормализован | 20 | 439 | 570 | 29 | 0.16 | 1.56 | 0.26 | 0.005 | 0.016 | 0.02 | 0.044 | 0.022
GL-A36 | Нормализован | 20 | 433 | 565 | 26 | 0.16 | 1.55 | 0.24 | 0.005 | 0.014 | 0.03 | 0.033 | 0.028
GL-A36 | Нормализован | 20 | 421 | 565 | 26 | 0.18 | 1.55 | 0.27 | 0.009 | 0.016 | 0.03 | 0.03 | 0.025
GL-A36 | Нормализован | 20 | 433 | 565 | 26 | 0.16 | 1.55 | 0.24 | 0.005 | 0.014 | 0.03 | 0.033 | 0.028
GL-A36 | Нормализован | 20 | 421 | 565 | 26 | 0.18 | 1.55 | 0.27 | 0.009 | 0.016 | 0.03 | 0.03 | 0.025
GL-A36 | Нормализован | 20 | 387 | 530 | 27 | 0.16 | 1.5 | 0.24 | 0.009 | 0.012 | 0.02 | 0.034 | 0.026
GL-A36 | Нормализован | 20 | 394 | 525 | 33 | 0.14 | 1.43 | 0.28 | 0.006 | 0.014 | 0.02 | 0.045 | 0.035
GL-A36 | Нормализован | 20 | 405 | 550 | 31 | 0.17 | 1.54 | 0.26 | 0.006 | 0.014 | 0.03 | 0.036 | 0.024
GL-A36 | Нормализован | 20 | 393 | 540 | 29 | 0.16 | 1.47 | 0.23 | 0.01 | 0.016 | 0.05 | 0.038 | 0.026
GL-A36 | Нормализован | 20 | 401 | 545 | 29 | 0.16 | 1.47 | 0.23 | 0.01 | 0.016 | 0.05 | 0.038 | 0.026
GL-A36 | Нормализован | 20 | 403 | 545 | 28 | 0.16 | 1.53 | 0.25 | 0.011 | 0.016 | 0.03 | 0.033 | 0.026
GL-A36 | Нормализован | 20 | 406 | 545 | 29 | 0.16 | 1.53 | 0.25 | 0.011 | 0.016 | 0.03 | 0.033 | 0.026
GL-A36 | Нормализован | 20 | 406 | 545 | 29 | 0.16 | 1.53 | 0.25 | 0.011 | 0.016 | 0.03 | 0.033 | 0.026
GL-A36 | Нормализован | 20 | 390 | 535 | 31 | 0.16 | 1.47 | 0.23 | 0.01 | 0.016 | 0.05 | 0.038 | 0.026
GL-A36 | Нормализован | 20 | 390 | 535 | 31 | 0.16 | 1.47 | 0.23 | 0.01 | 0.016 | 0.05 | 0.038 | 0.026
GL-A36 | Нормализован | 20 | 426 | 540 | 26 | 0.16 | 1.46 | 0.26 | 0.005 | 0.012 | 0.04 | 0.04 | 0.024
GL-A36 | Нормализован | 20 | 465 | 570 | 24 | 0.16 | 1.46 | 0.26 | 0.005 | 0.012 | 0.04 | 0.04 | 0.024
GL-A36 | Нормализован | 20 | 414 | 555 | 25 | 0.18 | 1.53 | 0.27 | 0.009 | 0.014 | 0.03 | 0.04 | 0.028
GL-A36 | Нормализован | 20 | 404 | 535 | 29 | 0.15 | 1.49 | 0.26 | 0.012 | 0.014 | 0.02 | 0.038 | 0.023
GL-A36 | Нормализован | 20 | 520 | 700 | 15 | 0.17 | 1.53 | 0.34 | 0.005 | 0.015 | 0.03 | 0.035 | 0.026
GL-A36 | Нормализован | 20 | 399 | 525 | 29 | 0.15 | 1.49 | 0.26 | 0.012 | 0.014 | 0.02 | 0.038 | 0.023
GL-A36 | Нормализован | 20 | 416 | 550 | 27 | 0.16 | 1.54 | 0.24 | 0.009 | 0.012 | 0.1 | 0.033 | 0.025
GL-A36 | Нормализован | 20 | 397 | 540 | 33 | 0.16 | 1.54 | 0.24 | 0.009 | 0.012 | 0.1 | 0.033 | 0.025
GL-A36 | Нормализован | 20 | 424 | 555 | 31 | 0.16 | 1.54 | 0.24 | 0.009 | 0.012 | 0.1 | 0.033 | 0.025
GL-A36 | Нормализован | 20 | 421 | 550 | 29 | 0.15 | 1.52 | 0.25 | 0.008 | 0.018 | 0.03 | 0.038 | 0.035
GL-A36 | Нормализован | 20 | 392 | 528 | 38 | 0.15 | 1.46 | 0.3 | 0.011 | 0.016 | 0.04 | 0.04 | 0.022
GL-A36 | Нормализован | 20 | 404 | 560 | 26 | 0.18 | 1.48 | 0.31 | 0.007 | 0.018 | 0.03 | 0.03 | 0.023
GL-A36 | Нормализован | 20 | 408 | 545 | 29 | 0.16 | 1.53 | 0.27 | 0.005 | 0.015 | 0.03 | 0.035 | 0.024
GL-A36 | Нормализован | 20 | 407 | 545 | 25 | 0.16 | 1.53 | 0.27 | 0.005 | 0.015 | 0.03 | 0.035 | 0.024
GL-A36 | Нормализован | 20 | 390 | 530 | 29 | 0.16 | 1.48 | 0.22 | 0.005 | 0.015 | 0.04 | 0.027 | 0.023
GL-A36 | Нормализован | 20 | 390 | 535 | 30 | 0.16 | 1.48 | 0.22 | 0.005 | 0.015 | 0.04 | 0.027 | 0.023
GL-A36 | Нормализован | 20 | 394 | 540 | 29 | 0.16 | 1.48 | 0.22 | 0.005 | 0.015 | 0.04 | 0.027 | 0.023
GL-A36 | Нормализован | 20 | 394 | 555 | 28 | 0.18 | 1.45 | 0.26 | 0.008 | 0.016 | 0.03 | 0.032 | 0.025
GL-A36 | Нормализован | 20 | 405 | 555 | 25 | 0.17 | 1.52 | 0.38 | 0.006 | 0.016 | 0.04 | 0.038 | 0.026
GL-A36 | Нормализован | 20 | 372 | 499 | 31 | 0.14 | 1.35 | 0.26 | 0.01 | 0.014 | 0.03 | 0.022 | 0.024
GL-A36 | Нормализован | 20 | 363 | 495 | 32 | 0.14 | 1.35 | 0.26 | 0.01 | 0.014 | 0.03 | 0.022 | 0.024

## Пред.тек2
Nb 0,001 | Пред.тек |  |  | C 0,01 | Пред.тек |  |  | Mn 0,01 | Пред.тек |  |  | Si 0,01 | Пред.тек |  |  | S 0,001 | Пред.тек |  |  | P 0,001 | Пред.тек |  |  | Cr 0,01 | Пред.тек |  |  | AL_R 0,001 | Пред.тек
0.01 | 407 |  |  | 0.14 | 407 |  |  | 1.35 | 407 |  |  | 0.17 | 407 |  |  | 0.004 | 407 |  |  | 0.012 | 407 |  |  | 0.02 | 407 |  |  | 0.022 | 407
0.022 | 400 | 0.01 | 407 | 0.14 | 400 | 0.14 | 400.8 | 1.35 | 400 | 1.35 | 403.5 | 0.18 | 400 | 0.17 | 407 | 0.005 | 400 | 0.004 | 407 | 0.012 | 400 | 0.012 | 398.5 | 0.02 | 400 |  |  | 0.022 | 400
0.022 | 403 | 0.022 | 401.5 | 0.14 | 403 | 0.15 | 413.1 | 1.42 | 403 | 1.42 | 401 | 0.2 | 403 | 0.18 | 400 | 0.005 | 403 | 0.005 | 405.2308 | 0.012 | 403 | 0.014 | 415.4 | 0.02 | 403 | 0.02 | 401.7 | 0.022 | 403 | 0.022 | 402.25
0.023 | 399 | 0.023 | 399.667 | 0.14 | 399 | 0.16 | 417.094 | 1.42 | 399 | 1.43 | 395 | 0.21 | 399 | 0.2 | 403 | 0.005 | 399 | 0.006 | 431 | 0.012 | 399 | 0.015 | 423.3333 | 0.02 | 399 | 0.03 | 417.6087 | 0.022 | 399 | 0.023 | 395
0.023 | 395 | 0.024 | 419.75 | 0.14 | 395 | 0.17 | 401.714 | 1.43 | 395 | 1.45 | 387 | 0.21 | 395 | 0.21 | 397 | 0.005 | 395 | 0.007 | 432 | 0.012 | 395 | 0.016 | 410.8571 | 0.02 | 395 | 0.04 | 420.2727 | 0.023 | 395 | 0.027 | 398.3333
0.023 | 387 | 0.025 | 419.769 | 0.15 | 387 | 0.18 | 385.6 | 1.45 | 387 | 1.46 | 406.5 | 0.22 | 387 | 0.22 | 398.3333 | 0.005 | 387 | 0.008 | 411.5 | 0.012 | 387 | 0.017 | 424.8889 | 0.02 | 387 | 0.05 | 406.5556 | 0.027 | 387 | 0.029 | 409
0.023 | 383 | 0.026 | 414.688 | 0.15 | 383 |  |  | 1.46 | 383 | 1.47 | 423.6 | 0.22 | 383 | 0.23 | 418.5556 | 0.005 | 383 | 0.009 | 417.25 | 0.014 | 383 | 0.018 | 405.375 | 0.02 | 383 | 0.06 | 392.6667 | 0.027 | 383 | 0.03 | 413
0.023 | 425 | 0.028 | 412.333 | 0.15 | 425 |  |  | 1.46 | 425 | 1.48 | 423.75 | 0.22 | 425 | 0.24 | 425.125 | 0.005 | 425 | 0.01 | 402.2222 | 0.014 | 425 | 0.02 | 386.3333 | 0.02 | 425 | 0.1 | 380 | 0.027 | 425 | 0.031 | 426.875
0.023 | 409 | 0.03 | 404 | 0.15 | 409 |  |  | 1.46 | 409 | 1.49 | 420.8 | 0.23 | 409 | 0.25 | 415.5 | 0.005 | 409 | 0.011 | 428.8889 | 0.014 | 409 |  |  | 0.02 | 409 |  |  | 0.029 | 409 | 0.032 | 411.5
0.024 | 409 | 0.032 | 398.75 | 0.15 | 409 |  |  | 1.46 | 409 | 1.5 | 419 | 0.23 | 409 | 0.26 | 407.75 | 0.005 | 409 | 0.012 | 401.3333 | 0.014 | 409 |  |  | 0.02 | 409 |  |  | 0.03 | 409 | 0.033 | 417.25
0.024 | 414 | 0.033 | 394 | 0.15 | 414 |  |  | 1.47 | 414 | 1.52 | 397.3333 | 0.23 | 414 | 0.27 | 427.2 | 0.005 | 414 | 0.015 | 395.6667 | 0.014 | 414 |  |  | 0.03 | 414 |  |  | 0.03 | 414 | 0.034 | 405
0.024 | 416 | 0.035 | 399.5 | 0.15 | 416 |  |  | 1.47 | 416 | 1.53 | 420.4545 | 0.23 | 416 | 0.28 | 403.3333 | 0.005 | 416 | 0.017 | 394 | 0.014 | 416 |  |  | 0.03 | 416 |  |  | 0.03 | 416 | 0.035 | 399.8333
0.024 | 415 | 0.037 | 405 | 0.15 | 415 |  |  | 1.47 | 415 | 1.54 | 409 | 0.23 | 415 | 0.3 | 394 | 0.005 | 415 | 0.024 | 383.5 | 0.014 | 415 |  |  | 0.03 | 415 |  |  | 0.031 | 415 | 0.036 | 390
0.024 | 413 |  |  | 0.15 | 413 |  |  | 1.47 | 413 | 1.55 | 406.25 | 0.23 | 413 | 0.31 | 405 | 0.005 | 413 |  |  | 0.014 | 413 |  |  | 0.03 | 413 |  |  | 0.031 | 413 | 0.037 | 445.8
0.024 | 460 |  |  | 0.15 | 460 |  |  | 1.47 | 460 | 1.56 | 407 | 0.23 | 460 | 0.34 | 372 | 0.006 | 460 |  |  | 0.014 | 460 |  |  | 0.03 | 460 |  |  | 0.031 | 460 | 0.038 | 407.5556
0.024 | 410 |  |  | 0.16 | 410 |  |  | 1.48 | 410 | 1.6 | 386.8571 | 0.23 | 410 | 0.38 | 363 | 0.006 | 410 |  |  | 0.014 | 410 |  |  | 0.03 | 410 |  |  | 0.031 | 410 | 0.04 | 394.6
0.024 | 421 |  |  | 0.16 | 421 |  |  | 1.48 | 421 |  |  | 0.23 | 421 |  |  | 0.006 | 421 |  |  | 0.015 | 421 |  |  | 0.03 | 421 |  |  | 0.031 | 421 | 0.044 | 372
0.025 | 432 |  |  | 0.16 | 432 |  |  | 1.48 | 432 |  |  | 0.24 | 432 |  |  | 0.006 | 432 |  |  | 0.015 | 432 |  |  | 0.03 | 432 |  |  | 0.031 | 432 | 0.045 | 363
0.025 | 432 |  |  | 0.16 | 432 |  |  | 1.48 | 432 |  |  | 0.24 | 432 |  |  | 0.006 | 432 |  |  | 0.015 | 432 |  |  | 0.03 | 432 |  |  | 0.031 | 432
0.025 | 432 |  |  | 0.16 | 432 |  |  | 1.49 | 432 |  |  | 0.24 | 432 |  |  | 0.007 | 432 |  |  | 0.015 | 432 |  |  | 0.03 | 432 |  |  | 0.031 | 432
0.025 | 385 |  |  | 0.16 | 385 |  |  | 1.49 | 385 |  |  | 0.24 | 385 |  |  | 0.008 | 385 |  |  | 0.015 | 385 |  |  | 0.03 | 385 |  |  | 0.032 | 385
0.025 | 438 |  |  | 0.16 | 438 |  |  | 1.49 | 438 |  |  | 0.24 | 438 |  |  | 0.008 | 438 |  |  | 0.015 | 438 |  |  | 0.03 | 438 |  |  | 0.032 | 438
0.025 | 410 |  |  | 0.16 | 410 |  |  | 1.49 | 410 |  |  | 0.24 | 410 |  |  | 0.009 | 410 |  |  | 0.016 | 410 |  |  | 0.03 | 410 |  |  | 0.033 | 410
0.025 | 439 |  |  | 0.16 | 439 |  |  | 1.49 | 439 |  |  | 0.24 | 439 |  |  | 0.009 | 439 |  |  | 0.016 | 439 |  |  | 0.03 | 439 |  |  | 0.033 | 439
0.025 | 433 |  |  | 0.16 | 433 |  |  | 1.5 | 433 |  |  | 0.24 | 433 |  |  | 0.009 | 433 |  |  | 0.016 | 433 |  |  | 0.03 | 433 |  |  | 0.033 | 433
0.025 | 421 |  |  | 0.16 | 421 |  |  | 1.5 | 421 |  |  | 0.25 | 421 |  |  | 0.009 | 421 |  |  | 0.016 | 421 |  |  | 0.03 | 421 |  |  | 0.033 | 421
0.025 | 433 |  |  | 0.16 | 433 |  |  | 1.5 | 433 |  |  | 0.25 | 433 |  |  | 0.009 | 433 |  |  | 0.016 | 433 |  |  | 0.03 | 433 |  |  | 0.033 | 433
0.025 | 421 |  |  | 0.16 | 421 |  |  | 1.5 | 421 |  |  | 0.25 | 421 |  |  | 0.009 | 421 |  |  | 0.016 | 421 |  |  | 0.03 | 421 |  |  | 0.033 | 421
0.025 | 387 |  |  | 0.16 | 387 |  |  | 1.5 | 387 |  |  | 0.25 | 387 |  |  | 0.009 | 387 |  |  | 0.016 | 387 |  |  | 0.03 | 387 |  |  | 0.033 | 387
0.025 | 394 |  |  | 0.16 | 394 |  |  | 1.52 | 394 |  |  | 0.26 | 394 |  |  | 0.009 | 394 |  |  | 0.016 | 394 |  |  | 0.03 | 394 |  |  | 0.033 | 394
0.026 | 405 |  |  | 0.16 | 405 |  |  | 1.52 | 405 |  |  | 0.26 | 405 |  |  | 0.01 | 405 |  |  | 0.016 | 405 |  |  | 0.03 | 405 |  |  | 0.034 | 405
0.026 | 393 |  |  | 0.16 | 393 |  |  | 1.52 | 393 |  |  | 0.26 | 393 |  |  | 0.01 | 393 |  |  | 0.016 | 393 |  |  | 0.03 | 393 |  |  | 0.035 | 393
0.026 | 401 |  |  | 0.16 | 401 |  |  | 1.53 | 401 |  |  | 0.26 | 401 |  |  | 0.01 | 401 |  |  | 0.016 | 401 |  |  | 0.03 | 401 |  |  | 0.035 | 401
0.026 | 403 |  |  | 0.16 | 403 |  |  | 1.53 | 403 |  |  | 0.26 | 403 |  |  | 0.01 | 403 |  |  | 0.016 | 403 |  |  | 0.04 | 403 |  |  | 0.035 | 403
0.026 | 406 |  |  | 0.16 | 406 |  |  | 1.53 | 406 |  |  | 0.26 | 406 |  |  | 0.01 | 406 |  |  | 0.016 | 406 |  |  | 0.04 | 406 |  |  | 0.035 | 406
0.026 | 406 |  |  | 0.16 | 406 |  |  | 1.53 | 406 |  |  | 0.26 | 406 |  |  | 0.01 | 406 |  |  | 0.016 | 406 |  |  | 0.04 | 406 |  |  | 0.035 | 406
0.026 | 390 |  |  | 0.16 | 390 |  |  | 1.53 | 390 |  |  | 0.26 | 390 |  |  | 0.01 | 390 |  |  | 0.017 | 390 |  |  | 0.04 | 390 |  |  | 0.035 | 390
0.026 | 390 |  |  | 0.16 | 390 |  |  | 1.53 | 390 |  |  | 0.26 | 390 |  |  | 0.01 | 390 |  |  | 0.017 | 390 |  |  | 0.04 | 390 |  |  | 0.036 | 390
0.026 | 426 |  |  | 0.16 | 426 |  |  | 1.53 | 426 |  |  | 0.26 | 426 |  |  | 0.01 | 426 |  |  | 0.017 | 426 |  |  | 0.04 | 426 |  |  | 0.037 | 426
0.026 | 465 |  |  | 0.16 | 465 |  |  | 1.53 | 465 |  |  | 0.26 | 465 |  |  | 0.011 | 465 |  |  | 0.017 | 465 |  |  | 0.04 | 465 |  |  | 0.037 | 465
0.026 | 414 |  |  | 0.16 | 414 |  |  | 1.53 | 414 |  |  | 0.26 | 414 |  |  | 0.011 | 414 |  |  | 0.017 | 414 |  |  | 0.04 | 414 |  |  | 0.037 | 414
0.026 | 404 |  |  | 0.16 | 404 |  |  | 1.53 | 404 |  |  | 0.27 | 404 |  |  | 0.011 | 404 |  |  | 0.017 | 404 |  |  | 0.04 | 404 |  |  | 0.037 | 404
0.026 | 520 |  |  | 0.16 | 520 |  |  | 1.53 | 520 |  |  | 0.27 | 520 |  |  | 0.011 | 520 |  |  | 0.017 | 520 |  |  | 0.04 | 520 |  |  | 0.037 | 520
0.026 | 399 |  |  | 0.16 | 399 |  |  | 1.54 | 399 |  |  | 0.27 | 399 |  |  | 0.011 | 399 |  |  | 0.017 | 399 |  |  | 0.04 | 399 |  |  | 0.038 | 399
0.026 | 416 |  |  | 0.16 | 416 |  |  | 1.54 | 416 |  |  | 0.27 | 416 |  |  | 0.011 | 416 |  |  | 0.017 | 416 |  |  | 0.05 | 416 |  |  | 0.038 | 416
0.026 | 397 |  |  | 0.16 | 397 |  |  | 1.54 | 397 |  |  | 0.27 | 397 |  |  | 0.011 | 397 |  |  | 0.018 | 397 |  |  | 0.05 | 397 |  |  | 0.038 | 397
0.028 | 424 |  |  | 0.16 | 424 |  |  | 1.54 | 424 |  |  | 0.28 | 424 |  |  | 0.011 | 424 |  |  | 0.018 | 424 |  |  | 0.05 | 424 |  |  | 0.038 | 424
0.028 | 421 |  |  | 0.17 | 421 |  |  | 1.55 | 421 |  |  | 0.28 | 421 |  |  | 0.011 | 421 |  |  | 0.018 | 421 |  |  | 0.05 | 421 |  |  | 0.038 | 421
0.028 | 392 |  |  | 0.17 | 392 |  |  | 1.55 | 392 |  |  | 0.28 | 392 |  |  | 0.012 | 392 |  |  | 0.018 | 392 |  |  | 0.05 | 392 |  |  | 0.038 | 392
0.03 | 404 |  |  | 0.17 | 404 |  |  | 1.55 | 404 |  |  | 0.28 | 404 |  |  | 0.012 | 404 |  |  | 0.018 | 404 |  |  | 0.05 | 404 |  |  | 0.038 | 404
0.032 | 408 |  |  | 0.17 | 408 |  |  | 1.55 | 408 |  |  | 0.28 | 408 |  |  | 0.012 | 408 |  |  | 0.018 | 408 |  |  | 0.05 | 408 |  |  | 0.038 | 408
0.032 | 407 |  |  | 0.17 | 407 |  |  | 1.56 | 407 |  |  | 0.28 | 407 |  |  | 0.015 | 407 |  |  | 0.018 | 407 |  |  | 0.05 | 407 |  |  | 0.038 | 407
0.032 | 390 |  |  | 0.17 | 390 |  |  | 1.6 | 390 |  |  | 0.28 | 390 |  |  | 0.015 | 390 |  |  | 0.018 | 390 |  |  | 0.05 | 390 |  |  | 0.04 | 390
0.032 | 390 |  |  | 0.17 | 390 |  |  | 1.6 | 390 |  |  | 0.28 | 390 |  |  | 0.015 | 390 |  |  | 0.02 | 390 |  |  | 0.06 | 390 |  |  | 0.04 | 390
0.033 | 394 |  |  | 0.18 | 394 |  |  | 1.6 | 394 |  |  | 0.28 | 394 |  |  | 0.017 | 394 |  |  | 0.02 | 394 |  |  | 0.06 | 394 |  |  | 0.04 | 394
0.035 | 394 |  |  | 0.18 | 394 |  |  | 1.6 | 394 |  |  | 0.3 | 394 |  |  | 0.024 | 394 |  |  | 0.02 | 394 |  |  | 0.06 | 394 |  |  | 0.04 | 394
0.035 | 405 |  |  | 0.18 | 405 |  |  | 1.6 | 405 |  |  | 0.31 | 405 |  |  | 0.024 | 405 |  |  | 0.02 | 405 |  |  | 0.1 | 405 |  |  | 0.04 | 405
0.037 | 400 |  |  | 0.18 | 372 |  |  | 1.6 | 372 |  |  | 0.34 | 372 |  |  | 0.024 | 372 |  |  | 0.02 | 372 |  |  | 0.1 | 372 |  |  | 0.044 | 372
0.037 | 410 |  |  | 0.18 | 363 |  |  | 1.6 | 363 |  |  | 0.38 | 363 |  |  | 0.024 | 363 |  |  | 0.02 | 363 |  |  | 0.1 | 363 |  |  | 0.045 | 363

## Пред.прч2
Nb 0,001 | Пред.прч |  |  | C 0,01 | Пред.прч |  |  | Mn 0,01 | Пред.прч |  |  | Si 0,01 | Пред.прч |  |  | S 0,001 | Пред.прч |  |  | P 0,001 | Пред.прч |  |  | Cr 0,01 | Пред.прч |  |  | AL_R 0,001 | Пред.прч
0.01 | 565 |  |  | 0.14 | 565 |  |  | 1.35 | 565 |  |  | 0.17 | 565 |  |  | 0.004 | 565 |  |  | 0.012 | 565 |  |  | 0.02 | 565 |  |  | 0.022 | 565
0.022 | 530 |  |  | 0.14 | 530 | 0.14 | 542 | 1.35 | 530 | 1.35 | 547.5 | 0.18 | 530 |  |  | 0.005 | 530 |  |  | 0.012 | 530 |  |  | 0.02 | 530 |  |  | 0.022 | 530
0.022 | 530 | 0.01 | 565 | 0.14 | 530 | 0.15 | 547 | 1.42 | 530 | 1.42 | 537.5 | 0.2 | 530 | 0.17 | 565 | 0.005 | 530 | 0.004 | 565 | 0.012 | 530 | 0.012 | 536.6667 | 0.02 | 530 | 0.02 | 543 | 0.022 | 530 | 0.022 | 542.5
0.023 | 545 | 0.022 | 530 | 0.14 | 545 | 0.16 | 554.53125 | 1.42 | 545 | 1.43 | 540 | 0.21 | 545 | 0.18 | 530 | 0.005 | 545 | 0.005 | 540.3846 | 0.012 | 545 | 0.014 | 550.5 | 0.02 | 545 | 0.03 | 553.0435 | 0.022 | 545 | 0.023 | 540
0.023 | 540 | 0.023 | 542.5 | 0.14 | 540 | 0.17 | 541.8571 | 1.43 | 540 | 1.45 | 510 | 0.21 | 540 | 0.2 | 530 | 0.005 | 540 | 0.006 | 566 | 0.012 | 540 | 0.015 | 559.1667 | 0.02 | 540 | 0.04 | 557.2727 | 0.023 | 540 | 0.027 | 540
0.023 | 510 | 0.024 | 548.75 | 0.15 | 510 | 0.18 | 528.8 | 1.45 | 510 | 1.46 | 552.5 | 0.22 | 510 | 0.21 | 542.5 | 0.005 | 510 | 0.007 | 575 | 0.012 | 510 | 0.016 | 550.3571 | 0.02 | 510 | 0.05 | 544.7778 | 0.027 | 510 | 0.029 | 550
0.023 | 580 | 0.025 | 557.3077 | 0.15 | 580 |  |  | 1.46 | 580 | 1.47 | 550 | 0.22 | 580 | 0.22 | 540 | 0.005 | 580 | 0.008 | 542.5 | 0.014 | 580 | 0.017 | 538.3333 | 0.02 | 580 | 0.06 | 543.3333 | 0.027 | 580 | 0.03 | 540
0.023 | 530 | 0.026 | 553.4375 | 0.15 | 530 |  |  | 1.46 | 530 | 1.48 | 560 | 0.22 | 530 | 0.23 | 548.8889 | 0.005 | 530 | 0.009 | 554.375 | 0.014 | 530 | 0.018 | 544.125 | 0.02 | 530 | 0.1 | 516.3333 | 0.027 | 530 | 0.031 | 561.875
0.023 | 550 | 0.028 | 544.3333 | 0.15 | 550 |  |  | 1.46 | 550 | 1.49 | 556 | 0.23 | 550 | 0.24 | 561.875 | 0.005 | 550 | 0.01 | 542.2222 | 0.014 | 550 | 0.02 | 529.8333 | 0.02 | 550 |  |  | 0.029 | 550 | 0.032 | 542.5
0.024 | 550 | 0.03 | 560 | 0.15 | 550 |  |  | 1.46 | 550 | 1.5 | 558 | 0.23 | 550 | 0.25 | 556.25 | 0.005 | 550 | 0.011 | 564.4444 | 0.014 | 550 |  |  | 0.02 | 550 |  |  | 0.03 | 550 | 0.033 | 554.375
0.024 | 540 | 0.032 | 538.75 | 0.15 | 540 |  |  | 1.47 | 540 | 1.52 | 538.3333 | 0.23 | 540 | 0.26 | 544.1667 | 0.005 | 540 | 0.012 | 544.3333 | 0.014 | 540 |  |  | 0.03 | 540 |  |  | 0.03 | 540 | 0.034 | 550
0.024 | 530 | 0.033 | 540 | 0.15 | 530 |  |  | 1.47 | 530 | 1.53 | 559.0909 | 0.23 | 530 | 0.27 | 570 | 0.005 | 530 | 0.015 | 536.6667 | 0.014 | 530 |  |  | 0.03 | 530 |  |  | 0.03 | 530 | 0.035 | 542.5
0.024 | 550 | 0.035 | 555 | 0.15 | 550 |  |  | 1.47 | 550 | 1.54 | 542.5 | 0.23 | 550 | 0.28 | 543.1111 | 0.005 | 550 | 0.017 | 540 | 0.014 | 550 |  |  | 0.03 | 550 |  |  | 0.031 | 550 | 0.036 | 535
0.024 | 540 | 0.037 | 547 | 0.15 | 540 |  |  | 1.47 | 540 | 1.55 | 545.75 | 0.23 | 540 | 0.3 | 555 | 0.005 | 540 | 0.024 | 526 | 0.014 | 540 |  |  | 0.03 | 540 |  |  | 0.031 | 540 | 0.037 | 580
0.024 | 590 |  |  | 0.15 | 590 |  |  | 1.47 | 590 | 1.56 | 545 | 0.23 | 590 | 0.31 | 555 | 0.006 | 590 |  |  | 0.014 | 590 |  |  | 0.03 | 590 |  |  | 0.031 | 590 | 0.038 | 544.2222
0.024 | 545 |  |  | 0.16 | 545 |  |  | 1.48 | 545 | 1.6 | 529.8571 | 0.23 | 545 | 0.34 | 499 | 0.006 | 545 |  |  | 0.014 | 545 |  |  | 0.03 | 545 |  |  | 0.031 | 545 | 0.04 | 543
0.024 | 545 |  |  | 0.16 | 545 |  |  | 1.48 | 545 |  |  | 0.23 | 545 | 0.38 | 495 | 0.006 | 545 |  |  | 0.015 | 545 |  |  | 0.03 | 545 |  |  | 0.031 | 545 | 0.044 | 499
0.025 | 575 |  |  | 0.16 | 575 |  |  | 1.48 | 575 |  |  | 0.24 | 575 |  |  | 0.006 | 575 |  |  | 0.015 | 575 |  |  | 0.03 | 575 |  |  | 0.031 | 575 | 0.045 | 495
0.025 | 575 |  |  | 0.16 | 575 |  |  | 1.48 | 575 |  |  | 0.24 | 575 |  |  | 0.006 | 575 |  |  | 0.015 | 575 |  |  | 0.03 | 575 |  |  | 0.031 | 575
0.025 | 575 |  |  | 0.16 | 575 |  |  | 1.49 | 575 |  |  | 0.24 | 575 |  |  | 0.007 | 575 |  |  | 0.015 | 575 |  |  | 0.03 | 575 |  |  | 0.031 | 575
0.025 | 520 |  |  | 0.16 | 520 |  |  | 1.49 | 520 |  |  | 0.24 | 520 |  |  | 0.008 | 520 |  |  | 0.015 | 520 |  |  | 0.03 | 520 |  |  | 0.032 | 520
0.025 | 565 |  |  | 0.16 | 565 |  |  | 1.49 | 565 |  |  | 0.24 | 565 |  |  | 0.008 | 565 |  |  | 0.015 | 565 |  |  | 0.03 | 565 |  |  | 0.032 | 565
0.025 | 550 |  |  | 0.16 | 550 |  |  | 1.49 | 550 |  |  | 0.24 | 550 |  |  | 0.009 | 550 |  |  | 0.016 | 550 |  |  | 0.03 | 550 |  |  | 0.033 | 550
0.025 | 570 |  |  | 0.16 | 570 |  |  | 1.49 | 570 |  |  | 0.24 | 570 |  |  | 0.009 | 570 |  |  | 0.016 | 570 |  |  | 0.03 | 570 |  |  | 0.033 | 570
0.025 | 565 |  |  | 0.16 | 565 |  |  | 1.5 | 565 |  |  | 0.24 | 565 |  |  | 0.009 | 565 |  |  | 0.016 | 565 |  |  | 0.03 | 565 |  |  | 0.033 | 565
0.025 | 565 |  |  | 0.16 | 565 |  |  | 1.5 | 565 |  |  | 0.25 | 565 |  |  | 0.009 | 565 |  |  | 0.016 | 565 |  |  | 0.03 | 565 |  |  | 0.033 | 565
0.025 | 565 |  |  | 0.16 | 565 |  |  | 1.5 | 565 |  |  | 0.25 | 565 |  |  | 0.009 | 565 |  |  | 0.016 | 565 |  |  | 0.03 | 565 |  |  | 0.033 | 565
0.025 | 565 |  |  | 0.16 | 565 |  |  | 1.5 | 565 |  |  | 0.25 | 565 |  |  | 0.009 | 565 |  |  | 0.016 | 565 |  |  | 0.03 | 565 |  |  | 0.033 | 565
0.025 | 530 |  |  | 0.16 | 530 |  |  | 1.5 | 530 |  |  | 0.25 | 530 |  |  | 0.009 | 530 |  |  | 0.016 | 530 |  |  | 0.03 | 530 |  |  | 0.033 | 530
0.025 | 525 |  |  | 0.16 | 525 |  |  | 1.52 | 525 |  |  | 0.26 | 525 |  |  | 0.009 | 525 |  |  | 0.016 | 525 |  |  | 0.03 | 525 |  |  | 0.033 | 525
0.026 | 550 |  |  | 0.16 | 550 |  |  | 1.52 | 550 |  |  | 0.26 | 550 |  |  | 0.01 | 550 |  |  | 0.016 | 550 |  |  | 0.03 | 550 |  |  | 0.034 | 550
0.026 | 540 |  |  | 0.16 | 540 |  |  | 1.52 | 540 |  |  | 0.26 | 540 |  |  | 0.01 | 540 |  |  | 0.016 | 540 |  |  | 0.03 | 540 |  |  | 0.035 | 540
0.026 | 545 |  |  | 0.16 | 545 |  |  | 1.53 | 545 |  |  | 0.26 | 545 |  |  | 0.01 | 545 |  |  | 0.016 | 545 |  |  | 0.03 | 545 |  |  | 0.035 | 545
0.026 | 545 |  |  | 0.16 | 545 |  |  | 1.53 | 545 |  |  | 0.26 | 545 |  |  | 0.01 | 545 |  |  | 0.016 | 545 |  |  | 0.04 | 545 |  |  | 0.035 | 545
0.026 | 545 |  |  | 0.16 | 545 |  |  | 1.53 | 545 |  |  | 0.26 | 545 |  |  | 0.01 | 545 |  |  | 0.016 | 545 |  |  | 0.04 | 545 |  |  | 0.035 | 545
0.026 | 545 |  |  | 0.16 | 545 |  |  | 1.53 | 545 |  |  | 0.26 | 545 |  |  | 0.01 | 545 |  |  | 0.016 | 545 |  |  | 0.04 | 545 |  |  | 0.035 | 545
0.026 | 535 |  |  | 0.16 | 535 |  |  | 1.53 | 535 |  |  | 0.26 | 535 |  |  | 0.01 | 535 |  |  | 0.017 | 535 |  |  | 0.04 | 535 |  |  | 0.035 | 535
0.026 | 535 |  |  | 0.16 | 535 |  |  | 1.53 | 535 |  |  | 0.26 | 535 |  |  | 0.01 | 535 |  |  | 0.017 | 535 |  |  | 0.04 | 535 |  |  | 0.036 | 535
0.026 | 540 |  |  | 0.16 | 540 |  |  | 1.53 | 540 |  |  | 0.26 | 540 |  |  | 0.01 | 540 |  |  | 0.017 | 540 |  |  | 0.04 | 540 |  |  | 0.037 | 540
0.026 | 570 |  |  | 0.16 | 570 |  |  | 1.53 | 570 |  |  | 0.26 | 570 |  |  | 0.011 | 570 |  |  | 0.017 | 570 |  |  | 0.04 | 570 |  |  | 0.037 | 570
0.026 | 555 |  |  | 0.16 | 555 |  |  | 1.53 | 555 |  |  | 0.26 | 555 |  |  | 0.011 | 555 |  |  | 0.017 | 555 |  |  | 0.04 | 555 |  |  | 0.037 | 555
0.026 | 535 |  |  | 0.16 | 535 |  |  | 1.53 | 535 |  |  | 0.27 | 535 |  |  | 0.011 | 535 |  |  | 0.017 | 535 |  |  | 0.04 | 535 |  |  | 0.037 | 535
0.026 | 700 |  |  | 0.16 | 700 |  |  | 1.53 | 700 |  |  | 0.27 | 700 |  |  | 0.011 | 700 |  |  | 0.017 | 500 |  |  | 0.04 | 700 |  |  | 0.037 | 700
0.026 | 525 |  |  | 0.16 | 525 |  |  | 1.54 | 525 |  |  | 0.27 | 525 |  |  | 0.011 | 525 |  |  | 0.017 | 525 |  |  | 0.04 | 525 |  |  | 0.038 | 525
0.026 | 550 |  |  | 0.16 | 550 |  |  | 1.54 | 550 |  |  | 0.27 | 550 |  |  | 0.011 | 550 |  |  | 0.017 | 550 |  |  | 0.05 | 550 |  |  | 0.038 | 550
0.026 | 540 |  |  | 0.16 | 540 |  |  | 1.54 | 540 |  |  | 0.27 | 540 |  |  | 0.011 | 540 |  |  | 0.018 | 540 |  |  | 0.05 | 540 |  |  | 0.038 | 540
0.028 | 555 |  |  | 0.16 | 555 |  |  | 1.54 | 555 |  |  | 0.28 | 555 |  |  | 0.011 | 555 |  |  | 0.018 | 555 |  |  | 0.05 | 555 |  |  | 0.038 | 555
0.028 | 550 |  |  | 0.17 | 550 |  |  | 1.55 | 550 |  |  | 0.28 | 550 |  |  | 0.011 | 550 |  |  | 0.018 | 550 |  |  | 0.05 | 550 |  |  | 0.038 | 550
0.028 | 528 |  |  | 0.17 | 528 |  |  | 1.55 | 528 |  |  | 0.28 | 528 |  |  | 0.012 | 528 |  |  | 0.018 | 528 |  |  | 0.05 | 528 |  |  | 0.038 | 528
0.03 | 560 |  |  | 0.17 | 560 |  |  | 1.55 | 560 |  |  | 0.28 | 560 |  |  | 0.012 | 560 |  |  | 0.018 | 560 |  |  | 0.05 | 560 |  |  | 0.038 | 560
0.032 | 545 |  |  | 0.17 | 545 |  |  | 1.55 | 545 |  |  | 0.28 | 545 |  |  | 0.012 | 545 |  |  | 0.018 | 545 |  |  | 0.05 | 545 |  |  | 0.038 | 545
0.032 | 545 |  |  | 0.17 | 545 |  |  | 1.56 | 545 |  |  | 0.28 | 545 |  |  | 0.015 | 545 |  |  | 0.018 | 545 |  |  | 0.05 | 545 |  |  | 0.038 | 545
0.032 | 530 |  |  | 0.17 | 530 |  |  | 1.6 | 530 |  |  | 0.28 | 530 |  |  | 0.015 | 530 |  |  | 0.018 | 530 |  |  | 0.05 | 530 |  |  | 0.04 | 530
0.032 | 535 |  |  | 0.17 | 535 |  |  | 1.6 | 535 |  |  | 0.28 | 535 |  |  | 0.015 | 535 |  |  | 0.02 | 535 |  |  | 0.06 | 535 |  |  | 0.04 | 535
0.033 | 540 |  |  | 0.18 | 540 |  |  | 1.6 | 540 |  |  | 0.28 | 540 |  |  | 0.017 | 540 |  |  | 0.02 | 540 |  |  | 0.06 | 540 |  |  | 0.04 | 540
0.035 | 555 |  |  | 0.18 | 555 |  |  | 1.6 | 555 |  |  | 0.3 | 555 |  |  | 0.024 | 555 |  |  | 0.02 | 555 |  |  | 0.06 | 555 |  |  | 0.04 | 555
0.035 | 555 |  |  | 0.18 | 555 |  |  | 1.6 | 555 |  |  | 0.31 | 555 |  |  | 0.024 | 555 |  |  | 0.02 | 555 |  |  | 0.1 | 555 |  |  | 0.04 | 555
0.037 | 599 |  |  | 0.18 | 499 |  |  | 1.6 | 499 |  |  | 0.34 | 499 |  |  | 0.024 | 499 |  |  | 0.02 | 499 |  |  | 0.1 | 499 |  |  | 0.044 | 499
0.037 | 495 |  |  | 0.18 | 495 |  |  | 1.6 | 495 |  |  | 0.38 | 495 |  |  | 0.024 | 495 |  |  | 0.02 | 495 |  |  | 0.1 | 495 |  |  | 0.045 | 495

## Относ.удл2
Nb 0,001 | О.удл5% |  |  | C 0,01 | О.удл5% |  |  | Mn 0,01 | О.удл5% |  |  | Si 0,01 | О.удл5% |  |  | S 0,001 | О.удл5% |  |  | P 0,001 | О.удл5% |  |  | Cr 0,01 | О.удл5% |  |  | AL_R 0,001 | О.удл5%
0.01 | 28 |  |  | 0.14 | 28 |  |  | 1.35 | 28 |  |  | 0.17 | 28 |  |  | 0.004 | 28 |  |  | 0.012 | 28 |  |  | 0.02 | 28 |  |  | 0.022 | 28
0.022 | 29 |  |  | 0.14 | 29 |  |  | 1.35 | 29 |  |  | 0.18 | 29 |  |  | 0.005 | 29 |  |  | 0.012 | 29 |  |  | 0.02 | 29 |  |  | 0.022 | 29
0.022 | 37 | 0.01 | 28 | 0.14 | 37 | 0.14 | 31 | 1.42 | 37 | 1.35 | 28.5 | 0.2 | 37 | 0.17 | 28 | 0.005 | 37 | 0.004 | 28 | 0.012 | 37 | 0.012 | 31.5 | 0.02 | 37 | 0.02 | 31.2 | 0.022 | 37 | 0.022 | 30.75
0.023 | 29 | 0.022 | 33 | 0.14 | 29 | 0.15 | 30.8 | 1.42 | 29 | 1.42 | 33 | 0.21 | 29 | 0.18 | 29 | 0.005 | 29 | 0.005 | 31.53846 | 0.012 | 29 | 0.014 | 30.3 | 0.02 | 29 | 0.03 | 28.95652 | 0.022 | 29 | 0.023 | 32
0.023 | 32 | 0.023 | 31.16667 | 0.14 | 32 | 0.16 | 28.1875 | 1.43 | 32 | 1.43 | 32 | 0.21 | 32 | 0.2 | 37 | 0.005 | 32 | 0.006 | 28 | 0.012 | 32 | 0.015 | 29.33333 | 0.02 | 32 | 0.04 | 26.90909 | 0.023 | 32 | 0.027 | 31.66667
0.023 | 34 | 0.024 | 29.875 | 0.15 | 34 | 0.17 | 29.42857 | 1.45 | 34 | 1.45 | 34 | 0.22 | 34 | 0.21 | 30.5 | 0.005 | 34 | 0.007 | 29 | 0.012 | 34 | 0.016 | 28.28571 | 0.02 | 34 | 0.05 | 29.66667 | 0.027 | 34 | 0.029 | 31
0.023 | 33 | 0.025 | 28.38462 | 0.15 | 33 | 0.18 | 29 | 1.46 | 33 | 1.46 | 30.75 | 0.22 | 33 | 0.22 | 31.66667 | 0.005 | 33 | 0.008 | 30.5 | 0.014 | 33 | 0.017 | 26.33333 | 0.02 | 33 | 0.06 | 29 | 0.027 | 33 | 0.03 | 32
0.023 | 28 | 0.026 | 27.8125 | 0.15 | 28 |  |  | 1.46 | 28 | 1.47 | 30.2 | 0.22 | 28 | 0.23 | 30 | 0.005 | 28 | 0.009 | 27.625 | 0.014 | 28 | 0.018 | 30 | 0.02 | 28 | 0.1 | 29.33333 | 0.027 | 28 | 0.031 | 28.75
0.023 | 31 | 0.028 | 32.66667 | 0.15 | 31 |  |  | 1.46 | 31 | 1.48 | 28.75 | 0.23 | 31 | 0.24 | 28.875 | 0.005 | 31 | 0.01 | 29.22222 | 0.014 | 31 | 0.02 | 29.16667 | 0.02 | 31 |  |  | 0.029 | 31 | 0.032 | 30.5
0.024 | 31 | 0.03 | 26 | 0.15 | 31 |  |  | 1.46 | 31 | 1.49 | 29.4 | 0.23 | 31 | 0.25 | 26.25 | 0.005 | 31 | 0.011 | 26.88889 | 0.014 | 31 |  |  | 0.02 | 31 |  |  | 0.03 | 31 | 0.033 | 27.625
0.024 | 31 | 0.032 | 28.25 | 0.15 | 31 |  |  | 1.47 | 31 | 1.5 | 26.2 | 0.23 | 31 | 0.26 | 28.75 | 0.005 | 31 | 0.012 | 31 | 0.014 | 31 |  |  | 0.03 | 31 |  |  | 0.03 | 31 | 0.034 | 31
0.024 | 34 | 0.033 | 29 | 0.15 | 34 |  |  | 1.47 | 34 | 1.52 | 31 | 0.23 | 34 | 0.27 | 26.6 | 0.005 | 34 | 0.015 | 28 | 0.014 | 34 |  |  | 0.03 | 34 |  |  | 0.03 | 34 | 0.035 | 29.16667
0.024 | 32 | 0.035 | 26.5 | 0.15 | 32 |  |  | 1.47 | 32 | 1.53 | 26.90909 | 0.23 | 32 | 0.28 | 29.55556 | 0.005 | 32 | 0.017 | 29 | 0.014 | 32 |  |  | 0.03 | 32 |  |  | 0.031 | 32 | 0.036 | 31
0.024 | 29 | 0.037 | 31.5 | 0.15 | 29 |  |  | 1.47 | 29 | 1.54 | 30 | 0.23 | 29 | 0.3 | 28 | 0.005 | 29 | 0.024 | 29 | 0.014 | 29 |  |  | 0.03 | 29 |  |  | 0.031 | 29 | 0.037 | 26
0.024 | 25 |  |  | 0.15 | 25 |  |  | 1.47 | 25 | 1.55 | 30.5 | 0.23 | 25 | 0.31 | 25 | 0.006 | 25 |  |  | 0.014 | 25 |  |  | 0.03 | 25 |  |  | 0.031 | 25 | 0.038 | 29.66667
0.024 | 29 |  |  | 0.16 | 29 |  |  | 1.48 | 29 | 1.56 | 25 | 0.23 | 29 | 0.34 | 31 | 0.006 | 29 |  |  | 0.014 | 29 |  |  | 0.03 | 29 |  |  | 0.031 | 29 | 0.04 | 28.2
0.024 | 28 |  |  | 0.16 | 28 |  |  | 1.48 | 28 | 1.6 | 29.14286 | 0.23 | 28 | 0.38 | 32 | 0.006 | 28 |  |  | 0.015 | 28 |  |  | 0.03 | 28 |  |  | 0.031 | 28 | 0.044 | 31
0.025 | 29 |  |  | 0.16 | 29 |  |  | 1.48 | 29 |  |  | 0.24 | 29 |  |  | 0.006 | 29 |  |  | 0.015 | 29 |  |  | 0.03 | 29 |  |  | 0.031 | 29 | 0.045 | 32
0.025 | 29 |  |  | 0.16 | 29 |  |  | 1.48 | 29 |  |  | 0.24 | 29 |  |  | 0.006 | 29 |  |  | 0.015 | 29 |  |  | 0.03 | 29 |  |  | 0.031 | 29
0.025 | 29 |  |  | 0.16 | 29 |  |  | 1.49 | 29 |  |  | 0.24 | 29 |  |  | 0.007 | 29 |  |  | 0.015 | 29 |  |  | 0.03 | 29 |  |  | 0.031 | 29
0.025 | 32 |  |  | 0.16 | 32 |  |  | 1.49 | 32 |  |  | 0.24 | 32 |  |  | 0.008 | 32 |  |  | 0.015 | 32 |  |  | 0.03 | 32 |  |  | 0.032 | 32
0.025 | 29 |  |  | 0.16 | 29 |  |  | 1.49 | 29 |  |  | 0.24 | 29 |  |  | 0.008 | 29 |  |  | 0.015 | 29 |  |  | 0.03 | 29 |  |  | 0.032 | 29
0.025 | 28 |  |  | 0.16 | 28 |  |  | 1.49 | 28 |  |  | 0.24 | 28 |  |  | 0.009 | 28 |  |  | 0.016 | 28 |  |  | 0.03 | 28 |  |  | 0.033 | 28
0.025 | 29 |  |  | 0.16 | 29 |  |  | 1.49 | 29 |  |  | 0.24 | 29 |  |  | 0.009 | 29 |  |  | 0.016 | 29 |  |  | 0.03 | 29 |  |  | 0.033 | 29
0.025 | 26 |  |  | 0.16 | 26 |  |  | 1.5 | 26 |  |  | 0.24 | 26 |  |  | 0.009 | 26 |  |  | 0.016 | 26 |  |  | 0.03 | 26 |  |  | 0.033 | 26
0.025 | 26 |  |  | 0.16 | 26 |  |  | 1.5 | 26 |  |  | 0.25 | 26 |  |  | 0.009 | 26 |  |  | 0.016 | 26 |  |  | 0.03 | 26 |  |  | 0.033 | 26
0.025 | 26 |  |  | 0.16 | 26 |  |  | 1.5 | 26 |  |  | 0.25 | 26 |  |  | 0.009 | 26 |  |  | 0.016 | 26 |  |  | 0.03 | 26 |  |  | 0.033 | 26
0.025 | 26 |  |  | 0.16 | 26 |  |  | 1.5 | 26 |  |  | 0.25 | 26 |  |  | 0.009 | 26 |  |  | 0.016 | 26 |  |  | 0.03 | 26 |  |  | 0.033 | 26
0.025 | 27 |  |  | 0.16 | 27 |  |  | 1.5 | 27 |  |  | 0.25 | 27 |  |  | 0.009 | 27 |  |  | 0.016 | 27 |  |  | 0.03 | 27 |  |  | 0.033 | 27
0.025 | 33 |  |  | 0.16 | 33 |  |  | 1.52 | 33 |  |  | 0.26 | 33 |  |  | 0.009 | 33 |  |  | 0.016 | 33 |  |  | 0.03 | 33 |  |  | 0.033 | 33
0.026 | 31 |  |  | 0.16 | 31 |  |  | 1.52 | 31 |  |  | 0.26 | 31 |  |  | 0.01 | 31 |  |  | 0.016 | 31 |  |  | 0.03 | 31 |  |  | 0.034 | 31
0.026 | 29 |  |  | 0.16 | 29 |  |  | 1.52 | 29 |  |  | 0.26 | 29 |  |  | 0.01 | 29 |  |  | 0.016 | 29 |  |  | 0.03 | 29 |  |  | 0.035 | 29
0.026 | 29 |  |  | 0.16 | 29 |  |  | 1.53 | 29 |  |  | 0.26 | 29 |  |  | 0.01 | 29 |  |  | 0.016 | 29 |  |  | 0.03 | 29 |  |  | 0.035 | 29
0.026 | 28 |  |  | 0.16 | 28 |  |  | 1.53 | 28 |  |  | 0.26 | 28 |  |  | 0.01 | 28 |  |  | 0.016 | 28 |  |  | 0.04 | 28 |  |  | 0.035 | 28
0.026 | 29 |  |  | 0.16 | 29 |  |  | 1.53 | 29 |  |  | 0.26 | 29 |  |  | 0.01 | 29 |  |  | 0.016 | 29 |  |  | 0.04 | 29 |  |  | 0.035 | 29
0.026 | 29 |  |  | 0.16 | 29 |  |  | 1.53 | 29 |  |  | 0.26 | 29 |  |  | 0.01 | 29 |  |  | 0.016 | 29 |  |  | 0.04 | 29 |  |  | 0.035 | 29
0.026 | 31 |  |  | 0.16 | 31 |  |  | 1.53 | 31 |  |  | 0.26 | 31 |  |  | 0.01 | 31 |  |  | 0.017 | 31 |  |  | 0.04 | 31 |  |  | 0.035 | 31
0.026 | 31 |  |  | 0.16 | 31 |  |  | 1.53 | 31 |  |  | 0.26 | 31 |  |  | 0.01 | 31 |  |  | 0.017 | 31 |  |  | 0.04 | 31 |  |  | 0.036 | 31
0.026 | 26 |  |  | 0.16 | 26 |  |  | 1.53 | 26 |  |  | 0.26 | 26 |  |  | 0.01 | 26 |  |  | 0.017 | 26 |  |  | 0.04 | 26 |  |  | 0.037 | 26
0.026 | 24 |  |  | 0.16 | 24 |  |  | 1.53 | 24 |  |  | 0.26 | 24 |  |  | 0.011 | 24 |  |  | 0.017 | 24 |  |  | 0.04 | 24 |  |  | 0.037 | 24
0.026 | 25 |  |  | 0.16 | 25 |  |  | 1.53 | 25 |  |  | 0.26 | 25 |  |  | 0.011 | 25 |  |  | 0.017 | 25 |  |  | 0.04 | 25 |  |  | 0.037 | 25
0.026 | 29 |  |  | 0.16 | 29 |  |  | 1.53 | 29 |  |  | 0.27 | 29 |  |  | 0.011 | 29 |  |  | 0.017 | 29 |  |  | 0.04 | 29 |  |  | 0.037 | 29
0.026 | 15 |  |  | 0.16 | 15 |  |  | 1.53 | 15 |  |  | 0.27 | 15 |  |  | 0.011 | 15 |  |  | 0.017 | 15 |  |  | 0.04 | 15 |  |  | 0.037 | 26
0.026 | 29 |  |  | 0.16 | 29 |  |  | 1.54 | 29 |  |  | 0.27 | 29 |  |  | 0.011 | 29 |  |  | 0.017 | 29 |  |  | 0.04 | 29 |  |  | 0.038 | 29
0.026 | 27 |  |  | 0.16 | 27 |  |  | 1.54 | 27 |  |  | 0.27 | 27 |  |  | 0.011 | 27 |  |  | 0.017 | 27 |  |  | 0.05 | 27 |  |  | 0.038 | 27
0.026 | 33 |  |  | 0.16 | 33 |  |  | 1.54 | 33 |  |  | 0.27 | 33 |  |  | 0.011 | 33 |  |  | 0.018 | 33 |  |  | 0.05 | 33 |  |  | 0.038 | 33
0.028 | 31 |  |  | 0.16 | 31 |  |  | 1.54 | 31 |  |  | 0.28 | 31 |  |  | 0.011 | 31 |  |  | 0.018 | 31 |  |  | 0.05 | 31 |  |  | 0.038 | 31
0.028 | 29 |  |  | 0.17 | 29 |  |  | 1.55 | 29 |  |  | 0.28 | 29 |  |  | 0.011 | 29 |  |  | 0.018 | 29 |  |  | 0.05 | 29 |  |  | 0.038 | 29
0.028 | 38 |  |  | 0.17 | 38 |  |  | 1.55 | 38 |  |  | 0.28 | 38 |  |  | 0.012 | 38 |  |  | 0.018 | 38 |  |  | 0.05 | 38 |  |  | 0.038 | 38
0.03 | 26 |  |  | 0.17 | 26 |  |  | 1.55 | 26 |  |  | 0.28 | 26 |  |  | 0.012 | 26 |  |  | 0.018 | 26 |  |  | 0.05 | 26 |  |  | 0.038 | 26
0.032 | 29 |  |  | 0.17 | 29 |  |  | 1.55 | 29 |  |  | 0.28 | 29 |  |  | 0.012 | 29 |  |  | 0.018 | 29 |  |  | 0.05 | 29 |  |  | 0.038 | 29
0.032 | 25 |  |  | 0.17 | 25 |  |  | 1.56 | 25 |  |  | 0.28 | 25 |  |  | 0.015 | 25 |  |  | 0.018 | 25 |  |  | 0.05 | 25 |  |  | 0.038 | 25
0.032 | 29 |  |  | 0.17 | 29 |  |  | 1.6 | 29 |  |  | 0.28 | 29 |  |  | 0.015 | 29 |  |  | 0.018 | 29 |  |  | 0.05 | 29 |  |  | 0.04 | 29
0.032 | 30 |  |  | 0.17 | 30 |  |  | 1.6 | 30 |  |  | 0.28 | 30 |  |  | 0.015 | 30 |  |  | 0.02 | 30 |  |  | 0.06 | 30 |  |  | 0.04 | 30
0.033 | 29 |  |  | 0.18 | 29 |  |  | 1.6 | 29 |  |  | 0.28 | 29 |  |  | 0.017 | 29 |  |  | 0.02 | 29 |  |  | 0.06 | 29 |  |  | 0.04 | 29
0.035 | 28 |  |  | 0.18 | 28 |  |  | 1.6 | 28 |  |  | 0.3 | 28 |  |  | 0.024 | 28 |  |  | 0.02 | 28 |  |  | 0.06 | 28 |  |  | 0.04 | 28
0.035 | 25 |  |  | 0.18 | 25 |  |  | 1.6 | 25 |  |  | 0.31 | 25 |  |  | 0.024 | 25 |  |  | 0.02 | 25 |  |  | 0.1 | 25 |  |  | 0.04 | 25
0.037 | 31 |  |  | 0.18 | 31 |  |  | 1.6 | 31 |  |  | 0.34 | 31 |  |  | 0.024 | 31 |  |  | 0.02 | 31 |  |  | 0.1 | 31 |  |  | 0.044 | 31
0.037 | 32 |  |  | 0.18 | 32 |  |  | 1.6 | 32 |  |  | 0.38 | 32 |  |  | 0.024 | 32 |  |  | 0.02 | 32 |  |  | 0.1 | 32 |  |  | 0.045 | 32