## Лист1
Заказ | Плавка | Партия | Конв.пл. | Вес листа | Толщ. | Шир. | Длина | Марка | Гост | Состояние | Листы | Диа-тр | Толщина | Ширина | Место | Напр-ие | Темп-ра | Предтек | Предтек PSI | Услпр.т | Услпр.т (кгс/мм) | Услпр.т | Усл.пр.текуч.(PSI) | EUL Усл.пр.текуч.(PSI) | Предпрч | Предпрч PSI | б 5, % | О.удл5% | Оуд50 | Оуд50.8 | О.уд200 | Lo=5.65 | Lo=5do | ТекПроч% | ТекПроч | СужZ,1 | СужZ,2 | СужZ,3 | СужZ, E | Сужение% | Эн.уд1 | Эн.уд2 | Эн.уд3 | Эн.удE | Эн.уд1 кгсм | Эн.уд2 кгсм | Эн.уд3 кгсм | Эн.удE кгсм | KVп/мех.ст1 | KVп/мех.ст2 | KVп/мех.ст3 | KVп/мех.стE | Уд.взкV1 | Уд.взкV2 | Уд.взкV3 | Уд.взкVE | Уд.взкU1 | Уд.взкU2 | Уд.взкU3 | Уд.взкUE | У/вп/м.ст1 | У/вп/м.ст2 | У/вп/м.ст3 | У/вп/м.стE | Изгиб | Тв.HBW | Тв.HRB | Тв.HRC | Тв.HV | DWT1 | DWT2 | DWT3 | DWTE | S.A.1 | S.A.2 | S.A.3 | S.A.E | Макро | ИПГ,1 | ИПГ,2 | ИПГ,Е | B 1,% | B 2,% | B ср,% | Сульфиды | Оксиды ОС | Оксиды ОТ | Силикаты CX | Силикаты CП | Силикаты CH | Нитриды | Изгиб,120 | Изгиб,180 | Излом | Зерно | УЗК | Структурная полосчатость | Пуш1,mm | Пуш2,mm | Пуш3,mm | Критерий CRL | Критерий CSR | Критерий CTR | Параметр стойкости | C 0,01 | Mn 0,01 | Si 0,01 | S 0,001 | P 0,001 | Cr 0,01 | Ni 0,01 | Cu 0,01 | AL_R 0,001 | AL 0,001 | Ti 0,001 | Mo 0,001 | Nb 0,001 | V 0,001 | N 0,001 | As 0,001 | B 0,001 | Ca 0,0001 | SN 0,001 | PB 0,001 | O 0,0001 | CEQ 0,01 | PCM 0,01 | H2 0,0001
400504-0229/4 | 7268 | 6569 |  | 3.956 | 15 | 2800 | 6000 | GL-A32, | Правила GL (1998), | Нормализующая прокатка |  |  | 15 | 25 | H | T | 20 | 418 | [6 empty] | 550 |  | 30 | [77 empty] | 17 | 152 | 32 | 10 | 17 | 3 | 2 | 4 | 28 |  | -5 | -10 | 25 | -5 | [7 empty] | 43.6333
400504-0229/4 | 7268 | 6569 |  | 3.956 | 15 | 2800 | 6000 | GL-A32, | Правила GL (1998), | Нормализующая прокатка |  |  | 10 | 10 |  | L | 0 | [23 empty] | 89 | 84 | 75 | 83 | [60 empty] | 17 | 152 | 32 | 10 | 17 | 3 | 2 | 4 | 28 |  | -5 | -10 | 25 | -5 | [7 empty] | 43.6333
400504-0203/7 | 16954 | 6502 |  | 7.536 | 100 | 1600 | 6000 | PCE32, | Правила РС, | Нормализован |  | 14 |  |  |  | T | 20 | 365 | [6 empty] | 535 |  | 30 | [77 empty] | 17 | 147 | 33 | 5 | 14 | 2 | 29 | 2 | 42 |  | -5 | -10 | 32 | 65 | 6 | 5 | [5 empty] | 45.4667
400504-0203/7 | 16954 | 6502 |  | 7.536 | 100 | 1600 | 6000 | PCE32, | Правила РС, | Нормализован |  |  | 10 | 10 |  | L | -40 | [23 empty] | 55 | 79 | 61 | 65 | [60 empty] | 17 | 147 | 33 | 5 | 14 | 2 | 29 | 2 | 42 |  | -5 | -10 | 32 | 65 | 6 | 5 | [5 empty] | 45.4667
400504-0242/2 | 7778 | 7005 |  | 4.71 | 10 | 2500 | 12000 | GL-A32, | Правила GL (1998), | Нормализующая прокатка |  |  | 10 | 25 | H | T | 20 | 416 | [6 empty] | 570 |  | 24 | [25 empty] | 162 | 160 | 165 | [49 empty] | 17 | 140 | 20 | 15 | 15 | 2 | 2 | 2 | 22 |  | -5 | -10 | -10 | -5 | [7 empty] | 41.3
400504-0242/2 | 7778 | 7005 |  | 4.71 | 10 | 2500 | 12000 | GL-A32, | Правила GL (1998), | Нормализующая прокатка |  |  | 10 | 10 |  | L | 0 | [23 empty] | 82 | 77 | 81 | 80 | [8 empty] | 164 | 164 | 167 | [49 empty] | 17 | 140 | 20 | 15 | 15 | 2 | 2 | 2 | 22 |  | -5 | -10 | -10 | -5 | [7 empty] | 41.3
400704-0499 | 8182 | 7061 |  | 5.28 | 11 | 2500 | 8000 | AH32, | Правила RINA, ч.D:2002, | Нормализован |  |  | 11 | 15 | H | T | 20 | 450 | [6 empty] | 550 |  | 32 | [77 empty] | 16 | 134 | 23 | 10 | 20 | 4 | 2 | 3 | 30 |  | -5 | -10 | 34 | -5 | [7 empty] | 39.7667
400704-0499 | 8182 | 7061 |  | 5.28 | 11 | 2500 | 8000 | AH32, | Правила RINA, ч.D:2002, | Нормализован |  |  | 10 | 10 |  | L | 0 | [23 empty] | 140 | 139 | 130 | 136 | [60 empty] | 16 | 134 | 23 | 10 | 20 | 4 | 2 | 3 | 30 |  | -5 | -10 | 34 | -5 | [7 empty] | 39.7667
400704-0499 | 8189 | 7062 |  | 9.6 | 10 | 2500 | 8000 | AH32, | Правила RINA, ч.D:2002, | Нормализован |  |  | 10 | 15 | B | T | 20 | 410 | [6 empty] | 535 |  | 31 | [77 empty] | 16 | 131 | 26 | 10 | 20 | 3 | 2 | 4 | 33 |  | -5 | -10 | 39 | -5 | [7 empty] | 39.1333
400704-0499 | 8189 | 7062 |  | 9.6 | 10 | 2500 | 8000 | AH32, | Правила RINA, ч.D:2002, | Нормализован |  |  | 10 | 10 |  | L | 0 | [23 empty] | 140 | 144 | 136 | 140 | [60 empty] | 16 | 131 | 26 | 10 | 20 | 3 | 2 | 4 | 33 |  | -5 | -10 | 39 | -5 | [7 empty] | 39.1333
400704-0499 | 8189 | 7072 |  | 7.68 | 10 | 2000 | 8000 | AH32, | Правила RINA, ч.D:2002, | Нормализован |  |  | 10 | 15 | B | T | 20 | 480 | [6 empty] | 575 |  | 33 | [77 empty] | 16 | 131 | 26 | 10 | 20 | 3 | 2 | 4 | 33 |  | -5 | -10 | 39 | -5 | [7 empty] | 39.1333
400704-0499 | 8189 | 7072 |  | 7.68 | 10 | 2000 | 8000 | AH32, | Правила RINA, ч.D:2002, | Нормализован |  |  | 10 | 10 |  | L | 0 | [23 empty] | 135 | 130 | 134 | 133 | [60 empty] | 16 | 131 | 26 | 10 | 20 | 3 | 2 | 4 | 33 |  | -5 | -10 | 39 | -5 | [7 empty] | 39.1333
400704-0499 | 8301 | 7100 |  | 3.52 | 11 | 2500 | 8000 | AH32, | Правила RINA, ч.D:2002, | Нормализующая прокатка |  |  | 11 | 15 | B | T | 20 | 483 | [6 empty] | 555 |  | 29 | [13 empty] | 43 | 43 | 49 | 45 | [60 empty] | 17 | 132 | 24 | 8 | 18 | 3 | 2 | 3 | 33 |  | -5 | -10 | 34 | -5 | [7 empty] | 40.2333
400704-0499 | 8301 | 7100 |  | 3.52 | 11 | 2500 | 8000 | AH32, | Правила RINA, ч.D:2002, | Нормализующая прокатка |  |  | 10 | 10 |  | L | 0 | [23 empty] | 160 | 155 | 150 | 155 | [60 empty] | 17 | 132 | 24 | 8 | 18 | 3 | 2 | 3 | 33 |  | -5 | -10 | 34 | -5 | [7 empty] | 40.2333
400704-0499 | 8301 | 7102 |  | 1.6 | 10 | 2500 | 8000 | AH32, | Правила RINA, ч.D:2002, | Нормализующая прокатка |  |  | 10 | 15 | B | T | 20 | 443 | [6 empty] | 545 |  | 27 | [77 empty] | 17 | 132 | 24 | 8 | 18 | 3 | 2 | 3 | 33 |  | -5 | -10 | 34 | -5 | [7 empty] | 40.2333
400704-0499 | 8301 | 7102 |  | 1.6 | 10 | 2500 | 8000 | AH32, | Правила RINA, ч.D:2002, | Нормализующая прокатка |  |  | 10 | 10 |  | L | 0 | [23 empty] | 171 | 164 | 166 | 167 | [60 empty] | 17 | 132 | 24 | 8 | 18 | 3 | 2 | 3 | 33 |  | -5 | -10 | 34 | -5 | [7 empty] | 40.2333
400704-0499 | 8183 | 7071 |  | 3.328 | 13 | 2000 | 8000 | AH32, | Правила RINA, ч.D:2002, | Нормализующая прокатка |  |  | 13 | 15 | H | T | 20 | 450 | [6 empty] | 560 |  | 31 | [77 empty] | 15 | 138 | 18 | 10 | 22 | 3 | 3 | 3 | 38 |  | -5 | -10 | 25 | -5 | [7 empty] | 39.3
400704-0499 | 8183 | 7071 |  | 3.328 | 13 | 2000 | 8000 | AH32, | Правила RINA, ч.D:2002, | Нормализующая прокатка |  |  | 10 | 10 |  | L | 0 | [23 empty] | 68 | 69 | 72 | 70 | [60 empty] | 15 | 138 | 18 | 10 | 22 | 3 | 3 | 3 | 38 |  | -5 | -10 | 25 | -5 | [7 empty] | 39.3
400704-0499 | 8275 | 7074 |  | 6.759 | 16 | 2200 | 8000 | AH32, | Правила RINA, ч.D:2002, | Нормализующая прокатка |  |  | 16 | 15 | B | T | 20 | 440 | [6 empty] | 590 |  | 30 | [77 empty] | 18 | 149 | 36 | 15 | 18 | 2 | 3 | 2 | 41 |  | -5 | -10 | 31 | -5 | [7 empty] | 43.8667
400704-0499 | 8275 | 7074 |  | 6.759 | 16 | 2200 | 8000 | AH32, | Правила RINA, ч.D:2002, | Нормализующая прокатка |  |  | 10 | 10 |  | L | 0 | [23 empty] | 132 | 140 | 144 | 139 | [60 empty] | 18 | 149 | 36 | 15 | 18 | 2 | 3 | 2 | 41 |  | -5 | -10 | 31 | -5 | [7 empty] | 43.8667
400704-0499 | 8300 | 7128 |  | 11.52 | 10 | 2000 | 8000 | AH32, | Правила RINA, ч.D:2002, | Нормализующая прокатка |  |  | 10 | 15 | B | T | 20 | 473 | [6 empty] | 570 |  | 26 | [77 empty] | 17 | 132 | 21 | 13 | 15 | 3 | 2 | 3 | 30 |  | -5 | -10 | 35 | -5 | [7 empty] | 40.2333
400704-0499 | 8300 | 7128 |  | 11.52 | 10 | 2000 | 8000 | AH32, | Правила RINA, ч.D:2002, | Нормализующая прокатка |  |  | 10 | 10 |  | L | 0 | [23 empty] | 155 | 147 | 152 | 151 | [60 empty] | 17 | 132 | 21 | 13 | 15 | 3 | 2 | 3 | 30 |  | -5 | -10 | 35 | -5 | [7 empty] | 40.2333
400704-0499 | 8300 | 7141 |  | 3.328 | 13 | 2000 | 8000 | AH32, | Правила RINA, ч.D:2002, | Нормализующая прокатка |  |  | 13 | 25 | H | T | 20 | 442 | [6 empty] | 580 |  | 30 | [77 empty] | 17 | 132 | 21 | 13 | 15 | 3 | 2 | 3 | 30 |  | -5 | -10 | 35 | -5 | [7 empty] | 40.2333
400704-0499 | 8300 | 7141 |  | 3.328 | 13 | 2000 | 8000 | AH32, | Правила RINA, ч.D:2002, | Нормализующая прокатка |  |  | 10 | 10 |  | L | 0 | [23 empty] | 145 | 155 | 149 | 150 | [60 empty] | 17 | 132 | 21 | 13 | 15 | 3 | 2 | 3 | 30 |  | -5 | -10 | 35 | -5 | [7 empty] | 40.2333
400704-0499 | 8301 | 7144 |  | 5.632 | 22 | 2000 | 8000 | AH32, | Правила RINA, ч.D:2002, | Нормализующая прокатка |  |  | 22 | 25 | B | T | 20 | 399 | [6 empty] | 535 |  | 35 | [77 empty] | 17 | 132 | 24 | 8 | 18 | 3 | 2 | 3 | 33 |  | -5 | -10 | 34 | -5 | [7 empty] | 40.2333
400704-0499 | 8301 | 7144 |  | 5.632 | 22 | 2000 | 8000 | AH32, | Правила RINA, ч.D:2002, | Нормализующая прокатка |  |  | 10 | 10 |  | L | 0 | [23 empty] | 255 | 260 | 243 | 253 | [60 empty] | 17 | 132 | 24 | 8 | 18 | 3 | 2 | 3 | 33 |  | -5 | -10 | 34 | -5 | [7 empty] | 40.2333
400704-0499 | 8302 | 7140 |  | 4.992 | 13 | 2000 | 8000 | AH32, | Правила RINA, ч.D:2002, | Нормализующая прокатка |  |  | 13 | 25 | B | T | 20 | 445 | [6 empty] | 565 |  | 30 | [77 empty] | 16 | 134 | 19 | 9 | 13 | 2 | 2 | 3 | 34 |  | -5 | -10 | 35 | -5 | [7 empty] | 39.3667
400704-0499 | 8302 | 7140 |  | 4.992 | 13 | 2000 | 8000 | AH32, | Правила RINA, ч.D:2002, | Нормализующая прокатка |  |  | 10 | 10 |  | L | 0 | [23 empty] | 131 | 136 | 142 | 136 | [60 empty] | 16 | 134 | 19 | 9 | 13 | 2 | 2 | 3 | 34 |  | -5 | -10 | 35 | -5 | [7 empty] | 39.3667
400704-0499 | 8302 | 7142 |  | 5.952 | 15.5 | 2000 | 8000 | AH32, | Правила RINA, ч.D:2002, | Нормализующая прокатка |  |  | 15.5 | 25 | B | T | 20 | 408 | [6 empty] | 530 |  | 31 | [77 empty] | 16 | 134 | 19 | 9 | 13 | 2 | 2 | 3 | 34 |  | -5 | -10 | 35 | -5 | [7 empty] | 39.3667
400704-0499 | 8302 | 7142 |  | 5.952 | 15.5 | 2000 | 8000 | AH32, | Правила RINA, ч.D:2002, | Нормализующая прокатка |  |  | 10 | 10 |  | L | 0 | [23 empty] | 196 | 188 | 191 | 192 | [60 empty] | 16 | 134 | 19 | 9 | 13 | 2 | 2 | 3 | 34 |  | -5 | -10 | 35 | -5 | [7 empty] | 39.3667
400704-0499 | 8360 | 7197 |  | 3.52 | 11 | 2500 | 8000 | AH32, | Правила RINA, ч.D:2002, | Нормализующая прокатка |  |  | 11 | 25 | H | T | 20 | 485 | [6 empty] | 590 |  | 22 | [77 empty] | 16 | 139 | 15 | 13 | 15 | 2 | 3 | 3 | 28 |  | -5 | -10 | 32 | -5 | [7 empty] | 40.2667
400704-0499 | 8360 | 7197 |  | 3.52 | 11 | 2500 | 8000 | AH32, | Правила RINA, ч.D:2002, | Нормализующая прокатка |  |  | 10 | 10 |  | L | 0 | [23 empty] | 130 | 135 | 124 | 130 | [60 empty] | 16 | 139 | 15 | 13 | 15 | 2 | 3 | 3 | 28 |  | -5 | -10 | 32 | -5 | [7 empty] | 40.2667
400704-0499 | 8300 | 7119 |  | 18.3 | 13 | 2200 | 8000 | AH32, | Правила RINA, ч.D:2002, | Нормализующая прокатка |  |  | 13 | 15 | H | T | 20 | 456 | [6 empty] | 590 |  | 27 | [77 empty] | 17 | 132 | 21 | 13 | 15 | 3 | 2 | 3 | 30 |  | -5 | -10 | 35 | -5 | [7 empty] | 40.2333
400704-0499 | 8300 | 7119 |  | 18.3 | 13 | 2200 | 8000 | AH32, | Правила RINA, ч.D:2002, | Нормализующая прокатка |  |  | 10 | 10 |  | L | 0 | [23 empty] | 182 | 150 | 164 | 165 | [60 empty] | 17 | 132 | 21 | 13 | 15 | 3 | 2 | 3 | 30 |  | -5 | -10 | 35 | -5 | [7 empty] | 40.2333
400704-0499 | 8360 | 7222 |  | 4.8 | 10 | 2500 | 8000 | AH32, | Правила RINA, ч.D:2002, | Нормализующая прокатка |  |  | 10 | 15 | B | T | 20 | 444 | [6 empty] | 560 |  | 34 | [77 empty] | 16 | 139 | 15 | 13 | 15 | 2 | 3 | 3 | 28 |  | -5 | -10 | 32 | -5 | [7 empty] | 40.2667
400704-0499 | 8360 | 7222 |  | 4.8 | 10 | 2500 | 8000 | AH32, | Правила RINA, ч.D:2002, | Нормализующая прокатка |  |  | 10 | 10 |  | L | 0 | [23 empty] | 130 | 120 | 128 | 126 | [60 empty] | 16 | 139 | 15 | 13 | 15 | 2 | 3 | 3 | 28 |  | -5 | -10 | 32 | -5 | [7 empty] | 40.2667
400704-0499 | 8300 | 7101 |  | 5.28 | 11 | 2500 | 8000 | AH32, | Правила RINA, ч.D:2002, | Нормализующая прокатка |  |  | 11 | 15 | H | T | 20 | 494 | [6 empty] | 585 |  | 28 | [77 empty] | 17 | 132 | 21 | 13 | 15 | 3 | 2 | 3 | 30 |  | -5 | -10 | 35 | -5 | [7 empty] | 40.2333
400704-0499 | 8300 | 7101 |  | 5.28 | 11 | 2500 | 8000 | AH32, | Правила RINA, ч.D:2002, | Нормализующая прокатка |  |  | 10 | 10 |  | L | 0 | [23 empty] | 157 | 169 | 178 | 168 | [60 empty] | 17 | 132 | 21 | 13 | 15 | 3 | 2 | 3 | 30 |  | -5 | -10 | 35 | -5 | [7 empty] | 40.2333
400704-0499 | 8458 | 7290 |  | 5.28 | 11 | 2500 | 8000 | AH32, | Правила RINA, ч.D:2002, | Нормализован |  |  | 11 | 15 | B | T | 20 | 468 | [6 empty] | 575 |  | 28 | [13 empty] | 38 | 42 | 43 | 41 | [60 empty] | 15 | 133 | 19 | 7 | 12 | 2 | 3 | 3 | 30 |  | -5 | -10 | 36 | -5 | [7 empty] | 38.2667
400704-0499 | 8458 | 7290 |  | 5.28 | 11 | 2500 | 8000 | AH32, | Правила RINA, ч.D:2002, | Нормализован |  |  | 10 | 10 |  | L | 0 | [23 empty] | 126 | 135 | 130 | 130 | [60 empty] | 15 | 133 | 19 | 7 | 12 | 2 | 3 | 3 | 30 |  | -5 | -10 | 36 | -5 | [7 empty] | 38.2667
400704-0499 | 8458 | 7298 |  | 1.6 | 10 | 2500 | 8000 | AH32, | Правила RINA, ч.D:2002, | Нормализующая прокатка |  |  | 10 | 15 | B | T | 20 | 448 | [6 empty] | 590 |  | 31 | [13 empty] | 41 | 39 | 44 | 41 | [60 empty] | 15 | 133 | 19 | 7 | 12 | 2 | 3 | 3 | 30 |  | -5 | -10 | 36 | -5 | [7 empty] | 38.2667
400704-0499 | 8458 | 7298 |  | 1.6 | 10 | 2500 | 8000 | AH32, | Правила RINA, ч.D:2002, | Нормализующая прокатка |  |  | 10 | 10 |  | L | 0 | [23 empty] | 140 | 132 | 144 | 139 | [60 empty] | 15 | 133 | 19 | 7 | 12 | 2 | 3 | 3 | 30 |  | -5 | -10 | 36 | -5 | [7 empty] | 38.2667
400704-0499 | 8471 | 7297 |  | 4.8 | 10 | 2500 | 8000 | AH32, | Правила RINA, ч.D:2002, | Нормализующая прокатка |  |  | 10 | 15 | H | T | 20 | 505 | [6 empty] | 585 |  | 24 | [77 empty] | 16 | 128 | 20 | 11 | 17 | 3 | 2 | 4 | 27 |  | -5 | -10 | 33 | -5 | [7 empty] | 38.6333
400704-0499 | 8471 | 7297 |  | 4.8 | 10 | 2500 | 8000 | AH32, | Правила RINA, ч.D:2002, | Нормализующая прокатка |  |  | 10 | 10 |  | L | 0 | [23 empty] | 107 | 115 | 115 | 112 | [60 empty] | 16 | 128 | 20 | 11 | 17 | 3 | 2 | 4 | 27 |  | -5 | -10 | 33 | -5 | [7 empty] | 38.6333
400704-0499 | 8535 | 7364 |  | 13.44 | 14 | 2500 | 8000 | AH32, | Правила RINA, ч.D:2002, | Нормализующая прокатка |  |  | 14 | 15 | B | T | 20 | 459 | [6 empty] | 590 |  | 28 | [77 empty] | 16 | 145 | 25 | 9 | 13 | 3 | 3 | 3 | 32 |  | -5 | -10 | 24 | -5 | [7 empty] | 41.4667
400704-0499 | 8535 | 7364 |  | 13.44 | 14 | 2500 | 8000 | AH32, | Правила RINA, ч.D:2002, | Нормализующая прокатка |  |  | 10 | 10 |  | L | 0 | [23 empty] | 184 | 172 | 150 | 169 | [60 empty] | 16 | 145 | 25 | 9 | 13 | 3 | 3 | 3 | 32 |  | -5 | -10 | 24 | -5 | [7 empty] | 41.4667
400704-0499 | 8535 | 7365 |  | 6.759 | 16 | 2200 | 8000 | AH32, | Правила RINA, ч.D:2002, | Нормализующая прокатка |  |  | 16 | 15 | H | T | 20 | 439 | [6 empty] | 580 |  | 29 | [77 empty] | 16 | 145 | 25 | 9 | 13 | 3 | 3 | 3 | 32 |  | -5 | -10 | 24 | -5 | [7 empty] | 41.4667
400704-0499 | 8535 | 7365 |  | 6.759 | 16 | 2200 | 8000 | AH32, | Правила RINA, ч.D:2002, | Нормализующая прокатка |  |  | 10 | 10 |  | L | 0 | [23 empty] | 214 | 192 | 184 | 197 | [60 empty] | 16 | 145 | 25 | 9 | 13 | 3 | 3 | 3 | 32 |  | -5 | -10 | 24 | -5 | [7 empty] | 41.4667
400704-0499 | 8535 | 7366 |  | 15.36 | 20 | 2000 | 8000 | AH32, | Правила RINA, ч.D:2002, | Нормализующая прокатка |  |  | 20 | 15 | B | T | 20 | 423 | [6 empty] | 565 |  | 29 | [77 empty] | 16 | 145 | 25 | 9 | 13 | 3 | 3 | 3 | 32 |  | -5 | -10 | 24 | -5 | [7 empty] | 41.4667
400704-0499 | 8535 | 7366 |  | 15.36 | 20 | 2000 | 8000 | AH32, | Правила RINA, ч.D:2002, | Нормализующая прокатка |  |  | 10 | 10 |  | L | 0 | [23 empty] | 182 | 160 | 176 | 173 | [60 empty] | 16 | 145 | 25 | 9 | 13 | 3 | 3 | 3 | 32 |  | -5 | -10 | 24 | -5 | [7 empty] | 41.4667
400704-0499 | 8535 | 7367 |  | 18.432 | 16 | 1500 | 8000 | AH32, | Правила RINA, ч.D:2002, | Нормализующая прокатка |  |  | 16 | 15 | H | T | 20 | 445 | [6 empty] | 590 |  | 29 | [77 empty] | 16 | 145 | 25 | 9 | 13 | 3 | 3 | 3 | 32 |  | -5 | -10 | 24 | -5 | [7 empty] | 41.4667
400704-0499 | 8535 | 7367 |  | 18.432 | 16 | 1500 | 8000 | AH32, | Правила RINA, ч.D:2002, | Нормализующая прокатка |  |  | 10 | 10 |  | L | 0 | [23 empty] | 180 | 156 | 168 | 168 | [60 empty] | 16 | 145 | 25 | 9 | 13 | 3 | 3 | 3 | 32 |  | -5 | -10 | 24 | -5 | [7 empty] | 41.4667
400704-0499 | 8535 | 7368 |  | 13.824 | 16 | 1500 | 8000 | AH32, | Правила RINA, ч.D:2002, | Нормализующая прокатка |  |  | 16 | 15 | B | T | 20 | 449 | [6 empty] | 590 |  | 26 | [77 empty] | 16 | 145 | 25 | 9 | 13 | 3 | 3 | 3 | 32 |  | -5 | -10 | 24 | -5 | [7 empty] | 41.4667
400704-0499 | 8535 | 7368 |  | 13.824 | 16 | 1500 | 8000 | AH32, | Правила RINA, ч.D:2002, | Нормализующая прокатка |  |  | 10 | 10 |  | L | 0 | [23 empty] | 96 | 110 | 116 | 107 | [60 empty] | 16 | 145 | 25 | 9 | 13 | 3 | 3 | 3 | 32 |  | -5 | -10 | 24 | -5 | [7 empty] | 41.4667
400704-0499 | 8535 | 7369 |  | 17.856 | 15.5 | 1500 | 8000 | AH32, | Правила RINA, ч.D:2002, | Нормализующая прокатка |  |  | 15.5 | 15 | H | T | 20 | 432 | [6 empty] | 585 |  | 30 | [77 empty] | 16 | 145 | 25 | 9 | 13 | 3 | 3 | 3 | 32 |  | -5 | -10 | 24 | -5 | [7 empty] | 41.4667
400704-0499 | 8535 | 7369 |  | 17.856 | 15.5 | 1500 | 8000 | AH32, | Правила RINA, ч.D:2002, | Нормализующая прокатка |  |  | 10 | 10 |  | L | 0 | [23 empty] | 106 | 145 | 145 | 132 | [60 empty] | 16 | 145 | 25 | 9 | 13 | 3 | 3 | 3 | 32 |  | -5 | -10 | 24 | -5 | [7 empty] | 41.4667
400704-0499 | 8457 | 7266 |  | 10.24 | 20 | 2000 | 8000 | AH32, | Правила RINA, ч.D:2002, | Нормализующая прокатка |  |  | 20 | 15 | B | T | 20 | 445 | [6 empty] | 575 |  | 27 | [77 empty] | 16 | 135 | 18 | 10 | 15 | 4 | 4 | 3 | 37 |  | -5 | -10 | 40 | -5 | [7 empty] | 40.0667
400704-0499 | 8457 | 7266 |  | 10.24 | 20 | 2000 | 8000 | AH32, | Правила RINA, ч.D:2002, | Нормализующая прокатка |  |  | 10 | 10 |  | L | 0 | [23 empty] | 152 | 184 | 204 | 180 | [60 empty] | 16 | 135 | 18 | 10 | 15 | 4 | 4 | 3 | 37 |  | -5 | -10 | 40 | -5 | [7 empty] | 40.0667
400704-0499 | 8458 | 7268 |  | 5.952 | 15.5 | 2000 | 8000 | AH32, | Правила RINA, ч.D:2002, | Нормализующая прокатка |  |  | 15.5 | 15 | B | T | 20 | 438 | [6 empty] | 555 |  | 32 | [77 empty] | 15 | 133 | 19 | 7 | 12 | 2 | 3 | 3 | 30 |  | -5 | -10 | 36 | -5 | [7 empty] | 38.2667
400704-0499 | 8458 | 7268 |  | 5.952 | 15.5 | 2000 | 8000 | AH32, | Правила RINA, ч.D:2002, | Нормализующая прокатка |  |  | 10 | 10 |  | L | 0 | [23 empty] | 171 | 143 | 167 | 160 | [60 empty] | 15 | 133 | 19 | 7 | 12 | 2 | 3 | 3 | 30 |  | -5 | -10 | 36 | -5 | [7 empty] | 38.2667
400704-0499 | 8458 | 7269 |  | 4.992 | 13 | 2000 | 8000 | AH32, | Правила RINA, ч.D:2002, | Нормализующая прокатка |  |  | 13 | 15 | H | T | 20 | 466 | [6 empty] | 580 |  | 37 | [77 empty] | 15 | 133 | 19 | 7 | 12 | 2 | 3 | 3 | 30 |  | -5 | -10 | 36 | -5 | [7 empty] | 38.2667
400704-0499 | 8458 | 7269 |  | 4.992 | 13 | 2000 | 8000 | AH32, | Правила RINA, ч.D:2002, | Нормализующая прокатка |  |  | 10 | 10 |  | L | 0 | [23 empty] | 189 | 185 | 180 | 185 | [60 empty] | 15 | 133 | 19 | 7 | 12 | 2 | 3 | 3 | 30 |  | -5 | -10 | 36 | -5 | [7 empty] | 38.2667
400704-0499 | 8459 | 7267 |  | 5.12 | 20 | 2000 | 8000 | AH32, | Правила RINA, ч.D:2002, | Нормализующая прокатка |  |  | 20 | 15 | H | T | 20 | 435 | [6 empty] | 550 |  | 32 | [77 empty] | 15 | 131 | 19 | 10 | 13 | 2 | 2 | 2 | 35 |  | -5 | -10 | 42 | -5 | [7 empty] | 37.8
400704-0499 | 8459 | 7267 |  | 5.12 | 20 | 2000 | 8000 | AH32, | Правила RINA, ч.D:2002, | Нормализующая прокатка |  |  | 10 | 10 |  | L | 0 | [23 empty] | 226 | 188 | 192 | 202 | [60 empty] | 15 | 131 | 19 | 10 | 13 | 2 | 2 | 2 | 35 |  | -5 | -10 | 42 | -5 | [7 empty] | 37.8
400704-0515 | 8502 | 7293 |  | 7.848 | 10 | 2500 | 10000 | PCD32, | GOST 5521-93, | Нормализован |  |  | 10 | 30 |  | T | 20 | 431 | [6 empty] | 545 |  | 32 | [13 empty] | 47 | 44 | 46 | 46 | [60 empty] | 16 | 135 | 18 | 10 | 15 | 4 | 4 | 3 | 37 |  | -5 | -10 | 40 | -5 | 6 | -5 | [5 empty] | 40.0667
400704-0515 | 8502 | 7293 |  | 7.848 | 10 | 2500 | 10000 | PCD32, | GOST 5521-93, | Нормализован |  |  | 10 | 30 |  | T | 20 | 429 | [6 empty] | 540 |  | 35 | [13 empty] | 51 | 47 | 45 | 48 | [60 empty] | 16 | 135 | 18 | 10 | 15 | 4 | 4 | 3 | 37 |  | -5 | -10 | 40 | -5 | 6 | -5 | [5 empty] | 40.0667
400704-0515 | 8502 | 7293 |  | 7.848 | 10 | 2500 | 10000 | PCD32, | GOST 5521-93, | Нормализован |  |  | 10 | 10 |  | L | -20 | [23 empty] | 175 | 158 | 160 | 164 | [60 empty] | 16 | 135 | 18 | 10 | 15 | 4 | 4 | 3 | 37 |  | -5 | -10 | 40 | -5 | 6 | -5 | [5 empty] | 40.0667
400704-0515 | 8502 | 7293 |  | 7.848 | 10 | 2500 | 10000 | PCD32, | GOST 5521-93, | Нормализован |  |  | 10 | 10 |  | L | -20 | [23 empty] | 170 | 172 | 174 | 172 | [60 empty] | 16 | 135 | 18 | 10 | 15 | 4 | 4 | 3 | 37 |  | -5 | -10 | 40 | -5 | 6 | -5 | [5 empty] | 40.0667
400704-0515 | 8503 | 7294 |  | 7.848 | 10 | 2500 | 10000 | PCD32, | GOST 5521-93, | Нормализован |  |  | 10 | 30 |  | T | 20 | 441 | [6 empty] | 550 |  | 31 | [13 empty] | 50 | 42 | 47 | 46 | [60 empty] | 15 | 133 | 19 | 7 | 12 | 2 | 3 | 3 | 30 |  | -5 | -10 | 36 | -5 | 5 | -5 | [5 empty] | 38.2667
400704-0515 | 8503 | 7294 |  | 7.848 | 10 | 2500 | 10000 | PCD32, | GOST 5521-93, | Нормализован |  |  | 10 | 30 |  | T | 20 | 436 | [6 empty] | 550 |  | 31 | [13 empty] | 44 | 49 | 41 | 45 | [60 empty] | 15 | 133 | 19 | 7 | 12 | 2 | 3 | 3 | 30 |  | -5 | -10 | 36 | -5 | 5 | -5 | [5 empty] | 38.2667
400704-0515 | 8503 | 7294 |  | 7.848 | 10 | 2500 | 10000 | PCD32, | GOST 5521-93, | Нормализован |  |  | 10 | 10 |  | L | -20 | [23 empty] | 156 | 184 | 182 | 174 | [60 empty] | 15 | 133 | 19 | 7 | 12 | 2 | 3 | 3 | 30 |  | -5 | -10 | 36 | -5 | 5 | -5 | [5 empty] | 38.2667
400704-0515 | 8503 | 7294 |  | 7.848 | 10 | 2500 | 10000 | PCD32, | GOST 5521-93, | Нормализован |  |  | 10 | 10 |  | L | -20 | [23 empty] | 165 | 167 | 172 | 168 | [60 empty] | 15 | 133 | 19 | 7 | 12 | 2 | 3 | 3 | 30 |  | -5 | -10 | 36 | -5 | 5 | -5 | [5 empty] | 38.2667
400704-0515 | 8504 | 7295 |  | 3.924 | 10 | 2500 | 10000 | PCD32, | GOST 5521-93, | Нормализован |  |  | 10 | 30 |  | T | 20 | 437 | [6 empty] | 530 |  | 34 | [13 empty] | 43 | 43 | 49 | 45 | [60 empty] | 15 | 131 | 19 | 10 | 13 | 2 | 2 | 2 | 35 |  | -5 | -10 | 42 | -5 | 5 | -5 | [5 empty] | 37.8
400704-0515 | 8504 | 7295 |  | 3.924 | 10 | 2500 | 10000 | PCD32, | GOST 5521-93, | Нормализован |  |  | 10 | 30 |  | T | 20 | 438 | [6 empty] | 555 |  | 31 | [13 empty] | 50 | 41 | 46 | 45 | [60 empty] | 15 | 131 | 19 | 10 | 13 | 2 | 2 | 2 | 35 |  | -5 | -10 | 42 | -5 | 5 | -5 | [5 empty] | 37.8
400704-0515 | 8504 | 7295 |  | 3.924 | 10 | 2500 | 10000 | PCD32, | GOST 5521-93, | Нормализован |  |  | 10 | 10 |  | L | -20 | [23 empty] | 190 | 197 | 192 | 193 | [60 empty] | 15 | 131 | 19 | 10 | 13 | 2 | 2 | 2 | 35 |  | -5 | -10 | 42 | -5 | 5 | -5 | [5 empty] | 37.8
400704-0515 | 8504 | 7295 |  | 3.924 | 10 | 2500 | 10000 | PCD32, | GOST 5521-93, | Нормализован |  |  | 10 | 10 |  | L | -20 | [23 empty] | 220 | 219 | 217 | 219 | [60 empty] | 15 | 131 | 19 | 10 | 13 | 2 | 2 | 2 | 35 |  | -5 | -10 | 42 | -5 | 5 | -5 | [5 empty] | 37.8
400704-0515 | 8505 | 7296 |  | 19.62 | 10 | 2500 | 10000 | PCD32, | GOST 5521-93, | Нормализован |  |  | 10 | 30 |  | T | 20 | 449 | [6 empty] | 565 |  | 28 | [77 empty] | 17 | 141 | 25 | 10 | 14 | 2 | 2 | 3 | 34 |  | -5 | -10 | 34 | -5 | 5 | -5 | [5 empty] | 41.5333
400704-0515 | 8505 | 7296 |  | 19.62 | 10 | 2500 | 10000 | PCD32, | GOST 5521-93, | Нормализован |  |  | 10 | 30 |  | T | 20 | 428 | [6 empty] | 555 |  | 29 | [77 empty] | 17 | 141 | 25 | 10 | 14 | 2 | 2 | 3 | 34 |  | -5 | -10 | 34 | -5 | 5 | -5 | [5 empty] | 41.5333
400704-0515 | 8505 | 7296 |  | 19.62 | 10 | 2500 | 10000 | PCD32, | GOST 5521-93, | Нормализован |  |  | 10 | 10 |  | L | -20 | [23 empty] | 232 | 210 | 227 | 223 | [60 empty] | 17 | 141 | 25 | 10 | 14 | 2 | 2 | 3 | 34 |  | -5 | -10 | 34 | -5 | 5 | -5 | [5 empty] | 41.5333
400704-0515 | 8505 | 7296 |  | 19.62 | 10 | 2500 | 10000 | PCD32, | GOST 5521-93, | Нормализован |  |  | 10 | 10 |  | L | -20 | [23 empty] | 210 | 217 | 219 | 215 | [60 empty] | 17 | 141 | 25 | 10 | 14 | 2 | 2 | 3 | 34 |  | -5 | -10 | 34 | -5 | 5 | -5 | [5 empty] | 41.5333
400704-0515 | 8502 | 7293 |  | 7.848 | 10 | 2500 | 10000 | PCD32, | GOST 5521-93, | Нормализован |  |  | 10 | 30 |  | T | 20 | 431 | [6 empty] | 545 |  | 32 | [77 empty] | 16 | 135 | 18 | 10 | 15 | 4 | 4 | 3 | 37 |  | -5 | -10 | 40 | -5 | 6 | -5 | [5 empty] | 40.0667
400704-0515 | 8502 | 7293 |  | 7.848 | 10 | 2500 | 10000 | PCD32, | GOST 5521-93, | Нормализован |  |  | 10 | 30 |  | T | 20 | 429 | [6 empty] | 540 |  | 35 | [77 empty] | 16 | 135 | 18 | 10 | 15 | 4 | 4 | 3 | 37 |  | -5 | -10 | 40 | -5 | 6 | -5 | [5 empty] | 40.0667
400704-0515 | 8502 | 7293 |  | 7.848 | 10 | 2500 | 10000 | PCD32, | GOST 5521-93, | Нормализован |  |  | 10 | 10 |  | L | -20 | [23 empty] | 175 | 158 | 160 | 164 | [60 empty] | 16 | 135 | 18 | 10 | 15 | 4 | 4 | 3 | 37 |  | -5 | -10 | 40 | -5 | 6 | -5 | [5 empty] | 40.0667
400704-0515 | 8502 | 7293 |  | 7.848 | 10 | 2500 | 10000 | PCD32, | GOST 5521-93, | Нормализован |  |  | 10 | 10 |  | L | -20 | [23 empty] | 170 | 172 | 174 | 172 | [60 empty] | 16 | 135 | 18 | 10 | 15 | 4 | 4 | 3 | 37 |  | -5 | -10 | 40 | -5 | 6 | -5 | [5 empty] | 40.0667
400704-0515 | 8635 | 7512 |  | 10.048 | 12 | 2650 | 10000 | PCD32, | GOST 5521-93, | Нормализован |  |  | 12 | 30 |  | T | 20 | 409 | [6 empty] | 520 |  | 32 | [77 empty] | 15 | 136 | 19 | 15 | 14 | 2 | 2 | 2 | 31 |  | -5 | -10 | 40 | -5 | 8 | -5 | [5 empty] | 38.6333
400704-0515 | 8635 | 7512 |  | 10.048 | 12 | 2650 | 10000 | PCD32, | GOST 5521-93, | Нормализован |  |  | 12 | 30 |  | T | 20 | 414 | [6 empty] | 515 |  | 31 | [77 empty] | 15 | 136 | 19 | 15 | 14 | 2 | 2 | 2 | 31 |  | -5 | -10 | 40 | -5 | 8 | -5 | [5 empty] | 38.6333
400704-0515 | 8635 | 7512 |  | 10.048 | 12 | 2650 | 10000 | PCD32, | GOST 5521-93, | Нормализован |  |  | 12 | 30 |  | T | 20 | 413 | [6 empty] | 520 |  | 31 | [77 empty] | 15 | 136 | 19 | 15 | 14 | 2 | 2 | 2 | 31 |  | -5 | -10 | 40 | -5 | 8 | -5 | [5 empty] | 38.6333
400704-0515 | 8635 | 7512 |  | 10.048 | 12 | 2650 | 10000 | PCD32, | GOST 5521-93, | Нормализован |  |  | 10 | 10 |  | L | -20 | [23 empty] | 144 | 142 | 149 | 145 | [60 empty] | 15 | 136 | 19 | 15 | 14 | 2 | 2 | 2 | 31 |  | -5 | -10 | 40 | -5 | 8 | -5 | [5 empty] | 38.6333
400704-0515 | 8635 | 7512 |  | 10.048 | 12 | 2650 | 10000 | PCD32, | GOST 5521-93, | Нормализован |  |  | 10 | 10 |  | L | -20 | [23 empty] | 162 | 146 | 153 | 154 | [60 empty] | 15 | 136 | 19 | 15 | 14 | 2 | 2 | 2 | 31 |  | -5 | -10 | 40 | -5 | 8 | -5 | [5 empty] | 38.6333
400704-0515 | 8635 | 7512 |  | 10.048 | 12 | 2650 | 10000 | PCD32, | GOST 5521-93, | Нормализован |  |  | 10 | 10 |  | L | -20 | [23 empty] | 152 | 135 | 143 | 143 | [60 empty] | 15 | 136 | 19 | 15 | 14 | 2 | 2 | 2 | 31 |  | -5 | -10 | 40 | -5 | 8 | -5 | [5 empty] | 38.6333
400704-0515 | 8642 | 7511 |  | 5.024 | 12 | 2650 | 10000 | PCD32, | GOST 5521-93, | Нормализован |  |  | 12 | 30 |  | T | 20 | 417 | [6 empty] | 525 |  | 32 | [77 empty] | 16 | 128 | 21 | 9 | 14 | 2 | 2 | 2 | 20 |  | -5 | -10 | 40 | -5 | 7 | -5 | [5 empty] | 38.3
400704-0515 | 8642 | 7511 |  | 5.024 | 12 | 2650 | 10000 | PCD32, | GOST 5521-93, | Нормализован |  |  | 12 | 30 |  | T | 20 | 420 | [6 empty] | 525 |  | 31 | [77 empty] | 16 | 128 | 21 | 9 | 14 | 2 | 2 | 2 | 20 |  | -5 | -10 | 40 | -5 | 7 | -5 | [5 empty] | 38.3
400704-0515 | 8642 | 7511 |  | 5.024 | 12 | 2650 | 10000 | PCD32, | GOST 5521-93, | Нормализован |  |  | 10 | 10 |  | L | -20 | [23 empty] | 191 | 180 | 204 | 192 | [60 empty] | 16 | 128 | 21 | 9 | 14 | 2 | 2 | 2 | 20 |  | -5 | -10 | 40 | -5 | 7 | -5 | [5 empty] | 38.3
400704-0515 | 8642 | 7511 |  | 5.024 | 12 | 2650 | 10000 | PCD32, | GOST 5521-93, | Нормализован |  |  | 10 | 10 |  | L | -20 | [23 empty] | 200 | 209 | 217 | 209 | [60 empty] | 16 | 128 | 21 | 9 | 14 | 2 | 2 | 2 | 20 |  | -5 | -10 | 40 | -5 | 7 | -5 | [5 empty] | 38.3
400704-0515 | 8702 | 7582 |  | 5.024 | 12 | 2650 | 10000 | PCD32, | GOST 5521-93, | Нормализован |  |  | 12 | 30 |  | T | 20 | 411 | [6 empty] | 535 |  | 29 | [77 empty] | 16 | 143 | 28 | 19 | 13 | 2 | 3 | 2 | 41 |  | -5 | -10 | -10 | 68 | 7 | 5 | [5 empty] | 42.1267
400704-0515 | 8702 | 7582 |  | 5.024 | 12 | 2650 | 10000 | PCD32, | GOST 5521-93, | Нормализован |  |  | 12 | 30 |  | T | 20 | 411 | [6 empty] | 540 |  | 27 | [77 empty] | 16 | 143 | 28 | 19 | 13 | 2 | 3 | 2 | 41 |  | -5 | -10 | -10 | 68 | 7 | 5 | [5 empty] | 42.1267
400704-0515 | 8702 | 7582 |  | 5.024 | 12 | 2650 | 10000 | PCD32, | GOST 5521-93, | Нормализован |  |  | 10 | 10 |  | L | -20 | [23 empty] | 105 | 102 | 111 | 106 | [60 empty] | 16 | 143 | 28 | 19 | 13 | 2 | 3 | 2 | 41 |  | -5 | -10 | -10 | 68 | 7 | 5 | [5 empty] | 42.1267
400704-0515 | 8702 | 7582 |  | 5.024 | 12 | 2650 | 10000 | PCD32, | GOST 5521-93, | Нормализован |  |  | 10 | 10 |  | L | -20 | [23 empty] | 120 | 106 | 119 | 115 | [60 empty] | 16 | 143 | 28 | 19 | 13 | 2 | 3 | 2 | 41 |  | -5 | -10 | -10 | 68 | 7 | 5 | [5 empty] | 42.1267
400704-0515 | 8722 | 7580 |  | 5.024 | 12 | 2650 | 10000 | PCD32, | GOST 5521-93, | Нормализован |  |  | 12 | 30 |  | T | 20 | 409 | [6 empty] | 530 |  | 30 | [77 empty] | 15 | 138 | 18 | 10 | 22 | 3 | 3 | 3 | 38 |  | -5 | -10 | 25 | -5 | 6 | -5 | [5 empty] | 39.3
400704-0515 | 8722 | 7580 |  | 5.024 | 12 | 2650 | 10000 | PCD32, | GOST 5521-93, | Нормализован |  |  | 12 | 30 |  | T | 20 | 396 | [6 empty] | 515 |  | 30 | [77 empty] | 15 | 138 | 18 | 10 | 22 | 3 | 3 | 3 | 38 |  | -5 | -10 | 25 | -5 | 6 | -5 | [5 empty] | 39.3
400704-0515 | 8722 | 7580 |  | 5.024 | 12 | 2650 | 10000 | PCD32, | GOST 5521-93, | Нормализован |  |  | 10 | 10 |  | L | -20 | [23 empty] | 119 | 123 | 118 | 120 | [60 empty] | 15 | 138 | 18 | 10 | 22 | 3 | 3 | 3 | 38 |  | -5 | -10 | 25 | -5 | 6 | -5 | [5 empty] | 39.3
400704-0515 | 8722 | 7580 |  | 5.024 | 12 | 2650 | 10000 | PCD32, | GOST 5521-93, | Нормализован |  |  | 10 | 10 |  | L | -20 | [23 empty] | 116 | 114 | 111 | 114 | [60 empty] | 15 | 138 | 18 | 10 | 22 | 3 | 3 | 3 | 38 |  | -5 | -10 | 25 | -5 | 6 | -5 | [5 empty] | 39.3
400704-0515 | 8723 | 7581 |  | 10.048 | 12 | 2650 | 10000 | PCD32, | GOST 5521-93, | Нормализован |  |  | 12 | 30 |  | T | 20 | 413 | [6 empty] | 530 |  | 27 | [77 empty] | 16 | 139 | 15 | 13 | 15 | 2 | 3 | 3 | 28 |  | -5 | -10 | 32 | -5 | 8 | -5 | [5 empty] | 40.2667
400704-0515 | 8723 | 7581 |  | 10.048 | 12 | 2650 | 10000 | PCD32, | GOST 5521-93, | Нормализован |  |  | 12 | 30 |  | T | 20 | 424 | [6 empty] | 535 |  | 27 | [77 empty] | 16 | 139 | 15 | 13 | 15 | 2 | 3 | 3 | 28 |  | -5 | -10 | 32 | -5 | 8 | -5 | [5 empty] | 40.2667
400704-0515 | 8723 | 7581 |  | 10.048 | 12 | 2650 | 10000 | PCD32, | GOST 5521-93, | Нормализован |  |  | 10 | 10 |  | L | -20 | [23 empty] | 122 | 124 | 118 | 121 | [60 empty] | 16 | 139 | 15 | 13 | 15 | 2 | 3 | 3 | 28 |  | -5 | -10 | 32 | -5 | 8 | -5 | [5 empty] | 40.2667
400704-0515 | 8723 | 7581 |  | 10.048 | 12 | 2650 | 10000 | PCD32, | GOST 5521-93, | Нормализован |  |  | 10 | 10 |  | L | -20 | [23 empty] | 125 | 119 | 103 | 116 | [60 empty] | 16 | 139 | 15 | 13 | 15 | 2 | 3 | 3 | 28 |  | -5 | -10 | 32 | -5 | 8 | -5 | [5 empty] | 40.2667
400704-0515 | 8502 | 7293 |  | 7.848 | 10 | 2500 | 10000 | PCD32, | GOST 5521-93, | Нормализован |  |  | 10 | 30 |  | T | 20 | 431 | [6 empty] | 545 |  | 32 | [77 empty] | 16 | 135 | 18 | 10 | 15 | 4 | 4 | 3 | 37 |  | -5 | -10 | 40 | -5 | 6 | -5 | [5 empty] | 40.0667
400704-0515 | 8502 | 7293 |  | 7.848 | 10 | 2500 | 10000 | PCD32, | GOST 5521-93, | Нормализован |  |  | 10 | 30 |  | T | 20 | 429 | [6 empty] | 540 |  | 35 | [77 empty] | 16 | 135 | 18 | 10 | 15 | 4 | 4 | 3 | 37 |  | -5 | -10 | 40 | -5 | 6 | -5 | [5 empty] | 40.0667
400704-0515 | 8502 | 7293 |  | 7.848 | 10 | 2500 | 10000 | PCD32, | GOST 5521-93, | Нормализован |  |  | 10 | 10 |  | L | -20 | [23 empty] | 175 | 158 | 160 | 164 | [60 empty] | 16 | 135 | 18 | 10 | 15 | 4 | 4 | 3 | 37 |  | -5 | -10 | 40 | -5 | 6 | -5 | [5 empty] | 40.0667
400704-0515 | 8502 | 7293 |  | 7.848 | 10 | 2500 | 10000 | PCD32, | GOST 5521-93, | Нормализован |  |  | 10 | 10 |  | L | -20 | [23 empty] | 170 | 172 | 174 | 172 | [60 empty] | 16 | 135 | 18 | 10 | 15 | 4 | 4 | 3 | 37 |  | -5 | -10 | 40 | -5 | 6 | -5 | [5 empty] | 40.0667
400504-0242/9 | 8778 | 7663 |  | 4.503 | 8.5 | 2500 | 9000 | РСА32, | Правила РС, | Нормализующая прокатка |  |  | 8.5 | 25 | H | T | 20 | 449 | [6 empty] | 555 |  | 30 | [77 empty] | 16 | 143 | 23 | 8 | 13 | 3 | 2 | 3 | 31 |  | -5 | -10 | 24 | -5 | 5 | -5 | [5 empty] | 41.0667
400504-0242/9 | 8778 | 7663 |  | 4.503 | 8.5 | 2500 | 9000 | РСА32, | Правила РС, | Нормализующая прокатка |  |  | 7.5 | 10 |  | L | 0 | [23 empty] | 120 | 124 | 130 | 125 | [60 empty] | 16 | 143 | 23 | 8 | 13 | 3 | 2 | 3 | 31 |  | -5 | -10 | 24 | -5 | 5 | -5 | [5 empty] | 41.0667
400504-0242/9 | 8778 | 7663 |  | 4.503 | 8.5 | 2500 | 9000 | РСА32, | Правила РС, | Нормализующая прокатка |  |  | 8.5 | 25 |  | T | 20 | 449 | [6 empty] | 555 |  | 30 | [77 empty] | 16 | 143 | 23 | 8 | 13 | 3 | 2 | 3 | 31 |  | -5 | -10 | 24 | -5 | 5 | -5 | [5 empty] | 41.0667
400504-0242/9 | 8778 | 7663 |  | 4.503 | 8.5 | 2500 | 9000 | РСА32, | Правила РС, | Нормализующая прокатка |  |  | 7.5 | 10 |  | L | 0 | [23 empty] | 120 | 124 | 130 | 125 | [60 empty] | 16 | 143 | 23 | 8 | 13 | 3 | 2 | 3 | 31 |  | -5 | -10 | 24 | -5 | 5 | -5 | [5 empty] | 41.0667
400705-0062 | 5556 | 8321 |  | 5.319 | 14 | 2000 | 8000 | PCD32, | GOST 5521-93, | Нормализован |  |  | 14 | 30 |  | T | 20 | 394 | [6 empty] | 505 |  | 29 | [77 empty] | 15 | 128 | 21 | 8 | 11 | 2 | 2 | 2 | 40 |  | -5 | -10 | 34 | 9 | 8 | 5 | [5 empty] | 37.38
400705-0062 | 5556 | 8321 |  | 5.319 | 14 | 2000 | 8000 | PCD32, | GOST 5521-93, | Нормализован |  |  | 14 | 30 |  | T | 20 | 411 | [6 empty] | 520 |  | 31 | [77 empty] | 15 | 128 | 21 | 8 | 11 | 2 | 2 | 2 | 40 |  | -5 | -10 | 34 | 9 | 8 | 5 | [5 empty] | 37.38
400705-0062 | 5556 | 8321 |  | 5.319 | 14 | 2000 | 8000 | PCD32, | GOST 5521-93, | Нормализован |  |  | 14 | 30 |  | T | 20 | 398 | [6 empty] | 510 |  | 32 | [77 empty] | 15 | 128 | 21 | 8 | 11 | 2 | 2 | 2 | 40 |  | -5 | -10 | 34 | 9 | 8 | 5 | [5 empty] | 37.38
400705-0062 | 5556 | 8321 |  | 5.319 | 14 | 2000 | 8000 | PCD32, | GOST 5521-93, | Нормализован |  |  | 10 | 10 |  | L | -20 | [23 empty] | 203 | 200 | 184 | 196 | [60 empty] | 15 | 128 | 21 | 8 | 11 | 2 | 2 | 2 | 40 |  | -5 | -10 | 34 | 9 | 8 | 5 | [5 empty] | 37.38
400705-0062 | 5556 | 8321 |  | 5.319 | 14 | 2000 | 8000 | PCD32, | GOST 5521-93, | Нормализован |  |  | 10 | 10 |  | L | -20 | [23 empty] | 212 | 200 | 184 | 199 | [60 empty] | 15 | 128 | 21 | 8 | 11 | 2 | 2 | 2 | 40 |  | -5 | -10 | 34 | 9 | 8 | 5 | [5 empty] | 37.38
400705-0062 | 5556 | 8321 |  | 5.319 | 14 | 2000 | 8000 | PCD32, | GOST 5521-93, | Нормализован |  |  | 10 | 10 |  | L | -20 | [23 empty] | 194 | 182 | 180 | 185 | [60 empty] | 15 | 128 | 21 | 8 | 11 | 2 | 2 | 2 | 40 |  | -5 | -10 | 34 | 9 | 8 | 5 | [5 empty] | 37.38
400705-0062 | 5556 | 8321 |  | 5.319 | 14 | 2000 | 8000 | PCD32, | GOST 5521-93, | Нормализован |  |  | 14 | 150 |  | T | 20 | [47 empty] | sat | [39 empty] | 15 | 128 | 21 | 8 | 11 | 2 | 2 | 2 | 40 |  | -5 | -10 | 34 | 9 | 8 | 5 | [5 empty] | 37.38
400705-0062 | 5556 | 8321 |  | 5.319 | 14 | 2000 | 8000 | PCD32, | GOST 5521-93, | Нормализован |  |  | 14 | 90 |  | T | 20 | [87 empty] | 15 | 128 | 21 | 8 | 11 | 2 | 2 | 2 | 40 |  | -5 | -10 | 34 | 9 | 8 | 5 | [5 empty] | 37.38
400705-0062 | 5556 | 8324 |  | 5.086 | 20 | 2000 | 8000 | PCD32, | GOST 5521-93, | Нормализован |  | 10 |  |  |  | T | 20 | 394 | [6 empty] | 535 |  | 30 | [77 empty] | 15 | 128 | 21 | 8 | 11 | 2 | 2 | 2 | 40 |  | -5 | -10 | 34 | 9 | 8 | 5 | [5 empty] | 37.38
400705-0062 | 5556 | 8324 |  | 5.086 | 20 | 2000 | 8000 | PCD32, | GOST 5521-93, | Нормализован |  | 10 |  |  |  | T | 20 | 395 | [6 empty] | 535 |  | 30 | [77 empty] | 15 | 128 | 21 | 8 | 11 | 2 | 2 | 2 | 40 |  | -5 | -10 | 34 | 9 | 8 | 5 | [5 empty] | 37.38
400705-0062 | 5556 | 8324 |  | 5.086 | 20 | 2000 | 8000 | PCD32, | GOST 5521-93, | Нормализован |  |  | 10 | 10 |  | L | -20 | [23 empty] | 232 | 225 | 220 | 226 | [60 empty] | 15 | 128 | 21 | 8 | 11 | 2 | 2 | 2 | 40 |  | -5 | -10 | 34 | 9 | 8 | 5 | [5 empty] | 37.38
400705-0062 | 5556 | 8324 |  | 5.086 | 20 | 2000 | 8000 | PCD32, | GOST 5521-93, | Нормализован |  |  | 10 | 10 |  | L | -20 | [23 empty] | 246 | 231 | 221 | 233 | [60 empty] | 15 | 128 | 21 | 8 | 11 | 2 | 2 | 2 | 40 |  | -5 | -10 | 34 | 9 | 8 | 5 | [5 empty] | 37.38
400705-0062 | 5556 | 8324 |  | 5.086 | 20 | 2000 | 8000 | PCD32, | GOST 5521-93, | Нормализован |  |  | 20 | 150 |  | T | 20 | [47 empty] | sat | [39 empty] | 15 | 128 | 21 | 8 | 11 | 2 | 2 | 2 | 40 |  | -5 | -10 | 34 | 9 | 8 | 5 | [5 empty] | 37.38
400705-0062 | 5556 | 8324 |  | 5.086 | 20 | 2000 | 8000 | PCD32, | GOST 5521-93, | Нормализован |  |  | 20 | 90 |  | T | 20 | [87 empty] | 15 | 128 | 21 | 8 | 11 | 2 | 2 | 2 | 40 |  | -5 | -10 | 34 | 9 | 8 | 5 | [5 empty] | 37.38
400705-0062 | 9794 | 8323 |  | 3.04 | 12 | 2000 | 8000 | PCD32, | GOST 5521-93, | Нормализован |  |  | 12 | 30 |  | T | 20 | 395 | [6 empty] | 500 |  | 32 | [77 empty] | 14 | 130 | 20 | 9 | 11 | 2 | 4 | 5 | 38 |  | -5 | -10 | 36 | -5 | 6 | -5 | [5 empty] | 36.9667
400705-0062 | 9794 | 8323 |  | 3.04 | 12 | 2000 | 8000 | PCD32, | GOST 5521-93, | Нормализован |  |  | 12 | 30 |  | T | 20 | 399 | [6 empty] | 505 |  | 30 | [77 empty] | 14 | 130 | 20 | 9 | 11 | 2 | 4 | 5 | 38 |  | -5 | -10 | 36 | -5 | 6 | -5 | [5 empty] | 36.9667
400705-0062 | 9794 | 8323 |  | 3.04 | 12 | 2000 | 8000 | PCD32, | GOST 5521-93, | Нормализован |  |  | 10 | 10 |  | L | -20 | [23 empty] | 230 | 232 | 224 | 229 | [60 empty] | 14 | 130 | 20 | 9 | 11 | 2 | 4 | 5 | 38 |  | -5 | -10 | 36 | -5 | 6 | -5 | [5 empty] | 36.9667
400705-0062 | 9794 | 8323 |  | 3.04 | 12 | 2000 | 8000 | PCD32, | GOST 5521-93, | Нормализован |  |  | 10 | 10 |  | L | -20 | [23 empty] | 225 | 216 | 220 | 220 | [60 empty] | 14 | 130 | 20 | 9 | 11 | 2 | 4 | 5 | 38 |  | -5 | -10 | 36 | -5 | 6 | -5 | [5 empty] | 36.9667
400705-0062 | 9794 | 8323 |  | 3.04 | 12 | 2000 | 8000 | PCD32, | GOST 5521-93, | Нормализован |  |  | 12 | 150 |  | T | 20 | [47 empty] | sat | [39 empty] | 14 | 130 | 20 | 9 | 11 | 2 | 4 | 5 | 38 |  | -5 | -10 | 36 | -5 | 6 | -5 | [5 empty] | 36.9667
400705-0062 | 9794 | 8323 |  | 3.04 | 12 | 2000 | 8000 | PCD32, | GOST 5521-93, | Нормализован |  |  | 12 | 90 |  | T | 20 | [87 empty] | 14 | 130 | 20 | 9 | 11 | 2 | 4 | 5 | 38 |  | -5 | -10 | 36 | -5 | 6 | -5 | [5 empty] | 36.9667
400705-0062 | 9831 | 8322 |  | 9.12 | 12 | 2000 | 8000 | PCD32, | GOST 5521-93, | Нормализован |  |  | 12 | 30 |  | T | 20 | 407 | [6 empty] | 525 |  | 31 | [77 empty] | 15 | 136 | 25 | 14 | 33 | 2 | 2 | 3 | 35 |  | -5 | -10 | 33 | -5 | 6 | 8 | [5 empty] | 38.7
400705-0062 | 9831 | 8322 |  | 9.12 | 12 | 2000 | 8000 | PCD32, | GOST 5521-93, | Нормализован |  |  | 12 | 30 |  | T | 20 | 410 | [6 empty] | 540 |  | 32 | [77 empty] | 15 | 136 | 25 | 14 | 33 | 2 | 2 | 3 | 35 |  | -5 | -10 | 33 | -5 | 6 | 8 | [5 empty] | 38.7
400705-0062 | 9831 | 8322 |  | 9.12 | 12 | 2000 | 8000 | PCD32, | GOST 5521-93, | Нормализован |  |  | 12 | 30 |  | T | 20 | 407 | [6 empty] | 525 |  | 31 | [77 empty] | 15 | 136 | 25 | 14 | 33 | 2 | 2 | 3 | 35 |  | -5 | -10 | 33 | -5 | 6 | 8 | [5 empty] | 38.7
400705-0062 | 9831 | 8322 |  | 9.12 | 12 | 2000 | 8000 | PCD32, | GOST 5521-93, | Нормализован |  |  | 10 | 10 |  | L | -20 | [23 empty] | 130 | 142 | 148 | 140 | [60 empty] | 15 | 136 | 25 | 14 | 33 | 2 | 2 | 3 | 35 |  | -5 | -10 | 33 | -5 | 6 | 8 | [5 empty] | 38.7
400705-0062 | 9831 | 8322 |  | 9.12 | 12 | 2000 | 8000 | PCD32, | GOST 5521-93, | Нормализован |  |  | 10 | 10 |  | L | -20 | [23 empty] | 150 | 150 | 146 | 149 | [60 empty] | 15 | 136 | 25 | 14 | 33 | 2 | 2 | 3 | 35 |  | -5 | -10 | 33 | -5 | 6 | 8 | [5 empty] | 38.7
400705-0062 | 9831 | 8322 |  | 9.12 | 12 | 2000 | 8000 | PCD32, | GOST 5521-93, | Нормализован |  |  | 10 | 10 |  | L | -20 | [23 empty] | 156 | 164 | 160 | 160 | [60 empty] | 15 | 136 | 25 | 14 | 33 | 2 | 2 | 3 | 35 |  | -5 | -10 | 33 | -5 | 6 | 8 | [5 empty] | 38.7
400705-0062 | 9831 | 8322 |  | 9.12 | 12 | 2000 | 8000 | PCD32, | GOST 5521-93, | Нормализован |  |  | 12 | 150 |  | T | 20 | [47 empty] | sat | [39 empty] | 15 | 136 | 25 | 14 | 33 | 2 | 2 | 3 | 35 |  | -5 | -10 | 33 | -5 | 6 | 8 | [5 empty] | 38.7
400705-0062 | 9831 | 8322 |  | 9.12 | 12 | 2000 | 8000 | PCD32, | GOST 5521-93, | Нормализован |  |  | 12 | 90 |  | T | 20 | [87 empty] | 15 | 136 | 25 | 14 | 33 | 2 | 2 | 3 | 35 |  | -5 | -10 | 33 | -5 | 6 | 8 | [5 empty] | 38.7
400705-0062 | 9832 | 8326 |  | 7.628 | 30 | 2000 | 8000 | PCD32, | GOST 5521-93, | Нормализован |  | 10 |  |  |  | T | 20 | 380 | [6 empty] | 530 |  | 33 | [77 empty] | 17 | 126 | 20 | 10 | 16 | 3 | 3 | 3 | 33 |  | -5 | -10 | 36 | -5 | 6 | -5 | [5 empty] | 39.3
400705-0062 | 9832 | 8326 |  | 7.628 | 30 | 2000 | 8000 | PCD32, | GOST 5521-93, | Нормализован |  | 10 |  |  |  | T | 20 | 380 | [6 empty] | 535 |  | 32 | [77 empty] | 17 | 126 | 20 | 10 | 16 | 3 | 3 | 3 | 33 |  | -5 | -10 | 36 | -5 | 6 | -5 | [5 empty] | 39.3
400705-0062 | 9832 | 8326 |  | 7.628 | 30 | 2000 | 8000 | PCD32, | GOST 5521-93, | Нормализован |  |  | 10 | 10 |  | L | -20 | [23 empty] | 76 | 80 | 77 | 78 | [60 empty] | 17 | 126 | 20 | 10 | 16 | 3 | 3 | 3 | 33 |  | -5 | -10 | 36 | -5 | 6 | -5 | [5 empty] | 39.3
400705-0062 | 9832 | 8326 |  | 7.628 | 30 | 2000 | 8000 | PCD32, | GOST 5521-93, | Нормализован |  |  | 10 | 10 |  | L | -20 | [23 empty] | 68 | 70 | 74 | 71 | [60 empty] | 17 | 126 | 20 | 10 | 16 | 3 | 3 | 3 | 33 |  | -5 | -10 | 36 | -5 | 6 | -5 | [5 empty] | 39.3
400705-0062 | 9832 | 8326 |  | 7.628 | 30 | 2000 | 8000 | PCD32, | GOST 5521-93, | Нормализован |  |  | 30 | 150 |  | T | 20 | [47 empty] | sat | [39 empty] | 17 | 126 | 20 | 10 | 16 | 3 | 3 | 3 | 33 |  | -5 | -10 | 36 | -5 | 6 | -5 | [5 empty] | 39.3
400705-0062 | 9832 | 8326 |  | 7.628 | 30 | 2000 | 8000 | PCD32, | GOST 5521-93, | Нормализован |  |  | 30 | 90 |  | T | 20 | [87 empty] | 17 | 126 | 20 | 10 | 16 | 3 | 3 | 3 | 33 |  | -5 | -10 | 36 | -5 | 6 | -5 | [5 empty] | 39.3
400705-0062 | 9932 | 8415 |  | 22.89 | 18 | 2000 | 8000 | PCD32, | GOST 5521-93, | Нормализован |  |  | 18 | 30 |  | T | 20 | 367 | [6 empty] | 464 |  | 30 | [77 empty] | 9 | 153 | 22 | 13 | 15 | 2 | 2 | 2 | 39 |  | 16 | -10 | 35 | 55 | 6 | 5 | [5 empty] | 36.4667
400705-0062 | 9932 | 8415 |  | 22.89 | 18 | 2000 | 8000 | PCD32, | GOST 5521-93, | Нормализован |  |  | 18 | 30 |  | T | 20 | 367 | [6 empty] | 462 |  | 30 | [77 empty] | 9 | 153 | 22 | 13 | 15 | 2 | 2 | 2 | 39 |  | 16 | -10 | 35 | 55 | 6 | 5 | [5 empty] | 36.4667
400705-0062 | 9932 | 8415 |  | 22.89 | 18 | 2000 | 8000 | PCD32, | GOST 5521-93, | Нормализован |  |  | 18 | 30 |  | T | 20 | 366 | [6 empty] | 460 |  | 29 | [77 empty] | 9 | 153 | 22 | 13 | 15 | 2 | 2 | 2 | 39 |  | 16 | -10 | 35 | 55 | 6 | 5 | [5 empty] | 36.4667
400705-0062 | 9932 | 8415 |  | 22.89 | 18 | 2000 | 8000 | PCD32, | GOST 5521-93, | Нормализован |  |  | 10 | 10 |  | L | -20 | [23 empty] | 230 | 250 | 240 | 240 | [60 empty] | 9 | 153 | 22 | 13 | 15 | 2 | 2 | 2 | 39 |  | 16 | -10 | 35 | 55 | 6 | 5 | [5 empty] | 36.4667
400705-0062 | 9932 | 8415 |  | 22.89 | 18 | 2000 | 8000 | PCD32, | GOST 5521-93, | Нормализован |  |  | 10 | 10 |  | L | -20 | [23 empty] | 202 | 210 | 212 | 208 | [60 empty] | 9 | 153 | 22 | 13 | 15 | 2 | 2 | 2 | 39 |  | 16 | -10 | 35 | 55 | 6 | 5 | [5 empty] | 36.4667
400705-0062 | 9932 | 8415 |  | 22.89 | 18 | 2000 | 8000 | PCD32, | GOST 5521-93, | Нормализован |  |  | 10 | 10 |  | L | -20 | [23 empty] | 224 | 230 | 232 | 229 | [60 empty] | 9 | 153 | 22 | 13 | 15 | 2 | 2 | 2 | 39 |  | 16 | -10 | 35 | 55 | 6 | 5 | [5 empty] | 36.4667
400705-0062 | 9932 | 8415 |  | 22.89 | 18 | 2000 | 8000 | PCD32, | GOST 5521-93, | Нормализован |  |  | 18 | 150 |  | T | 20 | [47 empty] | sat | [39 empty] | 9 | 153 | 22 | 13 | 15 | 2 | 2 | 2 | 39 |  | 16 | -10 | 35 | 55 | 6 | 5 | [5 empty] | 36.4667
400705-0062 | 9932 | 8415 |  | 22.89 | 18 | 2000 | 8000 | PCD32, | GOST 5521-93, | Нормализован |  |  | 18 | 150 |  | T | 20 | [47 empty] | sat | [39 empty] | 9 | 153 | 22 | 13 | 15 | 2 | 2 | 2 | 39 |  | 16 | -10 | 35 | 55 | 6 | 5 | [5 empty] | 36.4667
400705-0062 | 9932 | 8415 |  | 22.89 | 18 | 2000 | 8000 | PCD32, | GOST 5521-93, | Нормализован |  |  | 18 | 150 |  | T | 20 | [47 empty] | sat | [39 empty] | 9 | 153 | 22 | 13 | 15 | 2 | 2 | 2 | 39 |  | 16 | -10 | 35 | 55 | 6 | 5 | [5 empty] | 36.4667
400705-0062 | 9932 | 8415 |  | 22.89 | 18 | 2000 | 8000 | PCD32, | GOST 5521-93, | Нормализован |  |  | 18 | 90 |  | T | 20 | [87 empty] | 9 | 153 | 22 | 13 | 15 | 2 | 2 | 2 | 39 |  | 16 | -10 | 35 | 55 | 6 | 5 | [5 empty] | 36.4667
400705-0062 | 9932 | 8415 |  | 22.89 | 18 | 2000 | 8000 | PCD32, | GOST 5521-93, | Нормализован |  |  | 18 | 90 |  | T | 20 | [87 empty] | 9 | 153 | 22 | 13 | 15 | 2 | 2 | 2 | 39 |  | 16 | -10 | 35 | 55 | 6 | 5 | [5 empty] | 36.4667
400705-0062 | 9932 | 8415 |  | 22.89 | 18 | 2000 | 8000 | PCD32, | GOST 5521-93, | Нормализован |  |  | 18 | 90 |  | T | 20 | [87 empty] | 9 | 153 | 22 | 13 | 15 | 2 | 2 | 2 | 39 |  | 16 | -10 | 35 | 55 | 6 | 5 | [5 empty] | 36.4667
400705-0062 | 9932 | 8416 |  | 38 | 15 | 2000 | 8000 | PCD32, | GOST 5521-93, | Нормализован |  |  | 15 | 30 |  | T | 20 | 395 | [6 empty] | 500 |  | 33 | [77 empty] | 9 | 153 | 22 | 13 | 15 | 2 | 2 | 2 | 39 |  | 16 | -10 | 35 | 55 | 6 | 5 | [5 empty] | 36.4667
400705-0062 | 9932 | 8416 |  | 38 | 15 | 2000 | 8000 | PCD32, | GOST 5521-93, | Нормализован |  |  | 15 | 30 |  | T | 20 | 372 | [6 empty] | 466 |  | 33 | [77 empty] | 9 | 153 | 22 | 13 | 15 | 2 | 2 | 2 | 39 |  | 16 | -10 | 35 | 55 | 6 | 5 | [5 empty] | 36.4667
400705-0062 | 9932 | 8416 |  | 38 | 15 | 2000 | 8000 | PCD32, | GOST 5521-93, | Нормализован |  |  | 15 | 30 |  | T | 20 | 383 | [6 empty] | 475 |  | 34 | [77 empty] | 9 | 153 | 22 | 13 | 15 | 2 | 2 | 2 | 39 |  | 16 | -10 | 35 | 55 | 6 | 5 | [5 empty] | 36.4667
400705-0062 | 9932 | 8416 |  | 38 | 15 | 2000 | 8000 | PCD32, | GOST 5521-93, | Нормализован |  |  | 10 | 10 |  | L | -20 | [23 empty] | 230 | 220 | 240 | 230 | [60 empty] | 9 | 153 | 22 | 13 | 15 | 2 | 2 | 2 | 39 |  | 16 | -10 | 35 | 55 | 6 | 5 | [5 empty] | 36.4667
400705-0062 | 9932 | 8416 |  | 38 | 15 | 2000 | 8000 | PCD32, | GOST 5521-93, | Нормализован |  |  | 10 | 10 |  | L | -20 | [23 empty] | 224 | 222 | 225 | 224 | [60 empty] | 9 | 153 | 22 | 13 | 15 | 2 | 2 | 2 | 39 |  | 16 | -10 | 35 | 55 | 6 | 5 | [5 empty] | 36.4667
400705-0062 | 9932 | 8416 |  | 38 | 15 | 2000 | 8000 | PCD32, | GOST 5521-93, | Нормализован |  |  | 10 | 10 |  | L | -20 | [23 empty] | 210 | 215 | 220 | 215 | [60 empty] | 9 | 153 | 22 | 13 | 15 | 2 | 2 | 2 | 39 |  | 16 | -10 | 35 | 55 | 6 | 5 | [5 empty] | 36.4667
400705-0062 | 8723 | 8387 |  | 3.546 | 14 | 2000 | 8000 | PCD32, | GOST 5521-93, | Нормализован |  |  | 14 | 30 |  | T | 20 | 416 | [6 empty] | 525 |  | 30 | [77 empty] | 16 | 139 | 15 | 13 | 15 | 2 | 3 | 3 | 28 |  | -5 | -10 | 32 | -5 | 8 | -5 | [5 empty] | 40.2667
400705-0062 | 8723 | 8387 |  | 3.546 | 14 | 2000 | 8000 | PCD32, | GOST 5521-93, | Нормализован |  |  | 14 | 30 |  | T | 20 | 418 | [6 empty] | 530 |  | 30 | [77 empty] | 16 | 139 | 15 | 13 | 15 | 2 | 3 | 3 | 28 |  | -5 | -10 | 32 | -5 | 8 | -5 | [5 empty] | 40.2667
400705-0062 | 8723 | 8387 |  | 3.546 | 14 | 2000 | 8000 | PCD32, | GOST 5521-93, | Нормализован |  |  | 10 | 10 |  | L | -20 | [23 empty] | 146 | 152 | 158 | 152 | [60 empty] | 16 | 139 | 15 | 13 | 15 | 2 | 3 | 3 | 28 |  | -5 | -10 | 32 | -5 | 8 | -5 | [5 empty] | 40.2667
400705-0062 | 8723 | 8387 |  | 3.546 | 14 | 2000 | 8000 | PCD32, | GOST 5521-93, | Нормализован |  |  | 10 | 10 |  | L | -20 | [23 empty] | 162 | 160 | 155 | 159 | [60 empty] | 16 | 139 | 15 | 13 | 15 | 2 | 3 | 3 | 28 |  | -5 | -10 | 32 | -5 | 8 | -5 | [5 empty] | 40.2667
400705-0062 | 8723 | 8388 |  | 4.56 | 12 | 2000 | 8000 | PCD32, | GOST 5521-93, | Нормализован |  |  | 12 | 30 |  | T | 20 | 412 | [6 empty] | 530 |  | 29 | [77 empty] | 16 | 139 | 15 | 13 | 15 | 2 | 3 | 3 | 28 |  | -5 | -10 | 32 | -5 | 8 | -5 | [5 empty] | 40.2667
400705-0062 | 8723 | 8388 |  | 4.56 | 12 | 2000 | 8000 | PCD32, | GOST 5521-93, | Нормализован |  |  | 12 | 30 |  | T | 20 | 415 | [6 empty] | 530 |  | 30 | [77 empty] | 16 | 139 | 15 | 13 | 15 | 2 | 3 | 3 | 28 |  | -5 | -10 | 32 | -5 | 8 | -5 | [5 empty] | 40.2667
400705-0062 | 8723 | 8388 |  | 4.56 | 12 | 2000 | 8000 | PCD32, | GOST 5521-93, | Нормализован |  |  | 12 | 30 |  | T | 20 | 417 | [6 empty] | 530 |  | 33 | [77 empty] | 16 | 139 | 15 | 13 | 15 | 2 | 3 | 3 | 28 |  | -5 | -10 | 32 | -5 | 8 | -5 | [5 empty] | 40.2667
400705-0062 | 8723 | 8388 |  | 4.56 | 12 | 2000 | 8000 | PCD32, | GOST 5521-93, | Нормализован |  |  | 10 | 10 |  | L | -20 | [23 empty] | 140 | 148 | 141 | 143 | [60 empty] | 16 | 139 | 15 | 13 | 15 | 2 | 3 | 3 | 28 |  | -5 | -10 | 32 | -5 | 8 | -5 | [5 empty] | 40.2667
400705-0062 | 8723 | 8388 |  | 4.56 | 12 | 2000 | 8000 | PCD32, | GOST 5521-93, | Нормализован |  |  | 10 | 10 |  | L | -20 | [23 empty] | 144 | 147 | 133 | 141 | [60 empty] | 16 | 139 | 15 | 13 | 15 | 2 | 3 | 3 | 28 |  | -5 | -10 | 32 | -5 | 8 | -5 | [5 empty] | 40.2667
400705-0062 | 8723 | 8388 |  | 4.56 | 12 | 2000 | 8000 | PCD32, | GOST 5521-93, | Нормализован |  |  | 10 | 10 |  | L | -20 | [23 empty] | 128 | 135 | 139 | 134 | [60 empty] | 16 | 139 | 15 | 13 | 15 | 2 | 3 | 3 | 28 |  | -5 | -10 | 32 | -5 | 8 | -5 | [5 empty] | 40.2667
400705-0062 | 9932 | 8412 |  | 5.594 | 22 | 2000 | 8000 | PCD32, | GOST 5521-93, | Нормализован |  | 10 |  |  |  | T | 20 | 365 | [6 empty] | 474 |  | 34 | [77 empty] | 9 | 153 | 22 | 13 | 15 | 2 | 2 | 2 | 39 |  | 16 | -10 | 35 | 55 | 6 | 5 | [5 empty] | 36.4667
400705-0062 | 9932 | 8412 |  | 5.594 | 22 | 2000 | 8000 | PCD32, | GOST 5521-93, | Нормализован |  | 10 |  |  |  | T | 20 | 358 | [6 empty] | 474 |  | 33 | [77 empty] | 9 | 153 | 22 | 13 | 15 | 2 | 2 | 2 | 39 |  | 16 | -10 | 35 | 55 | 6 | 5 | [5 empty] | 36.4667
400705-0062 | 9932 | 8412 |  | 5.594 | 22 | 2000 | 8000 | PCD32, | GOST 5521-93, | Нормализован |  |  | 10 | 10 |  | L | -20 | [23 empty] | 283 | 280 | 280 | 281 | [60 empty] | 9 | 153 | 22 | 13 | 15 | 2 | 2 | 2 | 39 |  | 16 | -10 | 35 | 55 | 6 | 5 | [5 empty] | 36.4667
400705-0062 | 9932 | 8412 |  | 5.594 | 22 | 2000 | 8000 | PCD32, | GOST 5521-93, | Нормализован |  |  | 10 | 10 |  | L | -20 | [23 empty] | 288 | 280 | 279 | 282 | [60 empty] | 9 | 153 | 22 | 13 | 15 | 2 | 2 | 2 | 39 |  | 16 | -10 | 35 | 55 | 6 | 5 | [5 empty] | 36.4667
400705-0062 | 9932 | 8412 |  | 5.594 | 22 | 2000 | 8000 | PCD32, | GOST 5521-93, | Нормализован |  |  | 22 | 150 |  | T | 20 | [47 empty] | sat | [39 empty] | 9 | 153 | 22 | 13 | 15 | 2 | 2 | 2 | 39 |  | 16 | -10 | 35 | 55 | 6 | 5 | [5 empty] | 36.4667
400705-0062 | 9932 | 8412 |  | 5.594 | 22 | 2000 | 8000 | PCD32, | GOST 5521-93, | Нормализован |  |  | 22 | 150 |  | T | 20 | [47 empty] | sat | [39 empty] | 9 | 153 | 22 | 13 | 15 | 2 | 2 | 2 | 39 |  | 16 | -10 | 35 | 55 | 6 | 5 | [5 empty] | 36.4667
400705-0062 | 9932 | 8412 |  | 5.594 | 22 | 2000 | 8000 | PCD32, | GOST 5521-93, | Нормализован |  |  | 22 | 90 |  | T | 20 | [87 empty] | 9 | 153 | 22 | 13 | 15 | 2 | 2 | 2 | 39 |  | 16 | -10 | 35 | 55 | 6 | 5 | [5 empty] | 36.4667
400705-0062 | 9932 | 8412 |  | 5.594 | 22 | 2000 | 8000 | PCD32, | GOST 5521-93, | Нормализован |  |  | 22 | 90 |  | T | 20 | [87 empty] | 9 | 153 | 22 | 13 | 15 | 2 | 2 | 2 | 39 |  | 16 | -10 | 35 | 55 | 6 | 5 | [5 empty] | 36.4667
400705-0062 | 9932 | 8419 |  | 21.28 | 12 | 2000 | 8000 | PCD32, | GOST 5521-93, | Нормализован |  |  | 12 | 30 |  | T | 20 | 373 | [6 empty] | 474 |  | 30 | [77 empty] | 9 | 153 | 22 | 13 | 15 | 2 | 2 | 2 | 39 |  | 16 | -10 | 35 | 55 | 6 | 5 | [5 empty] | 36.4667
400705-0062 | 9932 | 8419 |  | 21.28 | 12 | 2000 | 8000 | PCD32, | GOST 5521-93, | Нормализован |  |  | 12 | 30 |  | T | 20 | 375 | [6 empty] | 471 |  | 31 | [77 empty] | 9 | 153 | 22 | 13 | 15 | 2 | 2 | 2 | 39 |  | 16 | -10 | 35 | 55 | 6 | 5 | [5 empty] | 36.4667
400705-0062 | 9932 | 8419 |  | 21.28 | 12 | 2000 | 8000 | PCD32, | GOST 5521-93, | Нормализован |  |  | 12 | 30 |  | T | 20 | 395 | [6 empty] | 500 |  | 31 | [77 empty] | 9 | 153 | 22 | 13 | 15 | 2 | 2 | 2 | 39 |  | 16 | -10 | 35 | 55 | 6 | 5 | [5 empty] | 36.4667
400705-0062 | 9932 | 8419 |  | 21.28 | 12 | 2000 | 8000 | PCD32, | GOST 5521-93, | Нормализован |  |  | 10 | 10 |  | L | -20 | [23 empty] | 240 | 230 | 220 | 230 | [60 empty] | 9 | 153 | 22 | 13 | 15 | 2 | 2 | 2 | 39 |  | 16 | -10 | 35 | 55 | 6 | 5 | [5 empty] | 36.4667
400705-0062 | 9932 | 8419 |  | 21.28 | 12 | 2000 | 8000 | PCD32, | GOST 5521-93, | Нормализован |  |  | 10 | 10 |  | L | -20 | [23 empty] | 224 | 222 | 215 | 220 | [60 empty] | 9 | 153 | 22 | 13 | 15 | 2 | 2 | 2 | 39 |  | 16 | -10 | 35 | 55 | 6 | 5 | [5 empty] | 36.4667
400705-0062 | 9932 | 8419 |  | 21.28 | 12 | 2000 | 8000 | PCD32, | GOST 5521-93, | Нормализован |  |  | 10 | 10 |  | L | -20 | [23 empty] | 218 | 219 | 220 | 219 | [60 empty] | 9 | 153 | 22 | 13 | 15 | 2 | 2 | 2 | 39 |  | 16 | -10 | 35 | 55 | 6 | 5 | [5 empty] | 36.4667
400705-0062 | 9932 | 8396 |  | 5.086 | 40 | 2000 | 8000 | PCD32, | GOST 5521-93, | Нормализован |  | 10 |  |  |  | T | 20 | 358 | [6 empty] | 465 |  | 32 | [77 empty] | 9 | 153 | 22 | 13 | 15 | 2 | 2 | 2 | 39 |  | 16 | -10 | 35 | 55 | 6 | 5 | [5 empty] | 36.4667
400705-0062 | 9932 | 8396 |  | 5.086 | 40 | 2000 | 8000 | PCD32, | GOST 5521-93, | Нормализован |  | 10 |  |  |  | T | 20 | 356 | [6 empty] | 463 |  | 33 | [77 empty] | 9 | 153 | 22 | 13 | 15 | 2 | 2 | 2 | 39 |  | 16 | -10 | 35 | 55 | 6 | 5 | [5 empty] | 36.4667
400705-0062 | 9932 | 8396 |  | 5.086 | 40 | 2000 | 8000 | PCD32, | GOST 5521-93, | Нормализован |  |  | 10 | 10 |  | L | -20 | [23 empty] | 260 | 280 | 270 | 270 | [60 empty] | 9 | 153 | 22 | 13 | 15 | 2 | 2 | 2 | 39 |  | 16 | -10 | 35 | 55 | 6 | 5 | [5 empty] | 36.4667
400705-0062 | 9932 | 8396 |  | 5.086 | 40 | 2000 | 8000 | PCD32, | GOST 5521-93, | Нормализован |  |  | 10 | 10 |  | L | -20 | [23 empty] | 250 | 261 | 258 | 256 | [60 empty] | 9 | 153 | 22 | 13 | 15 | 2 | 2 | 2 | 39 |  | 16 | -10 | 35 | 55 | 6 | 5 | [5 empty] | 36.4667
400705-0062 | 9932 | 8396 |  | 5.086 | 40 | 2000 | 8000 | PCD32, | GOST 5521-93, | Нормализован |  |  | 25 | 150 |  | T | 20 | [47 empty] | sat | [39 empty] | 9 | 153 | 22 | 13 | 15 | 2 | 2 | 2 | 39 |  | 16 | -10 | 35 | 55 | 6 | 5 | [5 empty] | 36.4667
400705-0062 | 9932 | 8396 |  | 5.086 | 40 | 2000 | 8000 | PCD32, | GOST 5521-93, | Нормализован |  |  | 40 | 120 |  | T | 20 | [87 empty] | 9 | 153 | 22 | 13 | 15 | 2 | 2 | 2 | 39 |  | 16 | -10 | 35 | 55 | 6 | 5 | [5 empty] | 36.4667
400704-0499 | 8360 | 7197 |  | 1727 | 11 | 2500 | 8000 | AH32, | Правила RINA, ч.D:2002, | Нормализован |  |  | 11 | 15 | H | T | 20 | 485 | [6 empty] | 590 |  | 22 | [77 empty] | 16 | 139 | 15 | 13 | 15 | 2 | 3 | 3 | 28 |  | -5 | -10 | 32 | -5 | [7 empty] | 40.2667
400704-0499 | 8360 | 7197 |  | 1727 | 11 | 2500 | 8000 | AH32, | Правила RINA, ч.D:2002, | Нормализован |  |  | 10 | 10 |  | L | 0 | [23 empty] | 130 | 135 | 124 | 130 | [60 empty] | 16 | 139 | 15 | 13 | 15 | 2 | 3 | 3 | 28 |  | -5 | -10 | 32 | -5 | [7 empty] | 40.2667
400705-0046 | 9891 | 8707 |  | 5024 | 40 | 2000 | 8000 | LRAH32, | Правила LR, | Нормализован |  |  | 40 | 25 |  | T | 20 | 413 | [6 empty] | 555 |  | 24 | [77 empty] | 16 | 153 | 35 | 8 | 14 | 3 | 3 | 4 | 36 |  | -5 | -10 | 29 | 55 | [7 empty] | 43.8667
400705-0046 | 9891 | 8707 |  | 5024 | 40 | 2000 | 8000 | LRAH32, | Правила LR, | Нормализован |  |  | 10 | 10 |  | L | 0 | [23 empty] | 245 | 250 | 255 | 250 | [60 empty] | 16 | 153 | 35 | 8 | 14 | 3 | 3 | 4 | 36 |  | -5 | -10 | 29 | 55 | [7 empty] | 43.8667
400705-0062 | 496 | 8864 |  | 4522 | 18 | 2000 | 8000 | PCD32, | GOST 5521-93, | Нормализован |  |  | 18 | 30 | B | T | 20 | 414 | [6 empty] | 520 |  | 32 | [77 empty] | 16 | 130 | 20 | 17 | 14 | 3 | 2 | 3 | 29 |  | -5 | -10 | 37 | -5 | 8 | -5 | [5 empty] | 38.9
400705-0062 | 496 | 8864 |  | 4522 | 18 | 2000 | 8000 | PCD32, | GOST 5521-93, | Нормализован |  |  | 18 | 30 |  | T | 20 | 410 | [6 empty] | 515 |  | 32 | [77 empty] | 16 | 130 | 20 | 17 | 14 | 3 | 2 | 3 | 29 |  | -5 | -10 | 37 | -5 | 8 | -5 | [5 empty] | 38.9
400705-0062 | 496 | 8864 |  | 4522 | 18 | 2000 | 8000 | PCD32, | GOST 5521-93, | Нормализован |  |  | 10 | 10 |  | L | -20 | [23 empty] | 117 | 124 | 130 | 124 | [60 empty] | 16 | 130 | 20 | 17 | 14 | 3 | 2 | 3 | 29 |  | -5 | -10 | 37 | -5 | 8 | -5 | [5 empty] | 38.9
400705-0062 | 496 | 8864 |  | 4522 | 18 | 2000 | 8000 | PCD32, | GOST 5521-93, | Нормализован |  |  | 10 | 10 |  | L | -20 | [23 empty] | 127 | 131 | 121 | 126 | [60 empty] | 16 | 130 | 20 | 17 | 14 | 3 | 2 | 3 | 29 |  | -5 | -10 | 37 | -5 | 8 | -5 | [5 empty] | 38.9
400705-0062 | 496 | 8864 |  | 4522 | 18 | 2000 | 8000 | PCD32, | GOST 5521-93, | Нормализован |  |  | 18 | 90 |  | T | 20 | [87 empty] | 16 | 130 | 20 | 17 | 14 | 3 | 2 | 3 | 29 |  | -5 | -10 | 37 | -5 | 8 | -5 | [5 empty] | 38.9
400705-0062 | 496 | 8864 |  | 4522 | 18 | 2000 | 8000 | PCD32, | GOST 5521-93, | Нормализован |  |  | 18 | 90 |  | T | 20 | [87 empty] | 16 | 130 | 20 | 17 | 14 | 3 | 2 | 3 | 29 |  | -5 | -10 | 37 | -5 | 8 | -5 | [5 empty] | 38.9
400705-0062 | 496 | 8864 |  | 4522 | 18 | 2000 | 8000 | PCD32, | GOST 5521-93, | Нормализован |  |  | 18 | 150 |  | T | 20 | [47 empty] | sat | [39 empty] | 16 | 130 | 20 | 17 | 14 | 3 | 2 | 3 | 29 |  | -5 | -10 | 37 | -5 | 8 | -5 | [5 empty] | 38.9
400705-0062 | 496 | 8864 |  | 4522 | 18 | 2000 | 8000 | PCD32, | GOST 5521-93, | Нормализован |  |  | 18 | 150 |  | T | 20 | [47 empty] | sat | [39 empty] | 16 | 130 | 20 | 17 | 14 | 3 | 2 | 3 | 29 |  | -5 | -10 | 37 | -5 | 8 | -5 | [5 empty] | 38.9
400705-0183 | 9932 | 8988 |  | 5616 | 13 | 2000 | 9100 | PCD32, | GOST 5521-93, | Нормализован |  |  | 13 | 30 |  | T | 20 | 404 | [6 empty] | 491 |  | 35 | [77 empty] | 9 | 153 | 22 | 13 | 15 | 2 | 2 | 2 | 39 |  | 16 | -10 | 35 | 55 | 6 | 5 | [5 empty] | 36.4667
400705-0183 | 9932 | 8988 |  | 5616 | 13 | 2000 | 9100 | PCD32, | GOST 5521-93, | Нормализован |  |  | 13 | 30 |  | T | 20 | 407 | [6 empty] | 494 |  | 31 | [77 empty] | 9 | 153 | 22 | 13 | 15 | 2 | 2 | 2 | 39 |  | 16 | -10 | 35 | 55 | 6 | 5 | [5 empty] | 36.4667
400705-0183 | 9932 | 8988 |  | 5616 | 13 | 2000 | 9100 | PCD32, | GOST 5521-93, | Нормализован |  |  | 13 | 30 |  | T | 20 | 404 | [6 empty] | 491 |  | 33 | [77 empty] | 9 | 153 | 22 | 13 | 15 | 2 | 2 | 2 | 39 |  | 16 | -10 | 35 | 55 | 6 | 5 | [5 empty] | 36.4667
400705-0183 | 9932 | 8988 |  | 5616 | 13 | 2000 | 9100 | PCD32, | GOST 5521-93, | Нормализован |  |  | 10 | 10 |  | L | -20 | [23 empty] | 234 | 220 | 300 | 251 | [60 empty] | 9 | 153 | 22 | 13 | 15 | 2 | 2 | 2 | 39 |  | 16 | -10 | 35 | 55 | 6 | 5 | [5 empty] | 36.4667
400705-0183 | 9932 | 8988 |  | 5616 | 13 | 2000 | 9100 | PCD32, | GOST 5521-93, | Нормализован |  |  | 10 | 10 |  | L | -20 | [23 empty] | 198 | 202 | 205 | 202 | [60 empty] | 9 | 153 | 22 | 13 | 15 | 2 | 2 | 2 | 39 |  | 16 | -10 | 35 | 55 | 6 | 5 | [5 empty] | 36.4667
400705-0183 | 9932 | 8988 |  | 5616 | 13 | 2000 | 9100 | PCD32, | GOST 5521-93, | Нормализован |  |  | 10 | 10 |  | L | -20 | [23 empty] | 207 | 191 | 200 | 199 | [60 empty] | 9 | 153 | 22 | 13 | 15 | 2 | 2 | 2 | 39 |  | 16 | -10 | 35 | 55 | 6 | 5 | [5 empty] | 36.4667
400705-0183 | 9932 | 8988 |  | 37,44 | 13 | 2000 | 9100 | PCD32, | GOST 5521-93, | Нормализован |  |  | 13 | 30 |  | T | 20 | 404 | [6 empty] | 491 |  | 35 | [77 empty] | 9 | 153 | 22 | 13 | 15 | 2 | 2 | 2 | 39 |  | 16 | -10 | 35 | 55 | 6 | 5 | [5 empty] | 36.4667
400705-0183 | 9932 | 8988 |  | 37,44 | 13 | 2000 | 9100 | PCD32, | GOST 5521-93, | Нормализован |  |  | 13 | 30 |  | T | 20 | 407 | [6 empty] | 494 |  | 31 | [77 empty] | 9 | 153 | 22 | 13 | 15 | 2 | 2 | 2 | 39 |  | 16 | -10 | 35 | 55 | 6 | 5 | [5 empty] | 36.4667
400705-0183 | 9932 | 8988 |  | 37,44 | 13 | 2000 | 9100 | PCD32, | GOST 5521-93, | Нормализован |  |  | 13 | 30 |  | T | 20 | 404 | [6 empty] | 491 |  | 33 | [77 empty] | 9 | 153 | 22 | 13 | 15 | 2 | 2 | 2 | 39 |  | 16 | -10 | 35 | 55 | 6 | 5 | [5 empty] | 36.4667
400705-0183 | 9932 | 8988 |  | 37,44 | 13 | 2000 | 9100 | PCD32, | GOST 5521-93, | Нормализован |  |  | 10 | 10 |  | L | -20 | [23 empty] | 234 | 220 | 300 | 251 | [60 empty] | 9 | 153 | 22 | 13 | 15 | 2 | 2 | 2 | 39 |  | 16 | -10 | 35 | 55 | 6 | 5 | [5 empty] | 36.4667
400705-0183 | 9932 | 8988 |  | 37,44 | 13 | 2000 | 9100 | PCD32, | GOST 5521-93, | Нормализован |  |  | 10 | 10 |  | L | -20 | [23 empty] | 198 | 202 | 205 | 202 | [60 empty] | 9 | 153 | 22 | 13 | 15 | 2 | 2 | 2 | 39 |  | 16 | -10 | 35 | 55 | 6 | 5 | [5 empty] | 36.4667
400705-0183 | 9932 | 8988 |  | 37,44 | 13 | 2000 | 9100 | PCD32, | GOST 5521-93, | Нормализован |  |  | 10 | 10 |  | L | -20 | [23 empty] | 207 | 191 | 200 | 199 | [60 empty] | 9 | 153 | 22 | 13 | 15 | 2 | 2 | 2 | 39 |  | 16 | -10 | 35 | 55 | 6 | 5 | [5 empty] | 36.4667
400705-0183 | 5803 | 9016 |  | 5616 | 13 | 2000 | 9100 | PCD32, | GOST 5521-93, | Нормализован |  |  | 13 | 30 |  | T | 20 | 367 | [6 empty] | 488 |  | 31 | [77 empty] | 15 | 114 | 17 | 11 | 12 | 2 | 2 | 4 | 32 |  | -5 | -10 | 16 | -5 | 5 | -5 | [5 empty] | 35.1
400705-0183 | 5803 | 9016 |  | 5616 | 13 | 2000 | 9100 | PCD32, | GOST 5521-93, | Нормализован |  |  | 13 | 30 |  | T | 20 | 380 | [6 empty] | 500 |  | 29 | [77 empty] | 15 | 114 | 17 | 11 | 12 | 2 | 2 | 4 | 32 |  | -5 | -10 | 16 | -5 | 5 | -5 | [5 empty] | 35.1
400705-0183 | 5803 | 9016 |  | 5616 | 13 | 2000 | 9100 | PCD32, | GOST 5521-93, | Нормализован |  |  | 13 | 30 |  | T | 20 | 385 | [6 empty] | 505 |  | 30 | [77 empty] | 15 | 114 | 17 | 11 | 12 | 2 | 2 | 4 | 32 |  | -5 | -10 | 16 | -5 | 5 | -5 | [5 empty] | 35.1
400705-0183 | 5803 | 9016 |  | 5616 | 13 | 2000 | 9100 | PCD32, | GOST 5521-93, | Нормализован |  |  | 10 | 10 |  | L | -20 | [23 empty] | 190 | 195 | 199 | 195 | [60 empty] | 15 | 114 | 17 | 11 | 12 | 2 | 2 | 4 | 32 |  | -5 | -10 | 16 | -5 | 5 | -5 | [5 empty] | 35.1
400705-0183 | 5803 | 9016 |  | 5616 | 13 | 2000 | 9100 | PCD32, | GOST 5521-93, | Нормализован |  |  | 10 | 10 |  | L | -20 | [23 empty] | 198 | 193 | 184 | 192 | [60 empty] | 15 | 114 | 17 | 11 | 12 | 2 | 2 | 4 | 32 |  | -5 | -10 | 16 | -5 | 5 | -5 | [5 empty] | 35.1
400705-0183 | 5803 | 9016 |  | 5616 | 13 | 2000 | 9100 | PCD32, | GOST 5521-93, | Нормализован |  |  | 10 | 10 |  | L | -20 | [23 empty] | 196 | 190 | 185 | 190 | [60 empty] | 15 | 114 | 17 | 11 | 12 | 2 | 2 | 4 | 32 |  | -5 | -10 | 16 | -5 | 5 | -5 | [5 empty] | 35.1
400704-0317 | 5726 | 5109 |  | 1256 | 8 | 2500 | 8000 | PCD32, | Правила РС, | Нормализован |  |  | 8 | 25 |  | T | 20 | 437 | [6 empty] | 525 |  | 31 | [77 empty] | 14 | 131 | 25 | 5 | 15 | 3 | 3 | 3 | 35 |  | -5 | -10 | 35 | 66 | 8 | 5 | [5 empty] | 38.3533
400704-0317 | 5726 | 5109 |  | 1256 | 8 | 2500 | 8000 | PCD32, | Правила РС, | Нормализован |  |  | 7.5 | 10 |  | L | -20 | [23 empty] | 143 | 150 | 145 | 146 | [60 empty] | 14 | 131 | 25 | 5 | 15 | 3 | 3 | 3 | 35 |  | -5 | -10 | 35 | 66 | 8 | 5 | [5 empty] | 38.3533
400705-0062 | 9932 | 8415 |  | 4522 | 18 | 2000 | 8000 | PCD32, | GOST 5521-93, | Нормализован |  |  | 18 | 30 |  | T | 20 | 367 | [6 empty] | 464 |  | 30 | [77 empty] | 9 | 153 | 22 | 13 | 15 | 2 | 2 | 2 | 39 |  | 16 | -10 | 35 | 55 | 6 | 5 | [5 empty] | 36.4667
400705-0062 | 9932 | 8415 |  | 4522 | 18 | 2000 | 8000 | PCD32, | GOST 5521-93, | Нормализован |  |  | 18 | 30 |  | T | 20 | 367 | [6 empty] | 462 |  | 30 | [77 empty] | 9 | 153 | 22 | 13 | 15 | 2 | 2 | 2 | 39 |  | 16 | -10 | 35 | 55 | 6 | 5 | [5 empty] | 36.4667
400705-0062 | 9932 | 8415 |  | 4522 | 18 | 2000 | 8000 | PCD32, | GOST 5521-93, | Нормализован |  |  | 18 | 30 |  | T | 20 | 366 | [6 empty] | 460 |  | 29 | [77 empty] | 9 | 153 | 22 | 13 | 15 | 2 | 2 | 2 | 39 |  | 16 | -10 | 35 | 55 | 6 | 5 | [5 empty] | 36.4667
400705-0062 | 9932 | 8415 |  | 4522 | 18 | 2000 | 8000 | PCD32, | GOST 5521-93, | Нормализован |  |  | 10 | 10 |  | L | -20 | [23 empty] | 230 | 250 | 240 | 240 | [60 empty] | 9 | 153 | 22 | 13 | 15 | 2 | 2 | 2 | 39 |  | 16 | -10 | 35 | 55 | 6 | 5 | [5 empty] | 36.4667
400705-0062 | 9932 | 8415 |  | 4522 | 18 | 2000 | 8000 | PCD32, | GOST 5521-93, | Нормализован |  |  | 10 | 10 |  | L | -20 | [23 empty] | 202 | 210 | 212 | 208 | [60 empty] | 9 | 153 | 22 | 13 | 15 | 2 | 2 | 2 | 39 |  | 16 | -10 | 35 | 55 | 6 | 5 | [5 empty] | 36.4667
400705-0062 | 9932 | 8415 |  | 4522 | 18 | 2000 | 8000 | PCD32, | GOST 5521-93, | Нормализован |  |  | 10 | 10 |  | L | -20 | [23 empty] | 224 | 230 | 232 | 229 | [60 empty] | 9 | 153 | 22 | 13 | 15 | 2 | 2 | 2 | 39 |  | 16 | -10 | 35 | 55 | 6 | 5 | [5 empty] | 36.4667
400705-0062 | 9932 | 8415 |  | 4522 | 18 | 2000 | 8000 | PCD32, | GOST 5521-93, | Нормализован |  |  | 18 | 150 |  | T | 20 | [47 empty] | sat | [39 empty] | 9 | 153 | 22 | 13 | 15 | 2 | 2 | 2 | 39 |  | 16 | -10 | 35 | 55 | 6 | 5 | [5 empty] | 36.4667
400705-0062 | 9932 | 8415 |  | 4522 | 18 | 2000 | 8000 | PCD32, | GOST 5521-93, | Нормализован |  |  | 18 | 150 |  | T | 20 | [47 empty] | sat | [39 empty] | 9 | 153 | 22 | 13 | 15 | 2 | 2 | 2 | 39 |  | 16 | -10 | 35 | 55 | 6 | 5 | [5 empty] | 36.4667
400705-0062 | 9932 | 8415 |  | 4522 | 18 | 2000 | 8000 | PCD32, | GOST 5521-93, | Нормализован |  |  | 18 | 150 |  | T | 20 | [47 empty] | sat | [39 empty] | 9 | 153 | 22 | 13 | 15 | 2 | 2 | 2 | 39 |  | 16 | -10 | 35 | 55 | 6 | 5 | [5 empty] | 36.4667
400705-0062 | 9932 | 8415 |  | 4522 | 18 | 2000 | 8000 | PCD32, | GOST 5521-93, | Нормализован |  |  | 18 | 90 |  | T | 20 | [87 empty] | 9 | 153 | 22 | 13 | 15 | 2 | 2 | 2 | 39 |  | 16 | -10 | 35 | 55 | 6 | 5 | [5 empty] | 36.4667
400705-0062 | 9932 | 8415 |  | 4522 | 18 | 2000 | 8000 | PCD32, | GOST 5521-93, | Нормализован |  |  | 18 | 90 |  | T | 20 | [87 empty] | 9 | 153 | 22 | 13 | 15 | 2 | 2 | 2 | 39 |  | 16 | -10 | 35 | 55 | 6 | 5 | [5 empty] | 36.4667
400705-0062 | 9932 | 8415 |  | 4522 | 18 | 2000 | 8000 | PCD32, | GOST 5521-93, | Нормализован |  |  | 18 | 90 |  | T | 20 | [87 empty] | 9 | 153 | 22 | 13 | 15 | 2 | 2 | 2 | 39 |  | 16 | -10 | 35 | 55 | 6 | 5 | [5 empty] | 36.4667
400704-0317 | 5567 | 5115 |  | 2543 | 12 | 3000 | 9000 | PCD32, | Правила РС, | Нормализован |  |  | 12 | 25 |  | T | 20 | 350 | [6 empty] | 483 |  | 33 | [77 empty] | 15 | 121 | 25 | 7 | 17 | 2 | 2 | 3 | 31 |  | -5 | -10 | 10 | -5 | 7 | -5 | [5 empty] | 36.2
400704-0317 | 5567 | 5115 |  | 2543 | 12 | 3000 | 9000 | PCD32, | Правила РС, | Нормализован |  |  | 10 | 10 |  | L | -20 | [23 empty] | 130 | 107 | 125 | 121 | [60 empty] | 15 | 121 | 25 | 7 | 17 | 2 | 2 | 3 | 31 |  | -5 | -10 | 10 | -5 | 7 | -5 | [5 empty] | 36.2
400704-0317 | 5901 | 5205 |  | 1,57 | 10 | 2500 | 8000 | PCD32, | Правила РС, | Нормализован |  |  | 10 | 25 |  | T | 20 | 398 | [6 empty] | 520 |  | 31 | [77 empty] | 16 | 150 | 24 | 9 | 16 | 2 | 2 | 2 | 31 |  | -5 | -10 | -10 | -5 | 5 | -5 | [5 empty] | 41.9667
400704-0317 | 5901 | 5205 |  | 1,57 | 10 | 2500 | 8000 | PCD32, | Правила РС, | Нормализован |  |  | 10 | 10 |  | L | -20 | [23 empty] | 108 | 121 | 116 | 115 | [60 empty] | 16 | 150 | 24 | 9 | 16 | 2 | 2 | 2 | 31 |  | -5 | -10 | -10 | -5 | 5 | -5 | [5 empty] | 41.9667
400705-0062 | 9932 | 8419 |  | 1507 | 12 | 2000 | 8000 | PCD32, | GOST 5521-93, | Нормализован |  |  | 12 | 30 |  | T | 20 | 373 | [6 empty] | 474 |  | 30 | [77 empty] | 9 | 153 | 22 | 13 | 15 | 2 | 2 | 2 | 39 |  | 16 | -10 | 35 | 55 | 6 | 5 | [5 empty] | 36.4667
400705-0062 | 9932 | 8419 |  | 1507 | 12 | 2000 | 8000 | PCD32, | GOST 5521-93, | Нормализован |  |  | 12 | 30 |  | T | 20 | 375 | [6 empty] | 471 |  | 31 | [77 empty] | 9 | 153 | 22 | 13 | 15 | 2 | 2 | 2 | 39 |  | 16 | -10 | 35 | 55 | 6 | 5 | [5 empty] | 36.4667
400705-0062 | 9932 | 8419 |  | 1507 | 12 | 2000 | 8000 | PCD32, | GOST 5521-93, | Нормализован |  |  | 12 | 30 |  | T | 20 | 395 | [6 empty] | 500 |  | 31 | [77 empty] | 9 | 153 | 22 | 13 | 15 | 2 | 2 | 2 | 39 |  | 16 | -10 | 35 | 55 | 6 | 5 | [5 empty] | 36.4667
400705-0062 | 9932 | 8419 |  | 1507 | 12 | 2000 | 8000 | PCD32, | GOST 5521-93, | Нормализован |  |  | 10 | 10 |  | L | -20 | [23 empty] | 240 | 230 | 220 | 230 | [60 empty] | 9 | 153 | 22 | 13 | 15 | 2 | 2 | 2 | 39 |  | 16 | -10 | 35 | 55 | 6 | 5 | [5 empty] | 36.4667
400705-0062 | 9932 | 8419 |  | 1507 | 12 | 2000 | 8000 | PCD32, | GOST 5521-93, | Нормализован |  |  | 10 | 10 |  | L | -20 | [23 empty] | 224 | 222 | 215 | 220 | [60 empty] | 9 | 153 | 22 | 13 | 15 | 2 | 2 | 2 | 39 |  | 16 | -10 | 35 | 55 | 6 | 5 | [5 empty] | 36.4667
400705-0062 | 9932 | 8419 |  | 1507 | 12 | 2000 | 8000 | PCD32, | GOST 5521-93, | Нормализован |  |  | 10 | 10 |  | L | -20 | [23 empty] | 218 | 219 | 220 | 219 | [60 empty] | 9 | 153 | 22 | 13 | 15 | 2 | 2 | 2 | 39 |  | 16 | -10 | 35 | 55 | 6 | 5 | [5 empty] | 36.4667
400504-0162/7 | 5049 | 4841 |  | 3533 | 15 | 3000 | 10000 | РСА32, | Правила РС, | Нормализован |  |  | 15 | 25 |  | T | 20 | 366 | [6 empty] | 525 |  | 27 | [77 empty] | 16 | 136 | 22 | 5 | 16 | 6 | 6 | 5 | 20 |  | -5 | -10 | -10 | -5 | 7 | -5 | [5 empty] | 40.9
400504-0162/7 | 5049 | 4841 |  | 3533 | 15 | 3000 | 10000 | РСА32, | Правила РС, | Нормализован |  |  | 10 | 10 |  | L | 0 | [23 empty] | 145 | 139 | 140 | 141 | [60 empty] | 16 | 136 | 22 | 5 | 16 | 6 | 6 | 5 | 20 |  | -5 | -10 | -10 | -5 | 7 | -5 | [5 empty] | 40.9
400704-0317 | 5766 | 5133 |  | 2526 | 8 | 2500 | 8000 | PCD32, | Правила РС, | Нормализован |  |  | 8 | 25 |  | T | 20 | 421 | [6 empty] | 530 |  | 30 | [77 empty] | 16 | 130 | 26 | 25 | 12 | 2 | 2 | 2 | 37 |  | -5 | -10 | 38 | -5 | 7 | -5 | [5 empty] | 38.6333
400704-0317 | 5766 | 5133 |  | 2526 | 8 | 2500 | 8000 | PCD32, | Правила РС, | Нормализован |  |  | 7.5 | 10 |  | L | -20 | [23 empty] | 71 | 79 | 78 | 76 | [60 empty] | 16 | 130 | 26 | 25 | 12 | 2 | 2 | 2 | 37 |  | -5 | -10 | 38 | -5 | 7 | -5 | [5 empty] | 38.6333
400705-0307 | 2910 | 1065 |  | 3858 | 12 | 1950 | 10500 | NVA32, | Правила DNV: Часть 2,Глава 2,Раздел 1(январь 2003), | Контролируемая прокатка |  |  | 12 | 25 | H | T | 20 | 477 | [6 empty] | 570 |  | 27 | [77 empty] | 16 | 136 | 25 | 5 | 13 | 1 | 1 | 1 | 35 |  | 17 | -10 | 12 | 33 | [7 empty] | 39.86
400705-0307 | 2910 | 1065 |  | 3858 | 12 | 1950 | 10500 | NVA32, | Правила DNV: Часть 2,Глава 2,Раздел 1(январь 2003), | Контролируемая прокатка |  |  | 10 | 10 |  | L | 0 | [23 empty] | 227 | 192 | 215 | 211 | [60 empty] | 16 | 136 | 25 | 5 | 13 | 1 | 1 | 1 | 35 |  | 17 | -10 | 12 | 33 | [7 empty] | 39.86
400705-0307 | 2910 | 1088 |  | 5934 | 12 | 3000 | 7000 | NVA32, | Правила DNV: Часть 2,Глава 2,Раздел 1(январь 2003), | Контролируемая прокатка |  |  | 12 | 25 | B | T | 20 | 488 | [6 empty] | 590 |  | 28 | [77 empty] | 16 | 136 | 25 | 5 | 13 | 1 | 1 | 1 | 35 |  | 17 | -10 | 12 | 33 | [7 empty] | 39.86
400705-0307 | 2910 | 1088 |  | 5934 | 12 | 3000 | 7000 | NVA32, | Правила DNV: Часть 2,Глава 2,Раздел 1(январь 2003), | Контролируемая прокатка |  |  | 10 | 10 |  | L | 0 | [23 empty] | 80 | 200 | 193 | 158 | [60 empty] | 16 | 136 | 25 | 5 | 13 | 1 | 1 | 1 | 35 |  | 17 | -10 | 12 | 33 | [7 empty] | 39.86
400505-0099/16 | 3005 | 1100 |  | 15543 | 24 | 2500 | 11000 | PCD32, | Правила РС, | Нормализован |  |  | 24 | 25 |  | T | 20 | 395 | [6 empty] | 520 |  | 29 | [77 empty] | 16 | 135 | 20 | 12 | 9 | 2 | 2 | 3 | 29 |  | -5 | -10 | 36 | -5 | 8 | -5 | [5 empty] | 39.5333
400505-0099/16 | 3005 | 1100 |  | 15543 | 24 | 2500 | 11000 | PCD32, | Правила РС, | Нормализован |  |  | 10 | 10 |  | L | -20 | [23 empty] | 146 | 153 | 150 | 150 | [60 empty] | 16 | 135 | 20 | 12 | 9 | 2 | 2 | 3 | 29 |  | -5 | -10 | 36 | -5 | 8 | -5 | [5 empty] | 39.5333
400505-0099/12 | 2220 | 1005 |  | 1286 | 6.5 | 2100 | 6000 | РСА32, | Правила РС, | Нормализован |  |  | 6.5 | 25 |  | T | 20 | 435 | [6 empty] | 550 |  | 34 | [77 empty] | 14 | 142 | 18 | 6 | 12 | 3 | 2 | 2 | 35 |  | -5 | -10 | 33 | -5 | 8 | -5 | [5 empty] | 38.8333
400505-0099/12 | 2220 | 1005 |  | 1286 | 6.5 | 2100 | 6000 | РСА32, | Правила РС, | Нормализован |  |  | 5 | 10 |  | L | 0 | [23 empty] | 128 | 127 | 124 | 126 | [60 empty] | 14 | 142 | 18 | 6 | 12 | 3 | 2 | 2 | 35 |  | -5 | -10 | 33 | -5 | 8 | -5 | [5 empty] | 38.8333
400505-0099/12 | 2220 | 1009 |  | 17,68 | 7.5 | 2100 | 11000 | РСА32, | Правила РС, | Нормализован |  |  | 7.5 | 25 |  | T | 20 | 402 | [6 empty] | 505 |  | 31 | [77 empty] | 14 | 142 | 18 | 6 | 12 | 3 | 2 | 2 | 35 |  | -5 | -10 | 33 | -5 | 8 | -5 | [5 empty] | 38.8333
400505-0099/12 | 2220 | 1009 |  | 17,68 | 7.5 | 2100 | 11000 | РСА32, | Правила РС, | Нормализован |  |  | 7.5 | 10 |  | L | 0 | [23 empty] | 265 | 250 | 254 | 256 | [60 empty] | 14 | 142 | 18 | 6 | 12 | 3 | 2 | 2 | 35 |  | -5 | -10 | 33 | -5 | 8 | -5 | [5 empty] | 38.8333
400505-0099/12 | 2909 | 1058 |  | 2,72 | 7.5 | 2100 | 11000 | РСА32, | Правила РС, | Нормализован |  |  | 7.5 | 25 |  | T | 20 | 421 | [6 empty] | 535 |  | 28 | [77 empty] | 17 | 133 | 23 | 10 | 10 | 4 | 1 | 2 | 35 |  | -5 | -10 | 35 | -5 | 7 | -5 | [5 empty] | 40.4667
400505-0099/12 | 2909 | 1058 |  | 2,72 | 7.5 | 2100 | 11000 | РСА32, | Правила РС, | Нормализован |  |  | 7.5 | 10 |  | L | 0 | [23 empty] | 157 | 140 | 124 | 140 | [60 empty] | 17 | 133 | 23 | 10 | 10 | 4 | 1 | 2 | 35 |  | -5 | -10 | 35 | -5 | 7 | -5 | [5 empty] | 40.4667
400505-0099/12 | 2920 | 1059 |  | 3339 | 7.5 | 2100 | 9000 | РСА32, | Правила РС, | Нормализован |  |  | 7.5 | 25 |  | T | 20 | 430 | [6 empty] | 550 |  | 31 | [77 empty] | 16 | 131 | 22 | 9 | 17 | 1 | 4 | 3 | 30 |  | -5 | -10 | 36 | -5 | 5 | -5 | [5 empty] | 38.8
400505-0099/12 | 2920 | 1059 |  | 3339 | 7.5 | 2100 | 9000 | РСА32, | Правила РС, | Нормализован |  |  | 7.5 | 10 |  | L | 0 | [23 empty] | 205 | 170 | 156 | 177 | [60 empty] | 16 | 131 | 22 | 9 | 17 | 1 | 4 | 3 | 30 |  | -5 | -10 | 36 | -5 | 5 | -5 | [5 empty] | 38.8
400505-0099/12 | 2920 | 1059 |  | 4,08 | 7.5 | 2100 | 11000 | РСА32, | Правила РС, | Нормализован |  |  | 7.5 | 25 |  | T | 20 | 430 | [6 empty] | 550 |  | 31 | [77 empty] | 16 | 131 | 22 | 9 | 17 | 1 | 4 | 3 | 30 |  | -5 | -10 | 36 | -5 | 5 | -5 | [5 empty] | 38.8
400505-0099/12 | 2920 | 1059 |  | 4,08 | 7.5 | 2100 | 11000 | РСА32, | Правила РС, | Нормализован |  |  | 7.5 | 10 |  | L | 0 | [23 empty] | 205 | 170 | 156 | 177 | [60 empty] | 16 | 131 | 22 | 9 | 17 | 1 | 4 | 3 | 30 |  | -5 | -10 | 36 | -5 | 5 | -5 | [5 empty] | 38.8
400505-0099/12 | 3004 | 1178 |  | 17,68 | 7.5 | 2100 | 11000 | РСА32, | Правила РС, | Нормализован |  |  | 7.5 | 25 |  | T | 20 | 418 | [6 empty] | 530 |  | 29 | [77 empty] | 16 | 135 | 20 | 12 | 9 | 2 | 2 | 3 | 29 |  | -5 | -10 | 36 | -5 | 8 | -5 | [5 empty] | 39.5333
400505-0099/12 | 3004 | 1178 |  | 17,68 | 7.5 | 2100 | 11000 | РСА32, | Правила РС, | Нормализован |  |  | 7.5 | 10 |  | L | 0 | [23 empty] | 117 | 115 | 110 | 114 | [60 empty] | 16 | 135 | 20 | 12 | 9 | 2 | 2 | 3 | 29 |  | -5 | -10 | 36 | -5 | 8 | -5 | [5 empty] | 39.5333
400705-0374 | 3608 | 1751 |  | 2,2 | 12 | 1600 | 7300 | NVA32, | Правила DNV: Часть 2,Глава 2,Раздел 1(январь 2005), | Контролируемая прокатка |  |  | 12 | 25 | H | T | 20 | 419 | [6 empty] | 530 |  | 28 | [77 empty] | 14 | 142 | 18 | 6 | 12 | 3 | 2 | 2 | 35 |  | -5 | -10 | 33 | -5 | [7 empty] | 38.8333
400705-0374 | 3608 | 1751 |  | 2,2 | 12 | 1600 | 7300 | NVA32, | Правила DNV: Часть 2,Глава 2,Раздел 1(январь 2005), | Контролируемая прокатка |  |  | 10 | 10 |  | L | 0 | [23 empty] | 229 | 227 | 225 | 227 | [60 empty] | 14 | 142 | 18 | 6 | 12 | 3 | 2 | 2 | 35 |  | -5 | -10 | 33 | -5 | [7 empty] | 38.8333
400705-0374 | 3755 | 1747 |  | 1356 | 12 | 2400 | 6000 | NVA32, | Правила DNV: Часть 2,Глава 2,Раздел 1(январь 2005), | Контролируемая прокатка |  |  | 12 | 25 | H | T | 20 | 385 | [6 empty] | 530 |  | 29 | [77 empty] | 17 | 136 | 44 | 9 | 12 | 1 | 1 | 2 | 32 |  | 11 | -10 | -10 | -5 | [7 empty] | 40.3667
400705-0374 | 3755 | 1747 |  | 1356 | 12 | 2400 | 6000 | NVA32, | Правила DNV: Часть 2,Глава 2,Раздел 1(январь 2005), | Контролируемая прокатка |  |  | 10 | 10 |  | L | 0 | [23 empty] | 156 | 202 | 198 | 185 | [60 empty] | 17 | 136 | 44 | 9 | 12 | 1 | 1 | 2 | 32 |  | 11 | -10 | -10 | -5 | [7 empty] | 40.3667
400705-0374 | 3755 | 1747 |  | 1379 | 12 | 2400 | 6100 | NVA32, | Правила DNV: Часть 2,Глава 2,Раздел 1(январь 2005), | Контролируемая прокатка |  |  | 12 | 25 | H | T | 20 | 385 | [6 empty] | 530 |  | 29 | [77 empty] | 17 | 136 | 44 | 9 | 12 | 1 | 1 | 2 | 32 |  | 11 | -10 | -10 | -5 | [7 empty] | 40.3667
400705-0374 | 3755 | 1747 |  | 1379 | 12 | 2400 | 6100 | NVA32, | Правила DNV: Часть 2,Глава 2,Раздел 1(январь 2005), | Контролируемая прокатка |  |  | 10 | 10 |  | L | 0 | [23 empty] | 156 | 202 | 198 | 185 | [60 empty] | 17 | 136 | 44 | 9 | 12 | 1 | 1 | 2 | 32 |  | 11 | -10 | -10 | -5 | [7 empty] | 40.3667
400705-0374 | 3755 | 1747 |  | 1,47 | 12 | 2400 | 6500 | NVA32, | Правила DNV: Часть 2,Глава 2,Раздел 1(январь 2005), | Контролируемая прокатка |  |  | 12 | 25 | H | T | 20 | 385 | [6 empty] | 530 |  | 29 | [77 empty] | 17 | 136 | 44 | 9 | 12 | 1 | 1 | 2 | 32 |  | 11 | -10 | -10 | -5 | [7 empty] | 40.3667
400705-0374 | 3755 | 1747 |  | 1,47 | 12 | 2400 | 6500 | NVA32, | Правила DNV: Часть 2,Глава 2,Раздел 1(январь 2005), | Контролируемая прокатка |  |  | 10 | 10 |  | L | 0 | [23 empty] | 156 | 202 | 198 | 185 | [60 empty] | 17 | 136 | 44 | 9 | 12 | 1 | 1 | 2 | 32 |  | 11 | -10 | -10 | -5 | [7 empty] | 40.3667
400705-0374 | 3755 | 1747 |  | 1,47 | 12 | 2400 | 6500 | NVA32, | Правила DNV: Часть 2,Глава 2,Раздел 1(январь 2005), | Контролируемая прокатка |  |  | 12 | 25 | H | T | 20 | 385 | [6 empty] | 530 |  | 29 | [77 empty] | 17 | 136 | 44 | 9 | 12 | 1 | 1 | 2 | 32 |  | 11 | -10 | -10 | -5 | [7 empty] | 40.3667
400705-0374 | 3755 | 1747 |  | 1,47 | 12 | 2400 | 6500 | NVA32, | Правила DNV: Часть 2,Глава 2,Раздел 1(январь 2005), | Контролируемая прокатка |  |  | 10 | 10 |  | L | 0 | [23 empty] | 156 | 202 | 198 | 185 | [60 empty] | 17 | 136 | 44 | 9 | 12 | 1 | 1 | 2 | 32 |  | 11 | -10 | -10 | -5 | [7 empty] | 40.3667
400705-0374 | 3824 | 1837 |  | 3312 | 12.5 | 2250 | 7500 | NVA32, | Правила DNV: Часть 2,Глава 2,Раздел 1(январь 2005), | Контролируемая прокатка |  |  | 12.5 | 25 | H | T | 20 | 343 | [6 empty] | 473 |  | 32 | [77 empty] | 17 | 127 | 19 | 8 | 14 | 4 | 3 | 4 | 36 |  | -5 | -10 | 10 | -5 | [7 empty] | 39.7333
400705-0374 | 3824 | 1837 |  | 3312 | 12.5 | 2250 | 7500 | NVA32, | Правила DNV: Часть 2,Глава 2,Раздел 1(январь 2005), | Контролируемая прокатка |  |  | 10 | 10 |  | L | 0 | [23 empty] | 176 | 156 | 169 | 167 | [60 empty] | 17 | 127 | 19 | 8 | 14 | 4 | 3 | 4 | 36 |  | -5 | -10 | 10 | -5 | [7 empty] | 39.7333
400705-0374 | 3824 | 1837 |  | 2649 | 12.5 | 2250 | 12000 | NVA32, | Правила DNV: Часть 2,Глава 2,Раздел 1(январь 2005), | Контролируемая прокатка |  |  | 12.5 | 25 | H | T | 20 | 343 | [6 empty] | 473 |  | 32 | [77 empty] | 17 | 127 | 19 | 8 | 14 | 4 | 3 | 4 | 36 |  | -5 | -10 | 10 | -5 | [7 empty] | 39.7333
400705-0374 | 3824 | 1837 |  | 2649 | 12.5 | 2250 | 12000 | NVA32, | Правила DNV: Часть 2,Глава 2,Раздел 1(январь 2005), | Контролируемая прокатка |  |  | 10 | 10 |  | L | 0 | [23 empty] | 176 | 156 | 169 | 167 | [60 empty] | 17 | 127 | 19 | 8 | 14 | 4 | 3 | 4 | 36 |  | -5 | -10 | 10 | -5 | [7 empty] | 39.7333
400705-0374 | 3867 | 1835 |  | 2577 | 12 | 2400 | 11400 | NVA32, | Правила DNV: Часть 2,Глава 2,Раздел 1(январь 2005), | Контролируемая прокатка |  |  | 12 | 25 | H | T | 20 | 465 | [6 empty] | 555 |  | 29 | [77 empty] | 16 | 131 | 22 | 9 | 17 | 1 | 4 | 3 | 30 |  | -5 | -10 | 36 | -5 | [7 empty] | 38.8
400705-0374 | 3867 | 1835 |  | 2577 | 12 | 2400 | 11400 | NVA32, | Правила DNV: Часть 2,Глава 2,Раздел 1(январь 2005), | Контролируемая прокатка |  |  | 10 | 10 |  | L | 0 | [23 empty] | 222 | 214 | 216 | 217 | [60 empty] | 16 | 131 | 22 | 9 | 17 | 1 | 4 | 3 | 30 |  | -5 | -10 | 36 | -5 | [7 empty] | 38.8
400705-0374 | 3843 | 1893 |  | 2459 | 15 | 2900 | 7200 | NVA32, | Правила DNV: Часть 2,Глава 2,Раздел 1(январь 2005), | Контролируемая прокатка |  |  | 15 | 25 | H | T | 20 | 448 | [6 empty] | 560 |  | 30 | [77 empty] | 15 | 132 | 30 | 15 | 13 | 1 | 2 | 3 | 24 |  | -5 | -10 | 33 | -5 | [7 empty] | 37.8333
400705-0374 | 3843 | 1893 |  | 2459 | 15 | 2900 | 7200 | NVA32, | Правила DNV: Часть 2,Глава 2,Раздел 1(январь 2005), | Контролируемая прокатка |  |  | 10 | 10 |  | L | 0 | [23 empty] | 98 | 98 | 105 | 100 | [60 empty] | 15 | 132 | 30 | 15 | 13 | 1 | 2 | 3 | 24 |  | -5 | -10 | 33 | -5 | [7 empty] | 37.8333
400705-0374 | 3843 | 1893 |  | 4986 | 15 | 2900 | 7300 | NVA32, | Правила DNV: Часть 2,Глава 2,Раздел 1(январь 2005), | Контролируемая прокатка |  |  | 15 | 25 | H | T | 20 | 448 | [6 empty] | 560 |  | 30 | [77 empty] | 15 | 132 | 30 | 15 | 13 | 1 | 2 | 3 | 24 |  | -5 | -10 | 33 | -5 | [7 empty] | 37.8333
400705-0374 | 3843 | 1893 |  | 4986 | 15 | 2900 | 7300 | NVA32, | Правила DNV: Часть 2,Глава 2,Раздел 1(январь 2005), | Контролируемая прокатка |  |  | 10 | 10 |  | L | 0 | [23 empty] | 98 | 98 | 105 | 100 | [60 empty] | 15 | 132 | 30 | 15 | 13 | 1 | 2 | 3 | 24 |  | -5 | -10 | 33 | -5 | [7 empty] | 37.8333
400705-0374 | 3867 | 1981 |  | 1133 | 12 | 1850 | 6500 | NVA32, | Правила DNV: Часть 2,Глава 2,Раздел 1(январь 2005), | Контролируемая прокатка |  |  | 12 | 25 | H | T | 20 | 479 | [6 empty] | 580 |  | 30 | [77 empty] | 16 | 131 | 22 | 9 | 17 | 1 | 4 | 3 | 30 |  | -5 | -10 | 36 | -5 | [7 empty] | 38.8
400705-0374 | 3867 | 1981 |  | 1133 | 12 | 1850 | 6500 | NVA32, | Правила DNV: Часть 2,Глава 2,Раздел 1(январь 2005), | Контролируемая прокатка |  |  | 10 | 10 |  | L | 0 | [23 empty] | 164 | 170 | 172 | 169 | [60 empty] | 16 | 131 | 22 | 9 | 17 | 1 | 4 | 3 | 30 |  | -5 | -10 | 36 | -5 | [7 empty] | 38.8
400705-0374 | 3867 | 1981 |  | 1,22 | 12 | 1850 | 7000 | NVA32, | Правила DNV: Часть 2,Глава 2,Раздел 1(январь 2005), | Контролируемая прокатка |  |  | 12 | 25 | H | T | 20 | 479 | [6 empty] | 580 |  | 30 | [77 empty] | 16 | 131 | 22 | 9 | 17 | 1 | 4 | 3 | 30 |  | -5 | -10 | 36 | -5 | [7 empty] | 38.8
400705-0374 | 3867 | 1981 |  | 1,22 | 12 | 1850 | 7000 | NVA32, | Правила DNV: Часть 2,Глава 2,Раздел 1(январь 2005), | Контролируемая прокатка |  |  | 10 | 10 |  | L | 0 | [23 empty] | 164 | 170 | 172 | 169 | [60 empty] | 16 | 131 | 22 | 9 | 17 | 1 | 4 | 3 | 30 |  | -5 | -10 | 36 | -5 | [7 empty] | 38.8
400705-0374 | 3878 | 1885 |  | 3005 | 15 | 2900 | 8800 | NVA32, | Правила DNV: Часть 2,Глава 2,Раздел 1(январь 2005), | Контролируемая прокатка |  |  | 15 | 25 | H | T | 20 | 361 | [6 empty] | 520 |  | 30 | [77 empty] | 16 | 142 | 30 | 10 | 14 | 2 | 2 | 2 | 39 |  | -5 | -10 | -10 | -5 | [7 empty] | 40.6333
400705-0374 | 3878 | 1885 |  | 3005 | 15 | 2900 | 8800 | NVA32, | Правила DNV: Часть 2,Глава 2,Раздел 1(январь 2005), | Контролируемая прокатка |  |  | 10 | 10 |  | L | 0 | [23 empty] | 79 | 119 | 96 | 98 | [60 empty] | 16 | 142 | 30 | 10 | 14 | 2 | 2 | 2 | 39 |  | -5 | -10 | -10 | -5 | [7 empty] | 40.6333
400705-0374 | 3841 | 1945 |  | 1,99 | 12 | 2400 | 8800 | NVA32, | Правила DNV: Часть 2,Глава 2,Раздел 1(январь 2005), | Нормализован |  |  | 12 | 25 | H | T | 20 | 401 | [6 empty] | 555 |  | 32 | [77 empty] | 17 | 154 | 29 | 5 | 14 | 2 | 2 | 2 | 35 |  | -5 | -10 | -10 | -5 | [7 empty] | 43.6333
400705-0374 | 3841 | 1945 |  | 1,99 | 12 | 2400 | 8800 | NVA32, | Правила DNV: Часть 2,Глава 2,Раздел 1(январь 2005), | Нормализован |  |  | 10 | 10 |  | L | 0 | [23 empty] | 200 | 190 | 198 | 196 | [60 empty] | 17 | 154 | 29 | 5 | 14 | 2 | 2 | 2 | 35 |  | -5 | -10 | -10 | -5 | [7 empty] | 43.6333
400705-0374 | 3845 | 1944 |  | 2649 | 12 | 2250 | 12500 | NVA32, | Правила DNV: Часть 2,Глава 2,Раздел 1(январь 2005), | Нормализован |  |  | 12 | 25 | B | T | 20 | 393 | [6 empty] | 550 |  | 33 | [77 empty] | 16 | 140 | 45 | 6 | 12 | 10 | 3 | 3 | 31 |  | 12 | -10 | -10 | -5 | [7 empty] | 42.0333
400705-0374 | 3845 | 1944 |  | 2649 | 12 | 2250 | 12500 | NVA32, | Правила DNV: Часть 2,Глава 2,Раздел 1(январь 2005), | Нормализован |  |  | 10 | 10 |  | L | 0 | [23 empty] | 250 | 206 | 204 | 220 | [60 empty] | 16 | 140 | 45 | 6 | 12 | 10 | 3 | 3 | 31 |  | 12 | -10 | -10 | -5 | [7 empty] | 42.0333
400705-0374 | 3845 | 1944 |  | 1967 | 12 | 2400 | 8700 | NVA32, | Правила DNV: Часть 2,Глава 2,Раздел 1(январь 2005), | Нормализован |  |  | 12 | 25 | B | T | 20 | 393 | [6 empty] | 550 |  | 33 | [77 empty] | 16 | 140 | 45 | 6 | 12 | 10 | 3 | 3 | 31 |  | 12 | -10 | -10 | -5 | [7 empty] | 42.0333
400705-0374 | 3845 | 1944 |  | 1967 | 12 | 2400 | 8700 | NVA32, | Правила DNV: Часть 2,Глава 2,Раздел 1(январь 2005), | Нормализован |  |  | 10 | 10 |  | L | 0 | [23 empty] | 250 | 206 | 204 | 220 | [60 empty] | 16 | 140 | 45 | 6 | 12 | 10 | 3 | 3 | 31 |  | 12 | -10 | -10 | -5 | [7 empty] | 42.0333
400705-0374 | 3845 | 1946 |  | 2216 | 12 | 2400 | 9800 | NVA32, | Правила DNV: Часть 2,Глава 2,Раздел 1(январь 2005), | Нормализован |  |  | 12 | 25 | B | T | 20 | 388 | [6 empty] | 540 |  | 31 | [77 empty] | 16 | 140 | 45 | 6 | 12 | 10 | 3 | 3 | 31 |  | 12 | -10 | -10 | -5 | [7 empty] | 42.0333
400705-0374 | 3845 | 1946 |  | 2216 | 12 | 2400 | 9800 | NVA32, | Правила DNV: Часть 2,Глава 2,Раздел 1(январь 2005), | Нормализован |  |  | 10 | 10 |  | L | 0 | [23 empty] | 209 | 205 | 200 | 205 | [60 empty] | 16 | 140 | 45 | 6 | 12 | 10 | 3 | 3 | 31 |  | 12 | -10 | -10 | -5 | [7 empty] | 42.0333
400705-0374 | 3845 | 1946 |  | 2577 | 12 | 2400 | 11400 | NVA32, | Правила DNV: Часть 2,Глава 2,Раздел 1(январь 2005), | Нормализован |  |  | 12 | 25 | B | T | 20 | 388 | [6 empty] | 540 |  | 31 | [77 empty] | 16 | 140 | 45 | 6 | 12 | 10 | 3 | 3 | 31 |  | 12 | -10 | -10 | -5 | [7 empty] | 42.0333
400705-0374 | 3845 | 1946 |  | 2577 | 12 | 2400 | 11400 | NVA32, | Правила DNV: Часть 2,Глава 2,Раздел 1(январь 2005), | Нормализован |  |  | 10 | 10 |  | L | 0 | [23 empty] | 209 | 205 | 200 | 205 | [60 empty] | 16 | 140 | 45 | 6 | 12 | 10 | 3 | 3 | 31 |  | 12 | -10 | -10 | -5 | [7 empty] | 42.0333
400705-0374 | 3847 | 1895 |  | 1667 | 12 | 2950 | 6000 | NVA32, | Правила DNV: Часть 2,Глава 2,Раздел 1(январь 2005), | Нормализован |  |  | 12 | 25 | H | T | 20 | 382 | [6 empty] | 540 |  | 31 | [77 empty] | 17 | 131 | 46 | 6 | 15 | 3 | 2 | 3 | 39 |  | 11 | -10 | 10 | -5 | [7 empty] | 40.0667
400705-0374 | 3847 | 1895 |  | 1667 | 12 | 2950 | 6000 | NVA32, | Правила DNV: Часть 2,Глава 2,Раздел 1(январь 2005), | Нормализован |  |  | 10 | 10 |  | L | 0 | [23 empty] | 162 | 200 | 210 | 191 | [60 empty] | 17 | 131 | 46 | 6 | 15 | 3 | 2 | 3 | 39 |  | 11 | -10 | 10 | -5 | [7 empty] | 40.0667
400705-0374 | 3847 | 1895 |  | 3196 | 12 | 2950 | 11500 | NVA32, | Правила DNV: Часть 2,Глава 2,Раздел 1(январь 2005), | Нормализован |  |  | 12 | 25 | H | T | 20 | 382 | [6 empty] | 540 |  | 31 | [77 empty] | 17 | 131 | 46 | 6 | 15 | 3 | 2 | 3 | 39 |  | 11 | -10 | 10 | -5 | [7 empty] | 40.0667
400705-0374 | 3847 | 1895 |  | 3196 | 12 | 2950 | 11500 | NVA32, | Правила DNV: Часть 2,Глава 2,Раздел 1(январь 2005), | Нормализован |  |  | 10 | 10 |  | L | 0 | [23 empty] | 162 | 200 | 210 | 191 | [60 empty] | 17 | 131 | 46 | 6 | 15 | 3 | 2 | 3 | 39 |  | 11 | -10 | 10 | -5 | [7 empty] | 40.0667
400705-0374 | 3847 | 1947 |  | 2306 | 12 | 2400 | 10200 | NVA32, | Правила DNV: Часть 2,Глава 2,Раздел 1(январь 2005), | Нормализован |  |  | 12 | 25 | H | T | 20 | 372 | [6 empty] | 530 |  | 30 | [77 empty] | 17 | 131 | 46 | 6 | 15 | 3 | 2 | 3 | 39 |  | 11 | -10 | 10 | -5 | [7 empty] | 40.0667
400705-0374 | 3847 | 1947 |  | 2306 | 12 | 2400 | 10200 | NVA32, | Правила DNV: Часть 2,Глава 2,Раздел 1(январь 2005), | Нормализован |  |  | 10 | 10 |  | L | 0 | [23 empty] | 164 | 165 | 168 | 166 | [60 empty] | 17 | 131 | 46 | 6 | 15 | 3 | 2 | 3 | 39 |  | 11 | -10 | 10 | -5 | [7 empty] | 40.0667
400705-0374 | 3847 | 1947 |  | 2487 | 12 | 2400 | 11000 | NVA32, | Правила DNV: Часть 2,Глава 2,Раздел 1(январь 2005), | Нормализован |  |  | 12 | 25 | H | T | 20 | 372 | [6 empty] | 530 |  | 30 | [77 empty] | 17 | 131 | 46 | 6 | 15 | 3 | 2 | 3 | 39 |  | 11 | -10 | 10 | -5 | [7 empty] | 40.0667
400705-0374 | 3847 | 1947 |  | 2487 | 12 | 2400 | 11000 | NVA32, | Правила DNV: Часть 2,Глава 2,Раздел 1(январь 2005), | Нормализован |  |  | 10 | 10 |  | L | 0 | [23 empty] | 164 | 165 | 168 | 166 | [60 empty] | 17 | 131 | 46 | 6 | 15 | 3 | 2 | 3 | 39 |  | 11 | -10 | 10 | -5 | [7 empty] | 40.0667
400705-0374 | 3823 | 1863 |  | 2556 | 12.5 | 1550 | 8400 | NVA32, | Правила DNV: Часть 2,Глава 2,Раздел 1(январь 2005), | Нормализован |  |  | 12.5 | 25 | H | T | 20 | 431 | [6 empty] | 560 |  | 31 | [77 empty] | 17 | 157 | 25 | 4 | 19 | 5 | 4 | 3 | 27 |  | -5 | -10 | 26 | -5 | [7 empty] | 44.9333
400705-0374 | 3823 | 1863 |  | 2556 | 12.5 | 1550 | 8400 | NVA32, | Правила DNV: Часть 2,Глава 2,Раздел 1(январь 2005), | Нормализован |  |  | 10 | 10 |  | L | 0 | [23 empty] | 235 | 241 | 237 | 238 | [60 empty] | 17 | 157 | 25 | 4 | 19 | 5 | 4 | 3 | 27 |  | -5 | -10 | 26 | -5 | [7 empty] | 44.9333
400705-0374 | 3853 | 1862 |  | 6,39 | 12.5 | 1550 | 8400 | NVA32, | Правила DNV: Часть 2,Глава 2,Раздел 1(январь 2005), | Нормализован |  |  | 12.5 | 25 | B | T | 20 | 379 | [6 empty] | 530 |  | 32 | [77 empty] | 14 | 130 | 34 | 6 | 15 | 2 | 2 | 2 | 41 |  | 15 | -10 | 10 | -5 | [7 empty] | 36.6333
400705-0374 | 3853 | 1862 |  | 6,39 | 12.5 | 1550 | 8400 | NVA32, | Правила DNV: Часть 2,Глава 2,Раздел 1(январь 2005), | Нормализован |  |  | 10 | 10 |  | L | 0 | [23 empty] | 144 | 180 | 165 | 163 | [60 empty] | 14 | 130 | 34 | 6 | 15 | 2 | 2 | 2 | 41 |  | 15 | -10 | 10 | -5 | [7 empty] | 36.6333
400705-0374 | 3857 | 1864 |  | 4125 | 15 | 1600 | 7300 | NVA32, | Правила DNV: Часть 2,Глава 2,Раздел 1(январь 2005), | Нормализован |  |  | 15 | 25 | B | T | 20 | 368 | [6 empty] | 510 |  | 33 | [77 empty] | 15 | 140 | 44 | 5 | 9 | 2 | 2 | 3 | 37 |  | 12 | -10 | -10 | -5 | [7 empty] | 39.3667
400705-0374 | 3857 | 1864 |  | 4125 | 15 | 1600 | 7300 | NVA32, | Правила DNV: Часть 2,Глава 2,Раздел 1(январь 2005), | Нормализован |  |  | 10 | 10 |  | L | 0 | [23 empty] | 200 | 209 | 210 | 206 | [60 empty] | 15 | 140 | 44 | 5 | 9 | 2 | 2 | 3 | 37 |  | 12 | -10 | -10 | -5 | [7 empty] | 39.3667
400705-0374 | 3857 | 1864 |  | 1394 | 15 | 1600 | 7400 | NVA32, | Правила DNV: Часть 2,Глава 2,Раздел 1(январь 2005), | Нормализован |  |  | 15 | 25 | B | T | 20 | 368 | [6 empty] | 510 |  | 33 | [77 empty] | 15 | 140 | 44 | 5 | 9 | 2 | 2 | 3 | 37 |  | 12 | -10 | -10 | -5 | [7 empty] | 39.3667
400705-0374 | 3857 | 1864 |  | 1394 | 15 | 1600 | 7400 | NVA32, | Правила DNV: Часть 2,Глава 2,Раздел 1(январь 2005), | Нормализован |  |  | 10 | 10 |  | L | 0 | [23 empty] | 200 | 209 | 210 | 206 | [60 empty] | 15 | 140 | 44 | 5 | 9 | 2 | 2 | 3 | 37 |  | 12 | -10 | -10 | -5 | [7 empty] | 39.3667
400705-0374 | 3609 | 2023 |  | 4616 | 12 | 2500 | 9800 | NVA32, | Правила DNV: Часть 2,Глава 2,Раздел 1(январь 2005), | Контролируемая прокатка |  |  | 12 | 25 | H | T | 20 | 459 | [6 empty] | 565 |  | 31 | [13 empty] | 129 | 130 | 131 | 130 | [60 empty] | 17 | 129 | 24 | 9 | 14 | 3 | 3 | 2 | 31 |  | -5 | -10 | 34 | -5 | [7 empty] | 39.7333
400705-0374 | 3609 | 2023 |  | 4616 | 12 | 2500 | 9800 | NVA32, | Правила DNV: Часть 2,Глава 2,Раздел 1(январь 2005), | Контролируемая прокатка |  |  | 10 | 10 |  | L | 0 | [23 empty] | 145 | 132 | 130 | 136 | [60 empty] | 17 | 129 | 24 | 9 | 14 | 3 | 3 | 2 | 31 |  | -5 | -10 | 34 | -5 | [7 empty] | 39.7333
400705-0374 | 3823 | 1896 |  | 6,12 | 12 | 2900 | 11200 | NVA32, | Правила DNV: Часть 2,Глава 2,Раздел 1(январь 2005), | Контролируемая прокатка |  |  | 12 | 25 | B | T | 20 | 460 | [6 empty] | 570 |  | 27 | [13 empty] | 134 | 132 | 122 | 129 | [60 empty] | 17 | 157 | 25 | 4 | 19 | 5 | 4 | 3 | 27 |  | -5 | -10 | 26 | -5 | [7 empty] | 44.9333
400705-0374 | 3823 | 1896 |  | 6,12 | 12 | 2900 | 11200 | NVA32, | Правила DNV: Часть 2,Глава 2,Раздел 1(январь 2005), | Контролируемая прокатка |  |  | 10 | 10 |  | L | 0 | [23 empty] | 145 | 152 | 149 | 149 | [60 empty] | 17 | 157 | 25 | 4 | 19 | 5 | 4 | 3 | 27 |  | -5 | -10 | 26 | -5 | [7 empty] | 44.9333
400705-0374 | 3824 | 1897 |  | 5736 | 12 | 2900 | 10500 | NVA32, | Правила DNV: Часть 2,Глава 2,Раздел 1(январь 2005), | Контролируемая прокатка |  |  | 12 | 25 | H | T | 20 | 340 | [6 empty] | 469 |  | 33 | [77 empty] | 17 | 127 | 19 | 8 | 14 | 4 | 3 | 4 | 36 |  | -5 | -10 | 10 | -5 | [7 empty] | 39.7333
400705-0374 | 3824 | 1897 |  | 5736 | 12 | 2900 | 10500 | NVA32, | Правила DNV: Часть 2,Глава 2,Раздел 1(январь 2005), | Контролируемая прокатка |  |  | 10 | 10 |  | L | 0 | [23 empty] | 230 | 235 | 234 | 233 | [60 empty] | 17 | 127 | 19 | 8 | 14 | 4 | 3 | 4 | 36 |  | -5 | -10 | 10 | -5 | [7 empty] | 39.7333
400705-0374 | 3824 | 1897 |  | 18,36 | 12 | 2900 | 11200 | NVA32, | Правила DNV: Часть 2,Глава 2,Раздел 1(январь 2005), | Контролируемая прокатка |  |  | 12 | 25 | H | T | 20 | 340 | [6 empty] | 469 |  | 33 | [77 empty] | 17 | 127 | 19 | 8 | 14 | 4 | 3 | 4 | 36 |  | -5 | -10 | 10 | -5 | [7 empty] | 39.7333
400705-0374 | 3824 | 1897 |  | 18,36 | 12 | 2900 | 11200 | NVA32, | Правила DNV: Часть 2,Глава 2,Раздел 1(январь 2005), | Контролируемая прокатка |  |  | 10 | 10 |  | L | 0 | [23 empty] | 230 | 235 | 234 | 233 | [60 empty] | 17 | 127 | 19 | 8 | 14 | 4 | 3 | 4 | 36 |  | -5 | -10 | 10 | -5 | [7 empty] | 39.7333
400705-0374 | 3824 | 1897 |  | 6284 | 12 | 2900 | 11500 | NVA32, | Правила DNV: Часть 2,Глава 2,Раздел 1(январь 2005), | Контролируемая прокатка |  |  | 12 | 25 | H | T | 20 | 340 | [6 empty] | 469 |  | 33 | [77 empty] | 17 | 127 | 19 | 8 | 14 | 4 | 3 | 4 | 36 |  | -5 | -10 | 10 | -5 | [7 empty] | 39.7333
400705-0374 | 3824 | 1897 |  | 6284 | 12 | 2900 | 11500 | NVA32, | Правила DNV: Часть 2,Глава 2,Раздел 1(январь 2005), | Контролируемая прокатка |  |  | 10 | 10 |  | L | 0 | [23 empty] | 230 | 235 | 234 | 233 | [60 empty] | 17 | 127 | 19 | 8 | 14 | 4 | 3 | 4 | 36 |  | -5 | -10 | 10 | -5 | [7 empty] | 39.7333
400705-0374 | 3824 | 1897 |  | 6392 | 12 | 2950 | 11500 | NVA32, | Правила DNV: Часть 2,Глава 2,Раздел 1(январь 2005), | Контролируемая прокатка |  |  | 12 | 25 | H | T | 20 | 340 | [6 empty] | 469 |  | 33 | [77 empty] | 17 | 127 | 19 | 8 | 14 | 4 | 3 | 4 | 36 |  | -5 | -10 | 10 | -5 | [7 empty] | 39.7333
400705-0374 | 3824 | 1897 |  | 6392 | 12 | 2950 | 11500 | NVA32, | Правила DNV: Часть 2,Глава 2,Раздел 1(январь 2005), | Контролируемая прокатка |  |  | 10 | 10 |  | L | 0 | [23 empty] | 230 | 235 | 234 | 233 | [60 empty] | 17 | 127 | 19 | 8 | 14 | 4 | 3 | 4 | 36 |  | -5 | -10 | 10 | -5 | [7 empty] | 39.7333
400705-0374 | 3843 | 1894 |  | 2918 | 12 | 2950 | 10500 | NVA32, | Правила DNV: Часть 2,Глава 2,Раздел 1(январь 2005), | Контролируемая прокатка |  |  | 12 | 25 | B | T | 20 | 456 | [6 empty] | 560 |  | 28 | [77 empty] | 15 | 132 | 30 | 15 | 13 | 1 | 2 | 3 | 24 |  | -5 | -10 | 33 | -5 | [7 empty] | 37.8333
400705-0374 | 3843 | 1894 |  | 2918 | 12 | 2950 | 10500 | NVA32, | Правила DNV: Часть 2,Глава 2,Раздел 1(январь 2005), | Контролируемая прокатка |  |  | 10 | 10 |  | L | 0 | [23 empty] | 98 | 95 | 100 | 98 | [60 empty] | 15 | 132 | 30 | 15 | 13 | 1 | 2 | 3 | 24 |  | -5 | -10 | 33 | -5 | [7 empty] | 37.8333
400705-0374 | 3843 | 1894 |  | 6392 | 12 | 2950 | 11500 | NVA32, | Правила DNV: Часть 2,Глава 2,Раздел 1(январь 2005), | Контролируемая прокатка |  |  | 12 | 25 | B | T | 20 | 456 | [6 empty] | 560 |  | 28 | [77 empty] | 15 | 132 | 30 | 15 | 13 | 1 | 2 | 3 | 24 |  | -5 | -10 | 33 | -5 | [7 empty] | 37.8333
400705-0374 | 3843 | 1894 |  | 6392 | 12 | 2950 | 11500 | NVA32, | Правила DNV: Часть 2,Глава 2,Раздел 1(январь 2005), | Контролируемая прокатка |  |  | 10 | 10 |  | L | 0 | [23 empty] | 98 | 95 | 100 | 98 | [60 empty] | 15 | 132 | 30 | 15 | 13 | 1 | 2 | 3 | 24 |  | -5 | -10 | 33 | -5 | [7 empty] | 37.8333
400705-0374 | 3863 | 1898 |  | 12784 | 12 | 2950 | 11500 | NVA32, | Правила DNV: Часть 2,Глава 2,Раздел 1(январь 2005), | Контролируемая прокатка |  |  | 12 | 25 | B | T | 20 | 362 | [6 empty] | 490 |  | 31 | [77 empty] | 16 | 130 | 28 | 7 | 13 | 1 | 2 | 1 | 36 |  | 20 | -10 | 10 | -5 | [7 empty] | 38.3667
400705-0374 | 3863 | 1898 |  | 12784 | 12 | 2950 | 11500 | NVA32, | Правила DNV: Часть 2,Глава 2,Раздел 1(январь 2005), | Контролируемая прокатка |  |  | 10 | 10 |  | L | 0 | [23 empty] | 230 | 215 | 208 | 218 | [60 empty] | 16 | 130 | 28 | 7 | 13 | 1 | 2 | 1 | 36 |  | 20 | -10 | 10 | -5 | [7 empty] | 38.3667
400705-0374 | 3867 | 1981 |  | 1133 | 12 | 1850 | 6500 | NVA32, | Правила DNV: Часть 2,Глава 2,Раздел 1(январь 2005), | Контролируемая прокатка |  |  | 12 | 25 | H | T | 20 | 475 | [6 empty] | 570 |  | 31 | [77 empty] | 16 | 131 | 22 | 9 | 17 | 1 | 4 | 3 | 30 |  | -5 | -10 | 36 | -5 | [7 empty] | 38.8
400705-0374 | 3867 | 1981 |  | 1133 | 12 | 1850 | 6500 | NVA32, | Правила DNV: Часть 2,Глава 2,Раздел 1(январь 2005), | Контролируемая прокатка |  |  | 10 | 10 |  | L | 0 | [23 empty] | 159 | 162 | 160 | 160 | [60 empty] | 16 | 131 | 22 | 9 | 17 | 1 | 4 | 3 | 30 |  | -5 | -10 | 36 | -5 | [7 empty] | 38.8
400705-0374 | 3867 | 1981 |  | 1,22 | 12 | 1850 | 7000 | NVA32, | Правила DNV: Часть 2,Глава 2,Раздел 1(январь 2005), | Контролируемая прокатка |  |  | 12 | 25 | H | T | 20 | 475 | [6 empty] | 570 |  | 31 | [77 empty] | 16 | 131 | 22 | 9 | 17 | 1 | 4 | 3 | 30 |  | -5 | -10 | 36 | -5 | [7 empty] | 38.8
400705-0374 | 3867 | 1981 |  | 1,22 | 12 | 1850 | 7000 | NVA32, | Правила DNV: Часть 2,Глава 2,Раздел 1(январь 2005), | Контролируемая прокатка |  |  | 10 | 10 |  | L | 0 | [23 empty] | 159 | 162 | 160 | 160 | [60 empty] | 16 | 131 | 22 | 9 | 17 | 1 | 4 | 3 | 30 |  | -5 | -10 | 36 | -5 | [7 empty] | 38.8
400705-0374 | 3867 | 1983 |  | 2556 | 12.5 | 1550 | 8400 | NVA32, | Правила DNV: Часть 2,Глава 2,Раздел 1(январь 2005), | Контролируемая прокатка |  |  | 12.5 | 25 | H | T | 20 | 455 | [6 empty] | 600 |  | 26 | [77 empty] | 16 | 131 | 22 | 9 | 17 | 1 | 4 | 3 | 30 |  | -5 | -10 | 36 | -5 | [7 empty] | 38.8
400705-0374 | 3867 | 1983 |  | 2556 | 12.5 | 1550 | 8400 | NVA32, | Правила DNV: Часть 2,Глава 2,Раздел 1(январь 2005), | Контролируемая прокатка |  |  | 10 | 10 |  | L | 0 | [23 empty] | 155 | 150 | 153 | [61 empty] | 16 | 131 | 22 | 9 | 17 | 1 | 4 | 3 | 30 |  | -5 | -10 | 36 | -5 | [7 empty] | 38.8
400705-0374 | 3878 | 1885 |  | 6,01 | 15 | 2900 | 8800 | NVA32, | Правила DNV: Часть 2,Глава 2,Раздел 1(январь 2005), | Контролируемая прокатка |  |  | 15 | 25 | H | T | 20 | 361 | [6 empty] | 520 |  | 30 | [77 empty] | 16 | 142 | 30 | 10 | 14 | 2 | 2 | 2 | 39 |  | -5 | -10 | -10 | -5 | [7 empty] | 40.6333
400705-0374 | 3878 | 1885 |  | 6,01 | 15 | 2900 | 8800 | NVA32, | Правила DNV: Часть 2,Глава 2,Раздел 1(январь 2005), | Контролируемая прокатка |  |  | 10 | 10 |  | L | 0 | [23 empty] | 79 | 119 | 96 | 98 | [60 empty] | 16 | 142 | 30 | 10 | 14 | 2 | 2 | 2 | 39 |  | -5 | -10 | -10 | -5 | [7 empty] | 40.6333
400705-0374 | 3906 | 1982 |  | 6,33 | 16 | 2250 | 11200 | NVA32, | Правила DNV: Часть 2,Глава 2,Раздел 1(январь 2005), | Контролируемая прокатка |  |  | 16 | 25 | B | T | 20 | 445 | [6 empty] | 570 |  | 31 | [77 empty] | 17 | 156 | 27 | 5 | 20 | 4 | 2 | 3 | 38 |  | -5 | -10 | 24 | -5 | [7 empty] | 44.4333
400705-0374 | 3906 | 1982 |  | 6,33 | 16 | 2250 | 11200 | NVA32, | Правила DNV: Часть 2,Глава 2,Раздел 1(январь 2005), | Контролируемая прокатка |  |  | 10 | 10 |  | L | 0 | [23 empty] | 156 | 150 | 150 | 152 | [60 empty] | 17 | 156 | 27 | 5 | 20 | 4 | 2 | 3 | 38 |  | -5 | -10 | 24 | -5 | [7 empty] | 44.4333
400705-0374 | 3906 | 1984 |  | 5112 | 12.5 | 1550 | 8400 | NVA32, | Правила DNV: Часть 2,Глава 2,Раздел 1(январь 2005), | Контролируемая прокатка |  |  | 12.5 | 25 | B | T | 20 | 450 | [6 empty] | 570 |  | 26 | [77 empty] | 17 | 156 | 27 | 5 | 20 | 4 | 2 | 3 | 38 |  | -5 | -10 | 24 | -5 | [7 empty] | 44.4333
400705-0374 | 3906 | 1984 |  | 5112 | 12.5 | 1550 | 8400 | NVA32, | Правила DNV: Часть 2,Глава 2,Раздел 1(январь 2005), | Контролируемая прокатка |  |  | 10 | 10 |  | L | 0 | [23 empty] | 138 | 129 | 132 | 133 | [60 empty] | 17 | 156 | 27 | 5 | 20 | 4 | 2 | 3 | 38 |  | -5 | -10 | 24 | -5 | [7 empty] | 44.4333
400705-0374 | 3985 | 2077 |  | 2713 | 12 | 2400 | 12000 | NVA32, | Правила DNV: Часть 2,Глава 2,Раздел 1(январь 2005), | Контролируемая прокатка |  |  | 12 | 25 | H | T | 20 | 452 | [6 empty] | 570 |  | 27 | [77 empty] | 17 | 133 | 23 | 10 | 10 | 4 | 1 | 2 | 33 |  | -5 | -10 | 35 | -5 | [7 empty] | 40.4667
400705-0374 | 3985 | 2077 |  | 2713 | 12 | 2400 | 12000 | NVA32, | Правила DNV: Часть 2,Глава 2,Раздел 1(январь 2005), | Контролируемая прокатка |  |  | 10 | 10 |  | L | 0 | [23 empty] | 145 | 158 | 159 | 154 | [60 empty] | 17 | 133 | 23 | 10 | 10 | 4 | 1 | 2 | 33 |  | -5 | -10 | 35 | -5 | [7 empty] | 40.4667
400705-0374 | 3609 | 2023 |  | 2308 | 12 | 2500 | 9800 | NVA32, | Правила DNV: Часть 2,Глава 2,Раздел 1(январь 2005), | Контролируемая прокатка |  |  | 12 | 25 | H | T | 20 | 459 | [6 empty] | 565 |  | 31 | [77 empty] | 17 | 129 | 24 | 9 | 14 | 3 | 3 | 2 | 31 |  | -5 | -10 | 34 | -5 | [7 empty] | 39.7333
400705-0374 | 3609 | 2023 |  | 2308 | 12 | 2500 | 9800 | NVA32, | Правила DNV: Часть 2,Глава 2,Раздел 1(январь 2005), | Контролируемая прокатка |  |  | 10 | 10 |  | L | 0 | [23 empty] | 145 | 132 | 130 | 136 | [60 empty] | 17 | 129 | 24 | 9 | 14 | 3 | 3 | 2 | 31 |  | -5 | -10 | 34 | -5 | [7 empty] | 39.7333
400705-0374 | 3823 | 1896 |  | 12,24 | 12 | 2900 | 11200 | NVA32, | Правила DNV: Часть 2,Глава 2,Раздел 1(январь 2005), | Контролируемая прокатка |  |  | 12 | 25 | B | T | 20 | 460 | [6 empty] | 570 |  | 27 | [77 empty] | 17 | 157 | 25 | 4 | 19 | 5 | 4 | 3 | 27 |  | -5 | -10 | 26 | -5 | [7 empty] | 44.9333
400705-0374 | 3823 | 1896 |  | 12,24 | 12 | 2900 | 11200 | NVA32, | Правила DNV: Часть 2,Глава 2,Раздел 1(январь 2005), | Контролируемая прокатка |  |  | 10 | 10 |  | L | 0 | [23 empty] | 145 | 152 | 149 | 149 | [60 empty] | 17 | 157 | 25 | 4 | 19 | 5 | 4 | 3 | 27 |  | -5 | -10 | 26 | -5 | [7 empty] | 44.9333
400705-0374 | 3823 | 1899 |  | 8913 | 15 | 2900 | 8700 | NVA32, | Правила DNV: Часть 2,Глава 2,Раздел 1(январь 2005), | Контролируемая прокатка |  |  | 15 | 25 | H | T | 20 | 440 | [6 empty] | 570 |  | 28 | [77 empty] | 17 | 157 | 25 | 4 | 19 | 5 | 4 | 3 | 27 |  | -5 | -10 | 26 | -5 | [7 empty] | 44.9333
400705-0374 | 3823 | 1899 |  | 8913 | 15 | 2900 | 8700 | NVA32, | Правила DNV: Часть 2,Глава 2,Раздел 1(январь 2005), | Контролируемая прокатка |  |  | 10 | 10 |  | L | 0 | [23 empty] | 52 | 60 | 66 | 59 | [60 empty] | 17 | 157 | 25 | 4 | 19 | 5 | 4 | 3 | 27 |  | -5 | -10 | 26 | -5 | [7 empty] | 44.9333
400705-0374 | 3843 | 1894 |  | 2918 | 12 | 2950 | 10500 | NVA32, | Правила DNV: Часть 2,Глава 2,Раздел 1(январь 2005), | Контролируемая прокатка |  |  | 12 | 25 | B | T | 20 | 456 | [6 empty] | 560 |  | 28 | [77 empty] | 15 | 132 | 30 | 15 | 13 | 1 | 2 | 3 | 24 |  | -5 | -10 | 33 | -5 | [7 empty] | 37.8333
400705-0374 | 3843 | 1894 |  | 2918 | 12 | 2950 | 10500 | NVA32, | Правила DNV: Часть 2,Глава 2,Раздел 1(январь 2005), | Контролируемая прокатка |  |  | 10 | 10 |  | L | 0 | [23 empty] | 98 | 95 | 100 | 98 | [60 empty] | 15 | 132 | 30 | 15 | 13 | 1 | 2 | 3 | 24 |  | -5 | -10 | 33 | -5 | [7 empty] | 37.8333
400705-0374 | 3841 | 1945 |  | 1,99 | 12 | 2400 | 8800 | NVA32, | Правила DNV: Часть 2,Глава 2,Раздел 1(январь 2005), | Нормализован |  |  | 12 | 25 | H | T | 20 | 401 | [6 empty] | 555 |  | 32 | [77 empty] | 17 | 154 | 29 | 5 | 14 | 2 | 2 | 2 | 35 |  | -5 | -10 | -10 | -5 | [7 empty] | 43.6333
400705-0374 | 3841 | 1945 |  | 1,99 | 12 | 2400 | 8800 | NVA32, | Правила DNV: Часть 2,Глава 2,Раздел 1(январь 2005), | Нормализован |  |  | 10 | 10 |  | L | 0 | [23 empty] | 200 | 190 | 198 | 196 | [60 empty] | 17 | 154 | 29 | 5 | 14 | 2 | 2 | 2 | 35 |  | -5 | -10 | -10 | -5 | [7 empty] | 43.6333
400705-0374 | 3845 | 1944 |  | 1967 | 12 | 2400 | 8700 | NVA32, | Правила DNV: Часть 2,Глава 2,Раздел 1(январь 2005), | Нормализован |  |  | 12 | 25 | B | T | 20 | 393 | [6 empty] | 550 |  | 33 | [77 empty] | 16 | 140 | 45 | 6 | 12 | 10 | 3 | 3 | 31 |  | 12 | -10 | -10 | -5 | [7 empty] | 42.0333
400705-0374 | 3845 | 1944 |  | 1967 | 12 | 2400 | 8700 | NVA32, | Правила DNV: Часть 2,Глава 2,Раздел 1(январь 2005), | Нормализован |  |  | 10 | 10 |  | L | 0 | [23 empty] | 250 | 206 | 204 | 220 | [60 empty] | 16 | 140 | 45 | 6 | 12 | 10 | 3 | 3 | 31 |  | 12 | -10 | -10 | -5 | [7 empty] | 42.0333
400705-0374 | 3845 | 1946 |  | 2216 | 12 | 2400 | 9800 | NVA32, | Правила DNV: Часть 2,Глава 2,Раздел 1(январь 2005), | Нормализован |  |  | 12 | 25 | B | T | 20 | 388 | [6 empty] | 540 |  | 31 | [77 empty] | 16 | 140 | 45 | 6 | 12 | 10 | 3 | 3 | 31 |  | 12 | -10 | -10 | -5 | [7 empty] | 42.0333
400705-0374 | 3845 | 1946 |  | 2216 | 12 | 2400 | 9800 | NVA32, | Правила DNV: Часть 2,Глава 2,Раздел 1(январь 2005), | Нормализован |  |  | 10 | 10 |  | L | 0 | [23 empty] | 209 | 205 | 200 | 205 | [60 empty] | 16 | 140 | 45 | 6 | 12 | 10 | 3 | 3 | 31 |  | 12 | -10 | -10 | -5 | [7 empty] | 42.0333
400705-0374 | 3845 | 1946 |  | 2577 | 12 | 2400 | 11400 | NVA32, | Правила DNV: Часть 2,Глава 2,Раздел 1(январь 2005), | Нормализован |  |  | 12 | 25 | B | T | 20 | 388 | [6 empty] | 540 |  | 31 | [77 empty] | 16 | 140 | 45 | 6 | 12 | 10 | 3 | 3 | 31 |  | 12 | -10 | -10 | -5 | [7 empty] | 42.0333
400705-0374 | 3845 | 1946 |  | 2577 | 12 | 2400 | 11400 | NVA32, | Правила DNV: Часть 2,Глава 2,Раздел 1(январь 2005), | Нормализован |  |  | 10 | 10 |  | L | 0 | [23 empty] | 209 | 205 | 200 | 205 | [60 empty] | 16 | 140 | 45 | 6 | 12 | 10 | 3 | 3 | 31 |  | 12 | -10 | -10 | -5 | [7 empty] | 42.0333
400705-0374 | 3847 | 1947 |  | 2306 | 12 | 2400 | 10200 | NVA32, | Правила DNV: Часть 2,Глава 2,Раздел 1(январь 2005), | Нормализован |  |  | 12 | 25 | H | T | 20 | 372 | [6 empty] | 530 |  | 30 | [77 empty] | 17 | 131 | 46 | 6 | 15 | 3 | 2 | 3 | 39 |  | 11 | -10 | 10 | -5 | [7 empty] | 40.0667
400705-0374 | 3847 | 1947 |  | 2306 | 12 | 2400 | 10200 | NVA32, | Правила DNV: Часть 2,Глава 2,Раздел 1(январь 2005), | Нормализован |  |  | 10 | 10 |  | L | 0 | [23 empty] | 164 | 165 | 168 | 166 | [60 empty] | 17 | 131 | 46 | 6 | 15 | 3 | 2 | 3 | 39 |  | 11 | -10 | 10 | -5 | [7 empty] | 40.0667
400705-0374 | 3847 | 1947 |  | 2487 | 12 | 2400 | 11000 | NVA32, | Правила DNV: Часть 2,Глава 2,Раздел 1(январь 2005), | Нормализован |  |  | 12 | 25 | H | T | 20 | 372 | [6 empty] | 530 |  | 30 | [77 empty] | 17 | 131 | 46 | 6 | 15 | 3 | 2 | 3 | 39 |  | 11 | -10 | 10 | -5 | [7 empty] | 40.0667
400705-0374 | 3847 | 1947 |  | 2487 | 12 | 2400 | 11000 | NVA32, | Правила DNV: Часть 2,Глава 2,Раздел 1(январь 2005), | Нормализован |  |  | 10 | 10 |  | L | 0 | [23 empty] | 164 | 165 | 168 | 166 | [60 empty] | 17 | 131 | 46 | 6 | 15 | 3 | 2 | 3 | 39 |  | 11 | -10 | 10 | -5 | [7 empty] | 40.0667
400705-0375 | 3825 | 1879 |  | 6303 | 24.5 | 2850 | 11500 | NVD32, | Правила DNV: Часть 2,Глава 2,Раздел 1(январь 2005), | Нормализован |  |  | 24.5 | 25 | H | T | 20 | 335 | [6 empty] | 475 |  | 35 | [77 empty] | 17 | 127 | 19 | 8 | 14 | 4 | 3 | 4 | 36 |  | -5 | -10 | 10 | -5 | [7 empty] | 39.7333
400705-0375 | 3825 | 1879 |  | 6303 | 24.5 | 2850 | 11500 | NVD32, | Правила DNV: Часть 2,Глава 2,Раздел 1(январь 2005), | Нормализован |  |  | 10 | 10 |  | L | -20 | [23 empty] | 230 | 258 | 262 | 250 | [60 empty] | 17 | 127 | 19 | 8 | 14 | 4 | 3 | 4 | 36 |  | -5 | -10 | 10 | -5 | [7 empty] | 39.7333
400705-0375 | 3829 | 1881 |  | 24556 | 24.5 | 2850 | 11200 | NVD32, | Правила DNV: Часть 2,Глава 2,Раздел 1(январь 2005), | Нормализован |  |  | 24.5 | 25 | H | T | 20 | 411 | [6 empty] | 555 |  | 28 | [77 empty] | 17 | 157 | 25 | 4 | 19 | 5 | 4 | 3 | 27 |  | -5 | -10 | 26 | -5 | [7 empty] | 44.9333
400705-0375 | 3829 | 1881 |  | 24556 | 24.5 | 2850 | 11200 | NVD32, | Правила DNV: Часть 2,Глава 2,Раздел 1(январь 2005), | Нормализован |  |  | 10 | 10 |  | L | -20 | [23 empty] | 255 | 256 | 252 | 254 | [60 empty] | 17 | 157 | 25 | 4 | 19 | 5 | 4 | 3 | 27 |  | -5 | -10 | 26 | -5 | [7 empty] | 44.9333
400705-0375 | 3842 | 1880 |  | 12278 | 24.5 | 2850 | 11200 | NVD32, | Правила DNV: Часть 2,Глава 2,Раздел 1(январь 2005), | Нормализован |  |  | 24.5 | 25 | B | T | 20 | 389 | [6 empty] | 550 |  | 27 | [77 empty] | 17 | 154 | 29 | 5 | 14 | 2 | 2 | 2 | 35 |  | -5 | -10 | -10 | -5 | [7 empty] | 43.6333
400705-0375 | 3842 | 1880 |  | 12278 | 24.5 | 2850 | 11200 | NVD32, | Правила DNV: Часть 2,Глава 2,Раздел 1(январь 2005), | Нормализован |  |  | 10 | 10 |  | L | -20 | [23 empty] | 210 | 252 | 234 | 232 | [60 empty] | 17 | 154 | 29 | 5 | 14 | 2 | 2 | 2 | 35 |  | -5 | -10 | -10 | -5 | [7 empty] | 43.6333
400705-0375 | 3844 | 1876 |  | 12826 | 24.5 | 2850 | 11700 | NVD32, | Правила DNV: Часть 2,Глава 2,Раздел 1(январь 2005), | Нормализован |  |  | 24.5 | 25 | B | T | 20 | 391 | [6 empty] | 545 |  | 23 | [77 empty] | 17 | 153 | 29 | 11 | 17 | 6 | 2 | 3 | 32 |  | -5 | -10 | -10 | -5 | [7 empty] | 44.3333
400705-0375 | 3844 | 1876 |  | 12826 | 24.5 | 2850 | 11700 | NVD32, | Правила DNV: Часть 2,Глава 2,Раздел 1(январь 2005), | Нормализован |  |  | 10 | 10 |  | L | -20 | [23 empty] | 158 | 134 | 126 | 139 | [60 empty] | 17 | 153 | 29 | 11 | 17 | 6 | 2 | 3 | 32 |  | -5 | -10 | -10 | -5 | [7 empty] | 44.3333
400705-0375 | 3848 | 1878 |  | 24124 | 24.5 | 2800 | 11200 | NVD32, | Правила DNV: Часть 2,Глава 2,Раздел 1(январь 2005), | Нормализован |  |  | 24.5 | 25 | B | T | 20 | 362 | [6 empty] | 520 |  | 30 | [77 empty] | 16 | 147 | 31 | 6 | 10 | 3 | 2 | 3 | 39 |  | -5 | -10 | -10 | -5 | [7 empty] | 41.7333
400705-0375 | 3848 | 1878 |  | 24124 | 24.5 | 2800 | 11200 | NVD32, | Правила DNV: Часть 2,Глава 2,Раздел 1(январь 2005), | Нормализован |  |  | 10 | 10 |  | L | -20 | [23 empty] | 270 | 280 | 275 | 275 | [60 empty] | 16 | 147 | 31 | 6 | 10 | 3 | 2 | 3 | 39 |  | -5 | -10 | -10 | -5 | [7 empty] | 41.7333
400705-0375 | 3848 | 1878 |  | 12278 | 24.5 | 2850 | 11200 | NVD32, | Правила DNV: Часть 2,Глава 2,Раздел 1(январь 2005), | Нормализован |  |  | 24.5 | 25 | B | T | 20 | 362 | [6 empty] | 520 |  | 30 | [77 empty] | 16 | 147 | 31 | 6 | 10 | 3 | 2 | 3 | 39 |  | -5 | -10 | -10 | -5 | [7 empty] | 41.7333
400705-0375 | 3848 | 1878 |  | 12278 | 24.5 | 2850 | 11200 | NVD32, | Правила DNV: Часть 2,Глава 2,Раздел 1(январь 2005), | Нормализован |  |  | 10 | 10 |  | L | -20 | [23 empty] | 270 | 280 | 275 | 275 | [60 empty] | 16 | 147 | 31 | 6 | 10 | 3 | 2 | 3 | 39 |  | -5 | -10 | -10 | -5 | [7 empty] | 41.7333
400705-0375 | 3848 | 1878 |  | 12606 | 24.5 | 2850 | 11500 | NVD32, | Правила DNV: Часть 2,Глава 2,Раздел 1(январь 2005), | Нормализован |  |  | 24.5 | 25 | B | T | 20 | 362 | [6 empty] | 520 |  | 30 | [77 empty] | 16 | 147 | 31 | 6 | 10 | 3 | 2 | 3 | 39 |  | -5 | -10 | -10 | -5 | [7 empty] | 41.7333
400705-0375 | 3848 | 1878 |  | 12606 | 24.5 | 2850 | 11500 | NVD32, | Правила DNV: Часть 2,Глава 2,Раздел 1(январь 2005), | Нормализован |  |  | 10 | 10 |  | L | -20 | [23 empty] | 270 | 280 | 275 | 275 | [60 empty] | 16 | 147 | 31 | 6 | 10 | 3 | 2 | 3 | 39 |  | -5 | -10 | -10 | -5 | [7 empty] | 41.7333
400705-0375 | 3849 | 1877 |  | 6303 | 24.5 | 2850 | 11500 | NVD32, | Правила DNV: Часть 2,Глава 2,Раздел 1(январь 2005), | Нормализован |  |  | 24.5 | 25 | H | T | 20 | 376 | [6 empty] | 545 |  | 27 | [77 empty] | 17 | 154 | 34 | 6 | 12 | 2 | 2 | 3 | 37 |  | -5 | -10 | -10 | -5 | [7 empty] | 43.7
400705-0375 | 3849 | 1877 |  | 6303 | 24.5 | 2850 | 11500 | NVD32, | Правила DNV: Часть 2,Глава 2,Раздел 1(январь 2005), | Нормализован |  |  | 10 | 10 |  | L | -20 | [23 empty] | 264 | 245 | 252 | 254 | [60 empty] | 17 | 154 | 34 | 6 | 12 | 2 | 2 | 3 | 37 |  | -5 | -10 | -10 | -5 | [7 empty] | 43.7
400705-0375 | 3851 | 1882 |  | 12386 | 24.5 | 2800 | 11500 | NVD32, | Правила DNV: Часть 2,Глава 2,Раздел 1(январь 2005), | Нормализован |  |  | 24.5 | 25 | B | T | 20 | 351 | [6 empty] | 500 |  | 26 | [77 empty] | 16 | 138 | 26 | 7 | 22 | 2 | 3 | 3 | 31 |  | -5 | -10 | -10 | -5 | [7 empty] | 40.1
400705-0375 | 3851 | 1882 |  | 12386 | 24.5 | 2800 | 11500 | NVD32, | Правила DNV: Часть 2,Глава 2,Раздел 1(январь 2005), | Нормализован |  |  | 10 | 10 |  | L | -20 | [23 empty] | 160 | 220 | 198 | 193 | [60 empty] | 16 | 138 | 26 | 7 | 22 | 2 | 3 | 3 | 31 |  | -5 | -10 | -10 | -5 | [7 empty] | 40.1
400705-0375 | 3854 | 1875 |  | 6413 | 24.5 | 2850 | 11700 | NVD32, | Правила DNV: Часть 2,Глава 2,Раздел 1(январь 2005), | Нормализован |  |  | 24.5 | 25 | H | T | 20 | 393 | [6 empty] | 565 |  | 24 | [77 empty] | 17 | 160 | 35 | 8 | 15 | 4 | 3 | 3 | 21 |  | -5 | -10 | -10 | -5 | [7 empty] | 45.1667
400705-0375 | 3854 | 1875 |  | 6413 | 24.5 | 2850 | 11700 | NVD32, | Правила DNV: Часть 2,Глава 2,Раздел 1(январь 2005), | Нормализован |  |  | 10 | 10 |  | L | -20 | [23 empty] | 145 | 138 | 142 | 142 | [60 empty] | 17 | 160 | 35 | 8 | 15 | 4 | 3 | 3 | 21 |  | -5 | -10 | -10 | -5 | [7 empty] | 45.1667
400705-0375 | 3854 | 1875 |  | 12936 | 24.5 | 2850 | 11800 | NVD32, | Правила DNV: Часть 2,Глава 2,Раздел 1(январь 2005), | Нормализован |  |  | 24.5 | 25 | H | T | 20 | 393 | [6 empty] | 565 |  | 24 | [77 empty] | 17 | 160 | 35 | 8 | 15 | 4 | 3 | 3 | 21 |  | -5 | -10 | -10 | -5 | [7 empty] | 45.1667
400705-0375 | 3854 | 1875 |  | 12936 | 24.5 | 2850 | 11800 | NVD32, | Правила DNV: Часть 2,Глава 2,Раздел 1(январь 2005), | Нормализован |  |  | 10 | 10 |  | L | -20 | [23 empty] | 145 | 138 | 142 | 142 | [60 empty] | 17 | 160 | 35 | 8 | 15 | 4 | 3 | 3 | 21 |  | -5 | -10 | -10 | -5 | [7 empty] | 45.1667
400705-0375 | 3855 | 1874 |  | 12936 | 24.5 | 2850 | 11800 | NVD32, | Правила DNV: Часть 2,Глава 2,Раздел 1(январь 2005), | Нормализован |  |  | 24.5 | 25 | B | T | 20 | 402 | [6 empty] | 525 |  | 27 | [77 empty] | 17 | 128 | 22 | 11 | 13 | 2 | 2 | 2 | 25 |  | -5 | -10 | 35 | -5 | [7 empty] | 39.3
400705-0375 | 3855 | 1874 |  | 12936 | 24.5 | 2850 | 11800 | NVD32, | Правила DNV: Часть 2,Глава 2,Раздел 1(январь 2005), | Нормализован |  |  | 10 | 10 |  | L | -20 | [23 empty] | 160 | 154 | 166 | 160 | [60 empty] | 17 | 128 | 22 | 11 | 13 | 2 | 2 | 2 | 25 |  | -5 | -10 | 35 | -5 | [7 empty] | 39.3
400705-0375 | 4042 | 2094 |  | 6413 | 24.5 | 2850 | 11700 | NVD32, | Правила DNV: Часть 2,Глава 2,Раздел 1(январь 2005), | Нормализован |  |  | 24.5 | 25 | B | T | 20 | 437 | [6 empty] | 550 |  | 27 | [77 empty] | 17 | 156 | 27 | 5 | 20 | 4 | 2 | 3 | 38 |  | -5 | -10 | 24 | -5 | [7 empty] | 44.4333
400705-0375 | 4042 | 2094 |  | 6413 | 24.5 | 2850 | 11700 | NVD32, | Правила DNV: Часть 2,Глава 2,Раздел 1(январь 2005), | Нормализован |  |  | 10 | 10 |  | L | -20 | [23 empty] | 248 | 240 | 239 | 242 | [60 empty] | 17 | 156 | 27 | 5 | 20 | 4 | 2 | 3 | 38 |  | -5 | -10 | 24 | -5 | [7 empty] | 44.4333
400505-0099/16 | 3265 | 1412 |  | 5181 | 24 | 2500 | 11000 | PCD32, | Правила РС, | Нормализован |  |  | 24 | 25 |  | T | 20 | 400 | [6 empty] | 520 |  | 28 | [77 empty] | 17 | 136 | 17 | 15 | 11 | 2 | 1 | 2 | 31 |  | -5 | -10 | 35 | -5 | 6 | -5 | [5 empty] | 40.5667
400505-0099/16 | 3265 | 1412 |  | 5181 | 24 | 2500 | 11000 | PCD32, | Правила РС, | Нормализован |  |  | 10 | 10 |  | L | -20 | [23 empty] | 121 | 122 | 124 | 122 | [60 empty] | 17 | 136 | 17 | 15 | 11 | 2 | 1 | 2 | 31 |  | -5 | -10 | 35 | -5 | 6 | -5 | [5 empty] | 40.5667
400505-0099/12 | 2220 | 1005 |  | 0,857 | 6.5 | 2100 | 8000 | РСА32, | Правила РС, | Нормализован |  |  | 6.5 | 25 |  | T | 20 | 435 | [6 empty] | 550 |  | 34 | [77 empty] | 14 | 142 | 18 | 6 | 12 | 3 | 2 | 2 | 35 |  | -5 | -10 | 33 | -5 | 8 | -5 | [5 empty] | 38.8333
400505-0099/12 | 2220 | 1005 |  | 0,857 | 6.5 | 2100 | 8000 | РСА32, | Правила РС, | Нормализован |  |  | 5 | 10 |  | L | 0 | [23 empty] | 128 | 127 | 124 | 126 | [60 empty] | 14 | 142 | 18 | 6 | 12 | 3 | 2 | 2 | 35 |  | -5 | -10 | 33 | -5 | 8 | -5 | [5 empty] | 38.8333
400505-0099/12 | 2920 | 1060 |  | 1929 | 6.5 | 2100 | 6000 | РСА32, | Правила РС, | Нормализован |  |  | 6.5 | 25 |  | T | 20 | 419 | [6 empty] | 525 |  | 33 | [77 empty] | 16 | 131 | 22 | 9 | 17 | 1 | 4 | 3 | 30 |  | -5 | -10 | 36 | -5 | 5 | -5 | [5 empty] | 38.8
400505-0099/12 | 2920 | 1060 |  | 1929 | 6.5 | 2100 | 6000 | РСА32, | Правила РС, | Нормализован |  |  | 5 | 10 |  | L | 0 | [23 empty] | 88 | 76 | 80 | 81 | [60 empty] | 16 | 131 | 22 | 9 | 17 | 1 | 4 | 3 | 30 |  | -5 | -10 | 36 | -5 | 5 | -5 | [5 empty] | 38.8
400505-0099/12 | 2909 | 1061 |  | 1286 | 6.5 | 2100 | 6000 | РСА32, | Правила РС, | Нормализован |  |  | 6.5 | 25 |  | T | 20 | 437 | [6 empty] | 545 |  | 28 | [77 empty] | 17 | 133 | 23 | 10 | 10 | 4 | 1 | 2 | 35 |  | -5 | -10 | 35 | -5 | 7 | -5 | [5 empty] | 40.4667
400505-0099/12 | 2909 | 1061 |  | 1286 | 6.5 | 2100 | 6000 | РСА32, | Правила РС, | Нормализован |  |  | 5 | 10 |  | L | 0 | [23 empty] | 75 | 66 | 70 | 70 | [60 empty] | 17 | 133 | 23 | 10 | 10 | 4 | 1 | 2 | 35 |  | -5 | -10 | 35 | -5 | 7 | -5 | [5 empty] | 40.4667
400505-0099/12 | 2909 | 1061 |  | 0,857 | 6.5 | 2100 | 8000 | РСА32, | Правила РС, | Нормализован |  |  | 6.5 | 25 |  | T | 20 | 437 | [6 empty] | 545 |  | 28 | [77 empty] | 17 | 133 | 23 | 10 | 10 | 4 | 1 | 2 | 35 |  | -5 | -10 | 35 | -5 | 7 | -5 | [5 empty] | 40.4667
400505-0099/12 | 2909 | 1061 |  | 0,857 | 6.5 | 2100 | 8000 | РСА32, | Правила РС, | Нормализован |  |  | 5 | 10 |  | L | 0 | [23 empty] | 75 | 66 | 70 | 70 | [60 empty] | 17 | 133 | 23 | 10 | 10 | 4 | 1 | 2 | 35 |  | -5 | -10 | 35 | -5 | 7 | -5 | [5 empty] | 40.4667
400505-0099/12 | 2920 | 1059 |  | 5565 | 7.5 | 2100 | 9000 | РСА32, | Правила РС, | Нормализован |  |  | 7.5 | 25 |  | T | 20 | 430 | [6 empty] | 550 |  | 31 | [77 empty] | 16 | 131 | 22 | 9 | 17 | 10 | 4 | 3 | 30 |  | -5 | -10 | 36 | -5 | 5 | -5 | [5 empty] | 40.6
400505-0099/12 | 2920 | 1059 |  | 5565 | 7.5 | 2100 | 9000 | РСА32, | Правила РС, | Нормализован |  |  | 7.5 | 10 |  | L | 0 | [23 empty] | 205 | 170 | 156 | 177 | [60 empty] | 16 | 131 | 22 | 9 | 17 | 10 | 4 | 3 | 30 |  | -5 | -10 | 36 | -5 | 5 | -5 | [5 empty] | 40.6
400505-0099/12 | 2920 | 1059 |  | 6,8 | 7.5 | 2100 | 11000 | РСА32, | Правила РС, | Нормализован |  |  | 7.5 | 25 |  | T | 20 | 430 | [6 empty] | 550 |  | 31 | [77 empty] | 16 | 131 | 22 | 9 | 17 | 10 | 4 | 3 | 30 |  | -5 | -10 | 36 | -5 | 5 | -5 | [5 empty] | 40.6
400505-0099/12 | 2920 | 1059 |  | 6,8 | 7.5 | 2100 | 11000 | РСА32, | Правила РС, | Нормализован |  |  | 7.5 | 10 |  | L | 0 | [23 empty] | 205 | 170 | 156 | 177 | [60 empty] | 16 | 131 | 22 | 9 | 17 | 10 | 4 | 3 | 30 |  | -5 | -10 | 36 | -5 | 5 | -5 | [5 empty] | 40.6
400505-0099/12 | 2920 | 1060 |  | 7716 | 6.5 | 2100 | 6000 | РСА32, | Правила РС, | Нормализован |  |  | 6.5 | 25 |  | T | 20 | 419 | [6 empty] | 525 |  | 33 | [77 empty] | 16 | 131 | 22 | 9 | 17 | 10 | 4 | 3 | 30 |  | -5 | -10 | 36 | -5 | 5 | -5 | [5 empty] | 40.6
400505-0099/12 | 2920 | 1060 |  | 7716 | 6.5 | 2100 | 6000 | РСА32, | Правила РС, | Нормализован |  |  | 5 | 10 |  | L | 0 | [23 empty] | 88 | 76 | 80 | 81 | [60 empty] | 16 | 131 | 22 | 9 | 17 | 10 | 4 | 3 | 30 |  | -5 | -10 | 36 | -5 | 5 | -5 | [5 empty] | 40.6
400505-0099/15 | 3266 | 1462 |  | 7066 | 15 | 3000 | 10000 | РСА32, | Правила РС, | Нормализован |  |  | 15 | 25 |  | T | 20 | 408 | [6 empty] | 525 |  | 28 | [77 empty] | 17 | 136 | 17 | 15 | 11 | 2 | 1 | 2 | 31 |  | -5 | -10 | 35 | -5 | 6 | -5 | [5 empty] | 40.5667
400505-0099/15 | 3266 | 1462 |  | 7066 | 15 | 3000 | 10000 | РСА32, | Правила РС, | Нормализован |  |  | 10 | 10 |  | L | 0 | [23 empty] | 121 | 115 | 117 | 118 | [60 empty] | 17 | 136 | 17 | 15 | 11 | 2 | 1 | 2 | 31 |  | -5 | -10 | 35 | -5 | 6 | -5 | [5 empty] | 40.5667
400505-0099/12 | 2239 | 536 |  | 0,857 | 6.5 | 2100 | 8000 | РСА32, | Правила РС, | Нормализован |  |  | 7 | 25 |  | T | 20 | 432 | [6 empty] | 530 |  | 31 | [77 empty] | 14 | 147 | 24 | 9 | 16 | 2 | 2 | 3 | 36 |  | 11 | -10 | 24 | 34 | * | [6 empty] | 40.1133
400505-0099/12 | 2239 | 536 |  | 0,857 | 6.5 | 2100 | 8000 | РСА32, | Правила РС, | Нормализован |  |  | 5 | 10 |  | L | -40 | [23 empty] | 80 | 74 | 75 | 76 | [60 empty] | 14 | 147 | 24 | 9 | 16 | 2 | 2 | 3 | 36 |  | 11 | -10 | 24 | 34 | * | [6 empty] | 40.1133
400505-0099/12 | 2239 | 536 |  | 0,857 | 6.5 | 2100 | 8000 | РСА32, | Правила РС, | Нормализован |  |  | 5 | 10 |  | L | -40 | [23 empty] | 73 | 72 | 71 | 72 | [60 empty] | 14 | 147 | 24 | 9 | 16 | 2 | 2 | 3 | 36 |  | 11 | -10 | 24 | 34 | * | [6 empty] | 40.1133
400505-0099/12 | 2239 | 536 |  | 0,857 | 6.5 | 2100 | 8000 | РСА32, | Правила РС, | Нормализован |  |  | 5 | 10 |  | L | -40 | [23 empty] | 78 | 70 | 76 | 75 | [60 empty] | 14 | 147 | 24 | 9 | 16 | 2 | 2 | 3 | 36 |  | 11 | -10 | 24 | 34 | * | [6 empty] | 40.1133
400505-0099/12 | 2239 | 536 |  | 0,857 | 6.5 | 2100 | 8000 | РСА32, | Правила РС, | Нормализован |  |  | 5 | 10 |  | L | -40 | [23 empty] | 81 | 82 | 84 | 82 | [60 empty] | 14 | 147 | 24 | 9 | 16 | 2 | 2 | 3 | 36 |  | 11 | -10 | 24 | 34 | * | [6 empty] | 40.1133
400505-0099/12 | 2239 | 536 |  | 0,857 | 6.5 | 2100 | 8000 | РСА32, | Правила РС, | Нормализован |  |  | 5 | 10 |  | L | -40 | [23 empty] | 80 | 81 | 83 | 81 | [60 empty] | 14 | 147 | 24 | 9 | 16 | 2 | 2 | 3 | 36 |  | 11 | -10 | 24 | 34 | * | [6 empty] | 40.1133
400505-0099/12 | 12239 | 10536 |  | 0,857 | 6.5 | 2100 | 8000 | РСА32, | Правила РС, | Нормализован |  |  | 6.5 | 25 |  | T | 20 | 432 | [6 empty] | 530 |  | 31 | [77 empty] | 14 | 147 | 24 | 9 | 16 | 2 | 2 | 3 | 36 |  | 11 | -10 | 24 | 34 | 5 | 5 | [5 empty] | 40.1133
400505-0099/12 | 12239 | 10536 |  | 0,857 | 6.5 | 2100 | 8000 | РСА32, | Правила РС, | Нормализован |  |  | 5 | 10 |  | L | 0 | [23 empty] | 97 | 102 | 89 | 96 | [60 empty] | 14 | 147 | 24 | 9 | 16 | 2 | 2 | 3 | 36 |  | 11 | -10 | 24 | 34 | 5 | 5 | [5 empty] | 40.1133
400505-0099/12 | 2920 | 1060 |  | 0,643 | 6.5 | 2100 | 6000 | РСА32, | Правила РС, | Нормализован |  |  | 6.5 | 25 |  | T | 20 | 419 | [6 empty] | 525 |  | 33 | [77 empty] | 16 | 131 | 22 | 9 | 17 | 10 | 4 | 3 | 30 |  | -5 | -10 | 36 | -5 | 5 | -5 | [5 empty] | 40.6
400505-0099/12 | 2920 | 1060 |  | 0,643 | 6.5 | 2100 | 6000 | РСА32, | Правила РС, | Нормализован |  |  | 5 | 10 |  | L | 0 | [23 empty] | 88 | 76 | 80 | 81 | [60 empty] | 16 | 131 | 22 | 9 | 17 | 10 | 4 | 3 | 30 |  | -5 | -10 | 36 | -5 | 5 | -5 | [5 empty] | 40.6
400705-0443 | 4437 | 2513 |  | 3,84 | 20 | 2000 | 12000 | BV AH32, | Правила BV, | Нормализующая прокатка |  |  | 20 | 25 | H | T | 20 | 456 | [6 empty] | 590 |  | 32 | [77 empty] | 17 | 152 | 24 | 4 | 18 | 4 | 2 | 2 | 40 |  | -5 | -10 | 25 | -5 | 5 | -5 | [5 empty] | 43.7
400705-0443 | 4437 | 2513 |  | 3,84 | 20 | 2000 | 12000 | BV AH32, | Правила BV, | Нормализующая прокатка |  |  | 10 | 10 |  | L | 0 | [23 empty] | 188 | 175 | 178 | 180 | [60 empty] | 17 | 152 | 24 | 4 | 18 | 4 | 2 | 2 | 40 |  | -5 | -10 | 25 | -5 | 5 | -5 | [5 empty] | 43.7
400705-0443 | 4437 | 2518 |  | 2852 | 11 | 1800 | 9000 | BV AH32, | Правила BV, | Нормализующая прокатка |  |  | 11 | 25 | B | T | 20 | 505 | [6 empty] | 610 |  | 32 | [77 empty] | 17 | 152 | 24 | 4 | 18 | 4 | 2 | 2 | 40 |  | -5 | -10 | 25 | -5 | 5 | -5 | [5 empty] | 43.7
400705-0443 | 4437 | 2518 |  | 2852 | 11 | 1800 | 9000 | BV AH32, | Правила BV, | Нормализующая прокатка |  |  | 10 | 10 |  | L | 0 | [23 empty] | 180 | 172 | 178 | 177 | [60 empty] | 17 | 152 | 24 | 4 | 18 | 4 | 2 | 2 | 40 |  | -5 | -10 | 25 | -5 | 5 | -5 | [5 empty] | 43.7
400705-0438 | 4437 | 2580 |  | 3,84 | 20 | 2000 | 12000 | BV AH32, | Правила BV, | Нормализующая прокатка |  |  | 20 | 25 | B | T | 20 | 450 | [6 empty] | 585 |  | 25 | [77 empty] | 17 | 152 | 24 | 4 | 18 | 4 | 2 | 2 | 40 |  | -5 | -10 | 25 | -5 | 5 | -5 | [5 empty] | 43.7
400705-0438 | 4437 | 2580 |  | 3,84 | 20 | 2000 | 12000 | BV AH32, | Правила BV, | Нормализующая прокатка |  |  | 10 | 10 |  | L | 0 | [23 empty] | 161 | 158 | 147 | 155 | [60 empty] | 17 | 152 | 24 | 4 | 18 | 4 | 2 | 2 | 40 |  | -5 | -10 | 25 | -5 | 5 | -5 | [5 empty] | 43.7
400705-0438 | 4437 | 3053 |  | 2852 | 11 | 1800 | 9000 | BV AH32, | Правила BV, | Нормализующая прокатка |  |  | 11 | 25 | H | T | 20 | 500 | [6 empty] | 610 |  | 21 | [77 empty] | 17 | 152 | 24 | 4 | 18 | 4 | 2 | 2 | 40 |  | -5 | -10 | 25 | -5 | 5 | -5 | [5 empty] | 43.7
400705-0438 | 4437 | 3053 |  | 2852 | 11 | 1800 | 9000 | BV AH32, | Правила BV, | Нормализующая прокатка |  |  | 10 | 10 |  | L | 0 | [23 empty] | 200 | 198 | 191 | 196 | [60 empty] | 17 | 152 | 24 | 4 | 18 | 4 | 2 | 2 | 40 |  | -5 | -10 | 25 | -5 | 5 | -5 | [5 empty] | 43.7
400705-0513 | 5162 | 5256 |  | 11,52 | 8 | 2500 | 12000 | AH32, | Правила RINA, ч.D:2002, | Нормализующая прокатка |  |  | 8 | 15 | B | T | 20 | 477 | [6 empty] | 530 |  | 33 | [77 empty] | 9 | 148 | 26 | 5 | 11 | 2 | 2 | 3 | 11 |  | -5 | -10 | 42 | 53 | [7 empty] | 35.66
400705-0513 | 5162 | 5256 |  | 11,52 | 8 | 2500 | 12000 | AH32, | Правила RINA, ч.D:2002, | Нормализующая прокатка |  |  | 7.5 | 10 |  | L | 0 | [23 empty] | 206 | 210 | 186 | 201 | [60 empty] | 9 | 148 | 26 | 5 | 11 | 2 | 2 | 3 | 11 |  | -5 | -10 | 42 | 53 | [7 empty] | 35.66
400705-0513 | 5166 | 5255 |  | 2,16 | 9 | 2500 | 12000 | AH32, | Правила RINA, ч.D:2002, | Нормализующая прокатка |  |  | 9 | 15 | H | T | 20 | 535 | [6 empty] | 580 |  | 31 | [77 empty] | 9 | 148 | 26 | 5 | 11 | 2 | 2 | 3 | 11 |  | -5 | -10 | 42 | 53 | [7 empty] | 35.66
400705-0513 | 5166 | 5255 |  | 2,16 | 9 | 2500 | 12000 | AH32, | Правила RINA, ч.D:2002, | Нормализующая прокатка |  |  | 7.5 | 10 |  | L | 0 | [23 empty] | 110 | 96 | 86 | 97 | [60 empty] | 9 | 148 | 26 | 5 | 11 | 2 | 2 | 3 | 11 |  | -5 | -10 | 42 | 53 | [7 empty] | 35.66
400705-0513 | 5166 | 5271 |  | 2098 | 9.5 | 2300 | 12000 | AH32, | Правила RINA, ч.D:2002, | Нормализующая прокатка |  |  | 9.5 | 15 | H | T | 20 | 520 | [6 empty] | 580 |  | 31 | [77 empty] | 9 | 148 | 26 | 5 | 11 | 2 | 2 | 3 | 11 |  | -5 | -10 | 42 | 53 | [7 empty] | 35.66
400705-0513 | 5166 | 5271 |  | 2098 | 9.5 | 2300 | 12000 | AH32, | Правила RINA, ч.D:2002, | Нормализующая прокатка |  |  | 7.5 | 10 |  | L | 0 | [23 empty] | 140 | 152 | 146 | 146 | [60 empty] | 9 | 148 | 26 | 5 | 11 | 2 | 2 | 3 | 11 |  | -5 | -10 | 42 | 53 | [7 empty] | 35.66
400705-0513 | 5162 | 5256 |  | 7,68 | 8 | 2500 | 12000 | AH32, | Правила RINA, ч.D:2002, | Нормализующая прокатка |  |  | 8 | 15 | B | T | 20 | 477 | [6 empty] | 530 |  | 33 | [77 empty] | 9 | 148 | 26 | 5 | 11 | 2 | 2 | 3 | 11 |  | -5 | -10 | 42 | 53 | [7 empty] | 35.66
400705-0513 | 5162 | 5256 |  | 7,68 | 8 | 2500 | 12000 | AH32, | Правила RINA, ч.D:2002, | Нормализующая прокатка |  |  | 7.5 | 10 |  | L | 0 | [23 empty] | 206 | 210 | 186 | 201 | [60 empty] | 9 | 148 | 26 | 5 | 11 | 2 | 2 | 3 | 11 |  | -5 | -10 | 42 | 53 | [7 empty] | 35.66
400705-0513 | 5164 | 5298 |  | 3072 | 8 | 2000 | 8000 | AH32, | Правила RINA, ч.D:2002, | Нормализующая прокатка |  |  | 8 | 15 | B | T | 20 | 445 | [6 empty] | 525 |  | 31 | [77 empty] | 10 | 141 | 21 | 5 | 13 | 3 | 3 | 4 | 36 |  | 11 | -10 | 28 | -5 | [7 empty] | 34.8667
400705-0513 | 5164 | 5298 |  | 3072 | 8 | 2000 | 8000 | AH32, | Правила RINA, ч.D:2002, | Нормализующая прокатка |  |  | 7.5 | 10 |  | L | 0 | [23 empty] | 266 | 274 | 270 | 270 | [60 empty] | 10 | 141 | 21 | 5 | 13 | 3 | 3 | 4 | 36 |  | 11 | -10 | 28 | -5 | [7 empty] | 34.8667
400705-0513 | 5166 | 5255 |  | 6,48 | 9 | 2500 | 12000 | AH32, | Правила RINA, ч.D:2002, | Нормализующая прокатка |  |  | 9 | 15 | H | T | 20 | 535 | [6 empty] | 580 |  | 31 | [77 empty] | 9 | 148 | 26 | 5 | 11 | 2 | 2 | 3 | 11 |  | -5 | -10 | 42 | 53 | [7 empty] | 35.66
400705-0513 | 5166 | 5255 |  | 6,48 | 9 | 2500 | 12000 | AH32, | Правила RINA, ч.D:2002, | Нормализующая прокатка |  |  | 7.5 | 10 |  | L | 0 | [23 empty] | 110 | 96 | 86 | 97 | [60 empty] | 9 | 148 | 26 | 5 | 11 | 2 | 2 | 3 | 11 |  | -5 | -10 | 42 | 53 | [7 empty] | 35.66
400705-0513 | 5166 | 5271 |  | 6294 | 9.5 | 2300 | 12000 | AH32, | Правила RINA, ч.D:2002, | Нормализующая прокатка |  |  | 9.5 | 15 | H | T | 20 | 520 | [6 empty] | 580 |  | 31 | [77 empty] | 9 | 148 | 26 | 5 | 11 | 2 | 2 | 3 | 11 |  | -5 | -10 | 42 | 53 | [7 empty] | 35.66
400705-0513 | 5166 | 5271 |  | 6294 | 9.5 | 2300 | 12000 | AH32, | Правила RINA, ч.D:2002, | Нормализующая прокатка |  |  | 7.5 | 10 |  | L | 0 | [23 empty] | 140 | 152 | 146 | 146 | [60 empty] | 9 | 148 | 26 | 5 | 11 | 2 | 2 | 3 | 11 |  | -5 | -10 | 42 | 53 | [7 empty] | 35.66
400705-0523 | 5123 | 5198 |  | 12904 | 18 | 2800 | 8000 | DH32, | Правила RINA, ч.D:2002, | Нормализующая прокатка |  |  | 18 | 15 | B | T | 20 | 409 | [6 empty] | 500 |  | 31 | [77 empty] | 9 | 153 | 22 | 13 | 15 | 2 | 2 | 2 | 39 |  | 16 | -10 | 35 | 55 | [7 empty] | 36.4667
400705-0523 | 5123 | 5198 |  | 12904 | 18 | 2800 | 8000 | DH32, | Правила RINA, ч.D:2002, | Нормализующая прокатка |  |  | 10 | 10 |  | L | -20 | [23 empty] | 240 | 225 | 232 | 232 | [60 empty] | 9 | 153 | 22 | 13 | 15 | 2 | 2 | 2 | 39 |  | 16 | -10 | 35 | 55 | [7 empty] | 36.4667
400705-0513 | 5145 | 5224 |  | 5,76 | 18 | 2500 | 8000 | AH32, | Правила RINA, ч.D:2002, | Нормализующая прокатка |  |  | 18 | 15 | B | T | 20 | 447 | [6 empty] | 535 |  | 31 | [77 empty] | 9 | 153 | 22 | 13 | 15 | 2 | 2 | 2 | 39 |  | 16 | -10 | 35 | 55 | [7 empty] | 36.4667
400705-0513 | 5145 | 5224 |  | 5,76 | 18 | 2500 | 8000 | AH32, | Правила RINA, ч.D:2002, | Нормализующая прокатка |  |  | 10 | 10 |  | L | 0 | [23 empty] | 225 | 222 | 230 | 226 | [60 empty] | 9 | 153 | 22 | 13 | 15 | 2 | 2 | 2 | 39 |  | 16 | -10 | 35 | 55 | [7 empty] | 36.4667
400705-0513 | 5145 | 5225 |  | 22,4 | 14 | 2500 | 10000 | AH32, | Правила RINA, ч.D:2002, | Нормализующая прокатка |  |  | 14 | 15 | H | T | 20 | 430 | [6 empty] | 505 |  | 35 | [77 empty] | 9 | 153 | 22 | 13 | 15 | 2 | 2 | 2 | 39 |  | 16 | -10 | 35 | 55 | [7 empty] | 36.4667
400705-0513 | 5145 | 5225 |  | 22,4 | 14 | 2500 | 10000 | AH32, | Правила RINA, ч.D:2002, | Нормализующая прокатка |  |  | 10 | 10 |  | L | 0 | [23 empty] | 277 | 280 | 282 | 280 | [60 empty] | 9 | 153 | 22 | 13 | 15 | 2 | 2 | 2 | 39 |  | 16 | -10 | 35 | 55 | [7 empty] | 36.4667
400705-0513 | 5145 | 5227 |  | 6 | 12.5 | 2500 | 12000 | AH32, | Правила RINA, ч.D:2002, | Нормализующая прокатка |  |  | 12.5 | 15 | H | T | 20 | 447 | [6 empty] | 510 |  | 32 | [77 empty] | 9 | 153 | 22 | 13 | 15 | 2 | 2 | 2 | 39 |  | 16 | -10 | 35 | 55 | [7 empty] | 36.4667
400705-0513 | 5145 | 5227 |  | 6 | 12.5 | 2500 | 12000 | AH32, | Правила RINA, ч.D:2002, | Нормализующая прокатка |  |  | 10 | 10 |  | L | 0 | [23 empty] | 230 | 237 | 242 | 236 | [60 empty] | 9 | 153 | 22 | 13 | 15 | 2 | 2 | 2 | 39 |  | 16 | -10 | 35 | 55 | [7 empty] | 36.4667
400705-0513 | 5145 | 5229 |  | 6,21 | 11.5 | 2500 | 9000 | AH32, | Правила RINA, ч.D:2002, | Нормализующая прокатка |  |  | 11.5 | 15 | H | T | 20 | 443 | [6 empty] | 520 |  | 30 | [77 empty] | 9 | 153 | 22 | 13 | 15 | 2 | 2 | 2 | 39 |  | 16 | -10 | 35 | 55 | [7 empty] | 36.4667
400705-0513 | 5145 | 5229 |  | 6,21 | 11.5 | 2500 | 9000 | AH32, | Правила RINA, ч.D:2002, | Нормализующая прокатка |  |  | 10 | 10 |  | L | 0 | [23 empty] | 183 | 192 | 199 | 191 | [60 empty] | 9 | 153 | 22 | 13 | 15 | 2 | 2 | 2 | 39 |  | 16 | -10 | 35 | 55 | [7 empty] | 36.4667
400705-0514 | 5123 | 5226 |  | 5 | 12.5 | 2500 | 10000 | DH32, | Правила RINA, ч.D:2002, | Нормализующая прокатка |  |  | 12.5 | 15 | B | T | 20 | 436 | [6 empty] | 515 |  | 31 | [77 empty] | 9 | 153 | 22 | 13 | 15 | 2 | 2 | 2 | 39 |  | 16 | -10 | 35 | 55 | [7 empty] | 36.4667
400705-0514 | 5123 | 5226 |  | 5 | 12.5 | 2500 | 10000 | DH32, | Правила RINA, ч.D:2002, | Нормализующая прокатка |  |  | 10 | 10 |  | L | -20 | [23 empty] | 209 | 211 | 215 | 212 | [60 empty] | 9 | 153 | 22 | 13 | 15 | 2 | 2 | 2 | 39 |  | 16 | -10 | 35 | 55 | [7 empty] | 36.4667
400705-0514 | 5123 | 5228 |  | 4,8 | 12 | 2500 | 10000 | DH32, | Правила RINA, ч.D:2002, | Нормализующая прокатка |  |  | 12 | 15 | B | T | 20 | 434 | [6 empty] | 505 |  | 34 | [77 empty] | 9 | 153 | 22 | 13 | 15 | 2 | 2 | 2 | 39 |  | 16 | -10 | 35 | 55 | [7 empty] | 36.4667
400705-0514 | 5123 | 5228 |  | 4,8 | 12 | 2500 | 10000 | DH32, | Правила RINA, ч.D:2002, | Нормализующая прокатка |  |  | 10 | 10 |  | L | -20 | [23 empty] | 251 | 248 | 250 | 250 | [60 empty] | 9 | 153 | 22 | 13 | 15 | 2 | 2 | 2 | 39 |  | 16 | -10 | 35 | 55 | [7 empty] | 36.4667
400705-0514 | 5163 | 5287 |  | 3072 | 12 | 2000 | 8000 | DH32, | Правила RINA, ч.D:2002, | Нормализующая прокатка |  |  | 12 | 15 | H | T | 20 | 492 | [6 empty] | 565 |  | 27 | [77 empty] | 9 | 148 | 26 | 5 | 11 | 2 | 2 | 3 | 11 |  | -5 | -10 | 42 | 53 | [7 empty] | 35.66
400705-0514 | 5163 | 5287 |  | 3072 | 12 | 2000 | 8000 | DH32, | Правила RINA, ч.D:2002, | Нормализующая прокатка |  |  | 10 | 10 |  | L | -20 | [23 empty] | 260 | 269 | 275 | 268 | [60 empty] | 9 | 148 | 26 | 5 | 11 | 2 | 2 | 3 | 11 |  | -5 | -10 | 42 | 53 | [7 empty] | 35.66
400705-0514 | 5165 | 5285 |  | 2,56 | 20 | 2000 | 8000 | DH32, | Правила RINA, ч.D:2002, | Нормализующая прокатка |  |  | 20 | 15 | H | T | 20 | 457 | [6 empty] | 535 |  | 36 | [77 empty] | 9 | 148 | 26 | 5 | 11 | 2 | 2 | 3 | 11 |  | -5 | -10 | 42 | 53 | [7 empty] | 35.66
400705-0514 | 5165 | 5285 |  | 2,56 | 20 | 2000 | 8000 | DH32, | Правила RINA, ч.D:2002, | Нормализующая прокатка |  |  | 10 | 10 |  | L | -20 | [23 empty] | 260 | 258 | 250 | 256 | [60 empty] | 9 | 148 | 26 | 5 | 11 | 2 | 2 | 3 | 11 |  | -5 | -10 | 42 | 53 | [7 empty] | 35.66
400705-0514 | 5165 | 5316 |  | 3628 | 18 | 1800 | 7000 | DH32, | Правила RINA, ч.D:2002, | Нормализующая прокатка |  |  | 18 | 15 | B | T | 20 | 478 | [6 empty] | 540 |  | 33 | [77 empty] | 9 | 148 | 26 | 5 | 11 | 2 | 2 | 3 | 11 |  | -5 | -10 | 42 | 53 | [7 empty] | 35.66
400705-0514 | 5165 | 5316 |  | 3628 | 18 | 1800 | 7000 | DH32, | Правила RINA, ч.D:2002, | Нормализующая прокатка |  |  | 10 | 10 |  | L | -20 | [23 empty] | 264 | 272 | 261 | 266 | [60 empty] | 9 | 148 | 26 | 5 | 11 | 2 | 2 | 3 | 11 |  | -5 | -10 | 42 | 53 | [7 empty] | 35.66
400705-0514 | 5414 | 5400 |  | 2816 | 11 | 2000 | 8000 | DH32, | Правила RINA, ч.D:2002, | Нормализующая прокатка |  |  | 11 | 15 | B | T | 20 | 482 | [6 empty] | 580 |  | 28 | [77 empty] | 17 | 150 | 26 | 15 | 19 | 3 | 3 | 3 | 31 |  | -5 | -10 | 24 | -5 | [7 empty] | 43.3
400705-0514 | 5414 | 5400 |  | 2816 | 11 | 2000 | 8000 | DH32, | Правила RINA, ч.D:2002, | Нормализующая прокатка |  |  | 10 | 10 |  | L | -20 | [23 empty] | 121 | 116 | 127 | 121 | [60 empty] | 17 | 150 | 26 | 15 | 19 | 3 | 3 | 3 | 31 |  | -5 | -10 | 24 | -5 | [7 empty] | 43.3
400705-0523 | 5123 | 5230 |  | 5644 | 14 | 2800 | 9000 | DH32, | Правила RINA, ч.D:2002, | Нормализующая прокатка |  |  | 14 | 15 | B | T | 20 | 435 | [6 empty] | 515 |  | 35 | [77 empty] | 9 | 153 | 22 | 13 | 15 | 2 | 2 | 2 | 39 |  | 16 | -10 | 35 | 55 | [7 empty] | 36.4667
400705-0523 | 5123 | 5230 |  | 5644 | 14 | 2800 | 9000 | DH32, | Правила RINA, ч.D:2002, | Нормализующая прокатка |  |  | 10 | 10 |  | L | -20 | [23 empty] | 165 | 169 | 178 | 171 | [60 empty] | 9 | 153 | 22 | 13 | 15 | 2 | 2 | 2 | 39 |  | 16 | -10 | 35 | 55 | [7 empty] | 36.4667
400705-0514 | 5123 | 5332 |  | 1,92 | 15 | 2000 | 8000 | DH32, | Правила RINA, ч.D:2002, | Нормализующая прокатка |  |  | 15 | 15 | B | T | 20 | 406 | [6 empty] | 491 |  | 32 | [77 empty] | 9 | 153 | 22 | 13 | 15 | 2 | 2 | 2 | 39 |  | 16 | -10 | 35 | 55 | [7 empty] | 36.4667
400705-0514 | 5123 | 5332 |  | 1,92 | 15 | 2000 | 8000 | DH32, | Правила RINA, ч.D:2002, | Нормализующая прокатка |  |  | 10 | 10 |  | L | -20 | [23 empty] | 138 | 160 | 151 | 150 | [60 empty] | 9 | 153 | 22 | 13 | 15 | 2 | 2 | 2 | 39 |  | 16 | -10 | 35 | 55 | [7 empty] | 36.4667
400705-0513 | 3168 | 5401 |  | 3264 | 8.5 | 2000 | 8000 | AH32, | Правила RINA, ч.D:2002, | Нормализующая прокатка |  |  | 8.5 | 15 | H | T | 20 | 379 | [6 empty] | 500 |  | 32 | [77 empty] | 16 | 130 | 28 | 7 | 13 | 1 | 2 | 1 | 36 |  | -5 | -10 | 10 | -5 | [7 empty] | 38.3667
400705-0513 | 3168 | 5401 |  | 3264 | 8.5 | 2000 | 8000 | AH32, | Правила RINA, ч.D:2002, | Нормализующая прокатка |  |  | 7.5 | 10 |  | L | 0 | [23 empty] | 87 | 85 | 81 | 84 | [60 empty] | 16 | 130 | 28 | 7 | 13 | 1 | 2 | 1 | 36 |  | -5 | -10 | 10 | -5 | [7 empty] | 38.3667
400705-0523 | 5123 | 5230 |  | 5644 | 14 | 2800 | 9000 | DH32, | Правила RINA, ч.D:2002, | Нормализующая прокатка |  |  | 14 | 15 | B | T | 20 | 435 | [6 empty] | 515 |  | 35 | [77 empty] | 9 | 153 | 22 | 13 | 15 | 2 | 2 | 2 | 39 |  | 16 | -10 | 35 | 55 | [7 empty] | 36.4667
400705-0523 | 5123 | 5230 |  | 5644 | 14 | 2800 | 9000 | DH32, | Правила RINA, ч.D:2002, | Нормализующая прокатка |  |  | 10 | 10 |  | L | -20 | [23 empty] | 165 | 169 | 178 | 171 | [60 empty] | 9 | 153 | 22 | 13 | 15 | 2 | 2 | 2 | 39 |  | 16 | -10 | 35 | 55 | [7 empty] | 36.4667
400705-0513 | 5632 | 5464 |  | 10,24 | 10 | 2000 | 8000 | AH32, | Правила RINA, ч.D:2002, | Нормализующая прокатка |  |  | 10 | 15 | B | T | 20 | 463 | [6 empty] | 540 |  | 33 | [77 empty] | 16 | 127 | 22 | 15 | 12 | 2 | 4 | 4 | 32 |  | -5 | -10 | 33 | -5 | [7 empty] | 38.4
400705-0513 | 5632 | 5464 |  | 10,24 | 10 | 2000 | 8000 | AH32, | Правила RINA, ч.D:2002, | Нормализующая прокатка |  |  | 10 | 10 |  | L | 0 | [23 empty] | 140 | 142 | 146 | 143 | [60 empty] | 16 | 127 | 22 | 15 | 12 | 2 | 4 | 4 | 32 |  | -5 | -10 | 33 | -5 | [7 empty] | 38.4
400705-0513 | 5632 | 5465 |  | 3456 | 9 | 2000 | 12000 | AH32, | Правила RINA, ч.D:2002, | Нормализующая прокатка |  |  | 9 | 15 | H | T | 20 | 486 | [6 empty] | 565 |  | 30 | [77 empty] | 16 | 127 | 22 | 15 | 12 | 2 | 4 | 4 | 32 |  | -5 | -10 | 33 | -5 | [7 empty] | 38.4
400705-0513 | 5632 | 5465 |  | 3456 | 9 | 2000 | 12000 | AH32, | Правила RINA, ч.D:2002, | Нормализующая прокатка |  |  | 7.5 | 10 |  | L | 0 | [23 empty] | 85 | 97 | 102 | 95 | [60 empty] | 16 | 127 | 22 | 15 | 12 | 2 | 4 | 4 | 32 |  | -5 | -10 | 33 | -5 | [7 empty] | 38.4
400705-0513 | 5634 | 5466 |  | 8064 | 10 | 2100 | 12000 | AH32, | Правила RINA, ч.D:2002, | Нормализующая прокатка |  |  | 10 | 15 | B | T | 20 | 459 | [6 empty] | 560 |  | 29 | [77 empty] | 15 | 120 | 25 | 8 | 19 | 5 | 4 | 3 | 38 |  | -5 | -10 | 25 | -5 | [7 empty] | 36.7667
400705-0513 | 5634 | 5466 |  | 8064 | 10 | 2100 | 12000 | AH32, | Правила RINA, ч.D:2002, | Нормализующая прокатка |  |  | 10 | 10 |  | L | 0 | [23 empty] | 122 | 125 | 138 | 128 | [60 empty] | 15 | 120 | 25 | 8 | 19 | 5 | 4 | 3 | 38 |  | -5 | -10 | 25 | -5 | [7 empty] | 36.7667
400705-0514 | 5650 | 5462 |  | 14,4 | 10 | 2500 | 12000 | DH32, | Правила RINA, ч.D:2002, | Нормализующая прокатка |  |  | 10 | 15 | B | T | 20 | 447 | [6 empty] | 535 |  | 36 | [77 empty] | 14 | 127 | 21 | 10 | 11 | 5 | 3 | 3 | 36 |  | -5 | -10 | 39 | -5 | [7 empty] | 36.8667
400705-0514 | 5650 | 5462 |  | 14,4 | 10 | 2500 | 12000 | DH32, | Правила RINA, ч.D:2002, | Нормализующая прокатка |  |  | 10 | 10 |  | L | -20 | [23 empty] | 102 | 100 | 100 | 101 | [60 empty] | 14 | 127 | 21 | 10 | 11 | 5 | 3 | 3 | 36 |  | -5 | -10 | 39 | -5 | [7 empty] | 36.8667
400705-0513 | 5628 | 5491 |  | 16128 | 10 | 2100 | 12000 | AH32, | Правила RINA, ч.D:2002, | Нормализующая прокатка |  |  | 10 | 15 | H | T | 20 | 470 | [6 empty] | 560 |  | 25 | [77 empty] | 17 | 128 | 23 | 12 | 10 | 3 | 3 | 4 | 29 |  | -5 | -10 | 27 | -5 | [7 empty] | 39.7
400705-0513 | 5628 | 5491 |  | 16128 | 10 | 2100 | 12000 | AH32, | Правила RINA, ч.D:2002, | Нормализующая прокатка |  |  | 10 | 10 |  | L | 0 | [23 empty] | 117 | 110 | 112 | 113 | [60 empty] | 17 | 128 | 23 | 12 | 10 | 3 | 3 | 4 | 29 |  | -5 | -10 | 27 | -5 | [7 empty] | 39.7
400705-0513 | 5638 | 5469 |  | 4196 | 9.5 | 2300 | 12000 | AH32, | Правила RINA, ч.D:2002, | Нормализующая прокатка |  |  | 9.5 | 15 | H | T | 20 | 505 | [6 empty] | 570 |  | 37 | [77 empty] | 9 | 152 | 25 | 6 | 11 | 2 | 2 | 2 | 34 |  | -5 | -10 | 45 | 57 | [7 empty] | 36.34
400705-0513 | 5638 | 5469 |  | 4196 | 9.5 | 2300 | 12000 | AH32, | Правила RINA, ч.D:2002, | Нормализующая прокатка |  |  | 7.5 | 10 |  | L | 0 | [23 empty] | 143 | 150 | 148 | 147 | [60 empty] | 9 | 152 | 25 | 6 | 11 | 2 | 2 | 2 | 34 |  | -5 | -10 | 45 | 57 | [7 empty] | 36.34
400705-0513 | 5638 | 5490 |  | 8872 | 11 | 2100 | 12000 | AH32, | Правила RINA, ч.D:2002, | Нормализующая прокатка |  |  | 11 | 15 | B | T | 20 | 485 | [6 empty] | 570 |  | 26 | [77 empty] | 9 | 152 | 25 | 6 | 11 | 2 | 2 | 2 | 34 |  | -5 | -10 | 45 | 57 | [7 empty] | 36.34
400705-0513 | 5638 | 5490 |  | 8872 | 11 | 2100 | 12000 | AH32, | Правила RINA, ч.D:2002, | Нормализующая прокатка |  |  | 10 | 10 |  | L | 0 | [23 empty] | 172 | 177 | 170 | 173 | [60 empty] | 9 | 152 | 25 | 6 | 11 | 2 | 2 | 2 | 34 |  | -5 | -10 | 45 | 57 | [7 empty] | 36.34
400705-0513 | 5704 | 5489 |  | 7,2 | 8 | 2500 | 9000 | AH32, | Правила RINA, ч.D:2002, | Нормализующая прокатка |  |  | 8 | 15 | H | T | 20 | 492 | [6 empty] | 570 |  | 25 | [77 empty] | 9 | 157 | 21 | 6 | 16 | 2 | 2 | 1 | 26 |  | 14 | -10 | 34 | 44 | [7 empty] | 36.8467
400705-0513 | 5704 | 5489 |  | 7,2 | 8 | 2500 | 9000 | AH32, | Правила RINA, ч.D:2002, | Нормализующая прокатка |  |  | 7.5 | 10 |  | L | 0 | [23 empty] | 124 | 192 | 175 | 164 | [60 empty] | 9 | 157 | 21 | 6 | 16 | 2 | 2 | 1 | 26 |  | 14 | -10 | 34 | 44 | [7 empty] | 36.8467
400705-0513 | 5715 | 5492 |  | 3456 | 9 | 2000 | 12000 | AH32, | Правила RINA, ч.D:2002, | Нормализующая прокатка |  |  | 9 | 15 | B | T | 20 | 481 | [6 empty] | 570 |  | 27 | [77 empty] | 9 | 155 | 20 | 5 | 18 | 2 | 2 | 1 | 31 |  | 17 | -10 | 34 | 45 | [7 empty] | 36.5333
400705-0513 | 5715 | 5492 |  | 3456 | 9 | 2000 | 12000 | AH32, | Правила RINA, ч.D:2002, | Нормализующая прокатка |  |  | 7.5 | 10 |  | L | 0 | [23 empty] | 155 | 154 | 150 | 153 | [60 empty] | 9 | 155 | 20 | 5 | 18 | 2 | 2 | 1 | 31 |  | 17 | -10 | 34 | 45 | [7 empty] | 36.5333
400705-0514 | 5650 | 5462 |  | 4,8 | 10 | 2500 | 12000 | DH32, | Правила RINA, ч.D:2002, | Нормализующая прокатка |  |  | 10 | 15 | B | T | 20 | 447 | [6 empty] | 535 |  | 36 | [77 empty] | 14 | 127 | 21 | 10 | 11 | 5 | 3 | 3 | 36 |  | -5 | -10 | 39 | -5 | [7 empty] | 36.8667
400705-0514 | 5650 | 5462 |  | 4,8 | 10 | 2500 | 12000 | DH32, | Правила RINA, ч.D:2002, | Нормализующая прокатка |  |  | 10 | 10 |  | L | -20 | [23 empty] | 102 | 100 | 100 | 101 | [60 empty] | 14 | 127 | 21 | 10 | 11 | 5 | 3 | 3 | 36 |  | -5 | -10 | 39 | -5 | [7 empty] | 36.8667
400705-0514 | 5716 | 5493 |  | 3456 | 9 | 2000 | 12000 | DH32, | Правила RINA, ч.D:2002, | Нормализующая прокатка |  |  | 9 | 15 | H | T | 20 | 440 | [6 empty] | 545 |  | 27 | [77 empty] | 9 | 155 | 20 | 5 | 18 | 2 | 2 | 1 | 38 |  | 17 | -10 | 34 | 45 | [7 empty] | 36.5333
400705-0514 | 5716 | 5493 |  | 3456 | 9 | 2000 | 12000 | DH32, | Правила RINA, ч.D:2002, | Нормализующая прокатка |  |  | 7.5 | 10 |  | L | -20 | [23 empty] | 147 | 125 | 136 | 136 | [60 empty] | 9 | 155 | 20 | 5 | 18 | 2 | 2 | 1 | 38 |  | 17 | -10 | 34 | 45 | [7 empty] | 36.5333
400705-0513 | 5638 | 5469 |  | 4196 | 9.5 | 2300 | 12000 | AH32, | Правила RINA, ч.D:2002, | Нормализующая прокатка |  |  | 9.5 | 15 | H | T | 20 | 505 | [6 empty] | 570 |  | 37 | [77 empty] | 9 | 152 | 25 | 6 | 11 | 2 | 2 | 2 | 34 |  | -5 | -10 | 45 | 57 | [7 empty] | 36.34
400705-0513 | 5638 | 5469 |  | 4196 | 9.5 | 2300 | 12000 | AH32, | Правила RINA, ч.D:2002, | Нормализующая прокатка |  |  | 7.5 | 10 |  | L | 0 | [23 empty] | 143 | 150 | 148 | 147 | [60 empty] | 9 | 152 | 25 | 6 | 11 | 2 | 2 | 2 | 34 |  | -5 | -10 | 45 | 57 | [7 empty] | 36.34
400705-0513 | 5706 | 5495 |  | 2048 | 8 | 2000 | 8000 | AH32, | Правила RINA, ч.D:2002, | Нормализующая прокатка |  |  | 8 | 15 | H | T | 20 | 409 | [6 empty] | 480 |  | 32 | [77 empty] | 9 | 140 | 22 | 6 | 12 | 2 | 2 | 2 | 36 |  | 13 | -10 | 32 | -5 | [7 empty] | 33.3
400705-0513 | 5706 | 5495 |  | 2048 | 8 | 2000 | 8000 | AH32, | Правила RINA, ч.D:2002, | Нормализующая прокатка |  |  | 7.5 | 10 |  | L | 0 | [23 empty] | 136 | 140 | 152 | 143 | [60 empty] | 9 | 140 | 22 | 6 | 12 | 2 | 2 | 2 | 36 |  | 13 | -10 | 32 | -5 | [7 empty] | 33.3
400705-0514 | 5649 | 5467 |  | 20,16 | 14 | 2000 | 9000 | DH32, | Правила RINA, ч.D:2002, | Нормализующая прокатка |  |  | 14 | 15 | H | T | 20 | 436 | [6 empty] | 555 |  | 25 | [77 empty] | 17 | 133 | 22 | 8 | 12 | 5 | 5 | 3 | 41 |  | -5 | -10 | 34 | -5 | [7 empty] | 41
400705-0514 | 5649 | 5467 |  | 20,16 | 14 | 2000 | 9000 | DH32, | Правила RINA, ч.D:2002, | Нормализующая прокатка |  |  | 10 | 10 |  | L | -20 | [23 empty] | 130 | 144 | 140 | 138 | [60 empty] | 17 | 133 | 22 | 8 | 12 | 5 | 5 | 3 | 41 |  | -5 | -10 | 34 | -5 | [7 empty] | 41
400705-0514 | 5734 | 5502 |  | 3456 | 9 | 2000 | 12000 | DH32, | Правила RINA, ч.D:2002, | Нормализующая прокатка |  |  | 9 | 15 | B | T | 20 | 497 | [6 empty] | 560 |  | 26 | [77 empty] | 9 | 156 | 20 | 5 | 13 | 2 | 3 | 3 | 29 |  | 12 | -10 | 36 | 56 | [7 empty] | 37.12
400705-0514 | 5734 | 5502 |  | 3456 | 9 | 2000 | 12000 | DH32, | Правила RINA, ч.D:2002, | Нормализующая прокатка |  |  | 7.5 | 10 |  | L | -20 | [23 empty] | 181 | 184 | 180 | 182 | [60 empty] | 9 | 156 | 20 | 5 | 13 | 2 | 3 | 3 | 29 |  | 12 | -10 | 36 | 56 | [7 empty] | 37.12
400705-0513 | 5701 | 5500 |  | 3,84 | 10 | 2000 | 8000 | AH32, | Правила RINA, ч.D:2002, | Нормализующая прокатка |  |  | 10 | 15 | B | T | 20 | 440 | [6 empty] | 515 |  | 34 | [77 empty] | 9 | 145 | 27 | 7 | 13 | 2 | 2 | 2 | 29 |  | 14 | -10 | 41 | 43 | [7 empty] | 34.8933
400705-0513 | 5701 | 5500 |  | 3,84 | 10 | 2000 | 8000 | AH32, | Правила RINA, ч.D:2002, | Нормализующая прокатка |  |  | 10 | 10 |  | L | 0 | [23 empty] | 190 | 176 | 182 | 183 | [60 empty] | 9 | 145 | 27 | 7 | 13 | 2 | 2 | 2 | 29 |  | 14 | -10 | 41 | 43 | [7 empty] | 34.8933
400705-0514 | 5712 | 5499 |  | 3,52 | 11 | 2000 | 10000 | DH32, | Правила RINA, ч.D:2002, | Нормализующая прокатка |  |  | 11 | 15 | H | T | 20 | 484 | [6 empty] | 540 |  | 26 | [77 empty] | 9 | 149 | 22 | 5 | 14 | 5 | 2 | 1 | 40 |  | 14 | -10 | 35 | 57 | [7 empty] | 36.3733
400705-0514 | 5712 | 5499 |  | 3,52 | 11 | 2000 | 10000 | DH32, | Правила RINA, ч.D:2002, | Нормализующая прокатка |  |  | 10 | 10 |  | L | -20 | [23 empty] | 263 | 218 | 240 | 240 | [60 empty] | 9 | 149 | 22 | 5 | 14 | 5 | 2 | 1 | 40 |  | 14 | -10 | 35 | 57 | [7 empty] | 36.3733
400705-0514 | 5734 | 5502 |  | 3456 | 9 | 2000 | 12000 | DH32, | Правила RINA, ч.D:2002, | Нормализующая прокатка |  |  | 9 | 15 | B | T | 20 | 497 | [6 empty] | 560 |  | 26 | [77 empty] | 9 | 156 | 20 | 5 | 13 | 2 | 3 | 3 | 29 |  | 12 | -10 | 36 | 56 | [7 empty] | 37.12
400705-0514 | 5734 | 5502 |  | 3456 | 9 | 2000 | 12000 | DH32, | Правила RINA, ч.D:2002, | Нормализующая прокатка |  |  | 7.5 | 10 |  | L | -20 | [23 empty] | 181 | 184 | 180 | 182 | [60 empty] | 9 | 156 | 20 | 5 | 13 | 2 | 3 | 3 | 29 |  | 12 | -10 | 36 | 56 | [7 empty] | 37.12
400705-0514 | 5789 | 5508 |  | 14,08 | 11 | 2000 | 10000 | DH32, | Правила RINA, ч.D:2002, | Нормализующая прокатка |  |  | 11 | 15 | B | T | 20 | 462 | [6 empty] | 555 |  | 29 | [77 empty] | 14 | 142 | 14 | 20 | 17 | 3 | 2 | 2 | 32 |  | -5 | -10 | 28 | -5 | [7 empty] | 38.8333
400705-0514 | 5789 | 5508 |  | 14,08 | 11 | 2000 | 10000 | DH32, | Правила RINA, ч.D:2002, | Нормализующая прокатка |  |  | 10 | 10 |  | L | -20 | [23 empty] | 84 | 88 | 92 | 88 | [60 empty] | 14 | 142 | 14 | 20 | 17 | 3 | 2 | 2 | 32 |  | -5 | -10 | 28 | -5 | [7 empty] | 38.8333
400705-0514 | 5789 | 5509 |  | 3456 | 9 | 2000 | 12000 | DH32, | Правила RINA, ч.D:2002, | Нормализующая прокатка |  |  | 9 | 15 | H | T | 20 | 420 | [6 empty] | 530 |  | 31 | [77 empty] | 14 | 142 | 14 | 20 | 17 | 3 | 2 | 2 | 32 |  | -5 | -10 | 28 | -5 | [7 empty] | 38.8333
400705-0514 | 5789 | 5509 |  | 3456 | 9 | 2000 | 12000 | DH32, | Правила RINA, ч.D:2002, | Нормализующая прокатка |  |  | 7.5 | 10 |  | L | -20 | [23 empty] | 71 | 67 | 75 | 71 | [60 empty] | 14 | 142 | 14 | 20 | 17 | 3 | 2 | 2 | 32 |  | -5 | -10 | 28 | -5 | [7 empty] | 38.8333
400705-0523 | 5650 | 5503 |  | 4,84 | 11 | 2750 | 10000 | DH32, | Правила RINA, ч.D:2002, | Нормализующая прокатка |  |  | 11 | 15 | H | T | 20 | 472 | [6 empty] | 565 |  | 26 | [77 empty] | 14 | 127 | 21 | 10 | 11 | 5 | 3 | 3 | 36 |  | -5 | -10 | 39 | -5 | [7 empty] | 36.8667
400705-0523 | 5650 | 5503 |  | 4,84 | 11 | 2750 | 10000 | DH32, | Правила RINA, ч.D:2002, | Нормализующая прокатка |  |  | 10 | 10 |  | L | -20 | [23 empty] | 130 | 125 | 121 | 125 | [60 empty] | 14 | 127 | 21 | 10 | 11 | 5 | 3 | 3 | 36 |  | -5 | -10 | 39 | -5 | [7 empty] | 36.8667
400705-0523 | 5707 | 5504 |  | 9,68 | 11 | 2750 | 10000 | DH32, | Правила RINA, ч.D:2002, | Нормализующая прокатка |  |  | 11 | 15 | B | T | 20 | 472 | [6 empty] | 560 |  | 28 | [77 empty] | 9 | 150 | 20 | 6 | 14 | 2 | 3 | 2 | 23 |  | 8 | -10 | 30 | -5 | [7 empty] | 35.0333
400705-0523 | 5707 | 5504 |  | 9,68 | 11 | 2750 | 10000 | DH32, | Правила RINA, ч.D:2002, | Нормализующая прокатка |  |  | 10 | 10 |  | L | -20 | [23 empty] | 130 | 152 | 144 | 142 | [60 empty] | 9 | 150 | 20 | 6 | 14 | 2 | 3 | 2 | 23 |  | 8 | -10 | 30 | -5 | [7 empty] | 35.0333
400705-0514 | 5647 | 5459 |  | 4,8 | 12 | 2500 | 10000 | DH32, | Правила RINA, ч.D:2002, | Нормализующая прокатка |  |  | 12 | 15 | H | T | 20 | 451 | [6 empty] | 560 |  | 30 | [77 empty] | 16 | 134 | 19 | 15 | 14 | 3 | 3 | 4 | 29 |  | -5 | -10 | 35 | -5 | [7 empty] | 39.7
400705-0514 | 5647 | 5459 |  | 4,8 | 12 | 2500 | 10000 | DH32, | Правила RINA, ч.D:2002, | Нормализующая прокатка |  |  | 10 | 10 |  | L | -20 | [23 empty] | 100 | 112 | 107 | 106 | [60 empty] | 16 | 134 | 19 | 15 | 14 | 3 | 3 | 4 | 29 |  | -5 | -10 | 35 | -5 | [7 empty] | 39.7
400705-0514 | 5705 | 5501 |  | 4032 | 14 | 2000 | 9000 | DH32, | Правила RINA, ч.D:2002, | Нормализующая прокатка |  |  | 14 | 15 | H | T | 20 | 449 | [6 empty] | 555 |  | 35 | [77 empty] | 10 | 148 | 26 | 7 | 16 | 2 | 2 | 3 | 39 |  | 14 | -10 | 37 | 45 | [7 empty] | 36.5
400705-0514 | 5705 | 5501 |  | 4032 | 14 | 2000 | 9000 | DH32, | Правила RINA, ч.D:2002, | Нормализующая прокатка |  |  | 10 | 10 |  | L | -20 | [23 empty] | 196 | 197 | 190 | 194 | [60 empty] | 10 | 148 | 26 | 7 | 16 | 2 | 2 | 3 | 39 |  | 14 | -10 | 37 | 45 | [7 empty] | 36.5
400705-0520 | 5713 | 5512 |  | 1757 | 9 | 3050 | 8000 | AH32, | Правила RINA, ч.D:2002, | Нормализующая прокатка |  |  | 9 | 15 | B | T | 20 | 505 | [6 empty] | 570 |  | 30 | [77 empty] | 9 | 151 | 18 | 5 | 16 | 3 | 2 | 2 | 38 |  | 16 | -10 | 37 | 53 | [7 empty] | 36.2933
400705-0520 | 5713 | 5512 |  | 1757 | 9 | 3050 | 8000 | AH32, | Правила RINA, ч.D:2002, | Нормализующая прокатка |  |  | 7.5 | 10 |  | L | 0 | [23 empty] | 119 | 120 | 120 | 120 | [60 empty] | 9 | 151 | 18 | 5 | 16 | 3 | 2 | 2 | 38 |  | 16 | -10 | 37 | 53 | [7 empty] | 36.2933
400705-0513 | 5704 | 5489 |  | 1,44 | 8 | 2500 | 9000 | AH32, | Правила RINA, ч.D:2002, | Нормализующая прокатка |  |  | 8 | 15 | H | T | 20 | 492 | [6 empty] | 570 |  | 25 | [77 empty] | 9 | 157 | 21 | 6 | 16 | 2 | 2 | 1 | 26 |  | 14 | -10 | 34 | 44 | [7 empty] | 36.8467
400705-0513 | 5704 | 5489 |  | 1,44 | 8 | 2500 | 9000 | AH32, | Правила RINA, ч.D:2002, | Нормализующая прокатка |  |  | 7.5 | 10 |  | L | 0 | [23 empty] | 124 | 192 | 175 | 164 | [60 empty] | 9 | 157 | 21 | 6 | 16 | 2 | 2 | 1 | 26 |  | 14 | -10 | 34 | 44 | [7 empty] | 36.8467
400705-0513 | 5846 | 5535 |  | 6,4 | 10 | 2000 | 8000 | AH32, | Правила RINA, ч.D:2002, | Нормализующая прокатка |  |  | 10 | 15 | H | T | 20 | 452 | [6 empty] | 565 |  | 30 | [77 empty] | 15 | 132 | 17 | 10 | 11 | 2 | 2 | 2 | 29 |  | -5 | -10 | 24 | -5 | [7 empty] | 37.9667
400705-0513 | 5846 | 5535 |  | 6,4 | 10 | 2000 | 8000 | AH32, | Правила RINA, ч.D:2002, | Нормализующая прокатка |  |  | 10 | 10 |  | L | 0 | [23 empty] | 132 | 139 | 127 | 133 | [60 empty] | 15 | 132 | 17 | 10 | 11 | 2 | 2 | 2 | 29 |  | -5 | -10 | 24 | -5 | [7 empty] | 37.9667
400705-0513 | 5875 | 5526 |  | 4,32 | 9 | 2500 | 12000 | AH32, | Правила RINA, ч.D:2002, | Нормализующая прокатка |  |  | 9 | 15 | B | T | 20 | 493 | [6 empty] | 570 |  | 27 | [77 empty] | 15 | 134 | 21 | 9 | 11 | 2 | 2 | 2 | 28 |  | -5 | -10 | 34 | -5 | [7 empty] | 38.3
400705-0513 | 5875 | 5526 |  | 4,32 | 9 | 2500 | 12000 | AH32, | Правила RINA, ч.D:2002, | Нормализующая прокатка |  |  | 7.5 | 10 |  | L | 0 | [23 empty] | 95 | 99 | 72 | 89 | [60 empty] | 15 | 134 | 21 | 9 | 11 | 2 | 2 | 2 | 28 |  | -5 | -10 | 34 | -5 | [7 empty] | 38.3
400705-0513 | 5875 | 5532 |  | 4032 | 10 | 2100 | 12000 | AH32, | Правила RINA, ч.D:2002, | Нормализующая прокатка |  |  | 10 | 15 | B | T | 20 | 462 | [6 empty] | 570 |  | 29 | [77 empty] | 15 | 134 | 21 | 9 | 11 | 2 | 2 | 2 | 28 |  | -5 | -10 | 34 | -5 | [7 empty] | 38.3
400705-0513 | 5875 | 5532 |  | 4032 | 10 | 2100 | 12000 | AH32, | Правила RINA, ч.D:2002, | Нормализующая прокатка |  |  | 10 | 10 |  | L | 0 | [23 empty] | 139 | 145 | 126 | 137 | [60 empty] | 15 | 134 | 21 | 9 | 11 | 2 | 2 | 2 | 28 |  | -5 | -10 | 34 | -5 | [7 empty] | 38.3
400705-0513 | 5878 | 5529 |  | 4436 | 11 | 2100 | 12000 | AH32, | Правила RINA, ч.D:2002, | Нормализующая прокатка |  |  | 11 | 15 | H | T | 20 | 482 | [6 empty] | 570 |  | 29 | [77 empty] | 17 | 138 | 22 | 10 | 15 | 3 | 3 | 4 | 28 |  | -5 | -10 | 29 | -5 | [7 empty] | 41.3667
400705-0513 | 5878 | 5529 |  | 4436 | 11 | 2100 | 12000 | AH32, | Правила RINA, ч.D:2002, | Нормализующая прокатка |  |  | 10 | 10 |  | L | 0 | [23 empty] | 105 | 101 | 96 | 101 | [60 empty] | 17 | 138 | 22 | 10 | 15 | 3 | 3 | 4 | 28 |  | -5 | -10 | 29 | -5 | [7 empty] | 41.3667
400705-0514 | 5841 | 5534 |  | 11,52 | 10 | 2000 | 12000 | DH32, | Правила RINA, ч.D:2002, | Нормализующая прокатка |  |  | 10 | 15 | B | T | 20 | 460 | [6 empty] | 545 |  | 29 | [77 empty] | 16 | 130 | 23 | 14 | 19 | 3 | 3 | 2 | 29 |  | -5 | -10 | 36 | -5 | [7 empty] | 38.9
400705-0514 | 5841 | 5534 |  | 11,52 | 10 | 2000 | 12000 | DH32, | Правила RINA, ч.D:2002, | Нормализующая прокатка |  |  | 10 | 10 |  | L | -20 | [23 empty] | 107 | 100 | 94 | 100 | [60 empty] | 16 | 130 | 23 | 14 | 19 | 3 | 3 | 2 | 29 |  | -5 | -10 | 36 | -5 | [7 empty] | 38.9
400705-0514 | 5876 | 5530 |  | 3,52 | 11 | 2000 | 10000 | DH32, | Правила RINA, ч.D:2002, | Нормализующая прокатка |  |  | 11 | 15 | B | T | 20 | 458 | [6 empty] | 560 |  | 30 | [77 empty] | 16 | 150 | 19 | 7 | 18 | 3 | 3 | 2 | 35 |  | -5 | -10 | 27 | -5 | [7 empty] | 42.2333
400705-0514 | 5876 | 5530 |  | 3,52 | 11 | 2000 | 10000 | DH32, | Правила RINA, ч.D:2002, | Нормализующая прокатка |  |  | 10 | 10 |  | L | -20 | [23 empty] | 102 | 114 | 93 | 103 | [60 empty] | 16 | 150 | 19 | 7 | 18 | 3 | 3 | 2 | 35 |  | -5 | -10 | 27 | -5 | [7 empty] | 42.2333
400705-0514 | 5877 | 5524 |  | 5,28 | 11 | 2500 | 12000 | DH32, | Правила RINA, ч.D:2002, | Нормализующая прокатка |  |  | 11 | 15 | B | T | 20 | 456 | [6 empty] | 555 |  | 31 | [77 empty] | 17 | 138 | 22 | 10 | 15 | 3 | 3 | 4 | 28 |  | -5 | -10 | 29 | -5 | [7 empty] | 41.3667
400705-0514 | 5877 | 5524 |  | 5,28 | 11 | 2500 | 12000 | DH32, | Правила RINA, ч.D:2002, | Нормализующая прокатка |  |  | 10 | 10 |  | L | -20 | [23 empty] | 94 | 85 | 80 | 86 | [60 empty] | 17 | 138 | 22 | 10 | 15 | 3 | 3 | 4 | 28 |  | -5 | -10 | 29 | -5 | [7 empty] | 41.3667
400705-0514 | 5883 | 5531 |  | 7,04 | 11 | 2000 | 10000 | DH32, | Правила RINA, ч.D:2002, | Нормализующая прокатка |  |  | 11 | 15 | H | T | 20 | 451 | [6 empty] | 530 |  | 31 | [77 empty] | 10 | 151 | 20 | 9 | 20 | 4 | 2 | 2 | 33 |  | 16 | -10 | 37 | 66 | [7 empty] | 37.7533
400705-0514 | 5883 | 5531 |  | 7,04 | 11 | 2000 | 10000 | DH32, | Правила RINA, ч.D:2002, | Нормализующая прокатка |  |  | 10 | 10 |  | L | -20 | [23 empty] | 153 | 168 | 146 | 156 | [60 empty] | 10 | 151 | 20 | 9 | 20 | 4 | 2 | 2 | 33 |  | 16 | -10 | 37 | 66 | [7 empty] | 37.7533
400705-0514 | 5888 | 5533 |  | 11,52 | 10 | 2000 | 12000 | DH32, | Правила RINA, ч.D:2002, | Нормализующая прокатка |  |  | 10 | 15 | H | T | 20 | 467 | [6 empty] | 570 |  | 33 | [77 empty] | 18 | 148 | 24 | 6 | 10 | 3 | 3 | 3 | 21 |  | 11 | -10 | 28 | -5 | [7 empty] | 43.9667
400705-0514 | 5888 | 5533 |  | 11,52 | 10 | 2000 | 12000 | DH32, | Правила RINA, ч.D:2002, | Нормализующая прокатка |  |  | 10 | 10 |  | L | -20 | [23 empty] | 155 | 149 | 163 | 156 | [60 empty] | 18 | 148 | 24 | 6 | 10 | 3 | 3 | 3 | 21 |  | 11 | -10 | 28 | -5 | [7 empty] | 43.9667
400705-0520 | 5890 | 5520 |  | 8,96 | 10 | 2800 | 10000 | AH32, | Правила RINA, ч.D:2002, | Нормализующая прокатка |  |  | 10 | 15 | B | T | 20 | 500 | [6 empty] | 570 |  | 27 | [77 empty] | 16 | 133 | 23 | 9 | 19 | 5 | 4 | 3 | 28 |  | -5 | -10 | 36 | -5 | [7 empty] | 39.9333
400705-0520 | 5890 | 5520 |  | 8,96 | 10 | 2800 | 10000 | AH32, | Правила RINA, ч.D:2002, | Нормализующая прокатка |  |  | 10 | 10 |  | L | 0 | [23 empty] | 97 | 93 | 86 | 92 | [60 empty] | 16 | 133 | 23 | 9 | 19 | 5 | 4 | 3 | 28 |  | -5 | -10 | 36 | -5 | [7 empty] | 39.9333
400705-0514 | 5734 | 5496 |  | 3098 | 22 | 2200 | 8000 | DH32, | Правила RINA, ч.D:2002, | Нормализован |  |  | 22 | 15 | B | T | 20 | 392 | [6 empty] | 492 |  | 29 | [77 empty] | 9 | 156 | 20 | 5 | 13 | 2 | 3 | 3 | 29 |  | 12 | -10 | 36 | 56 | [7 empty] | 37.12
400705-0514 | 5734 | 5496 |  | 3098 | 22 | 2200 | 8000 | DH32, | Правила RINA, ч.D:2002, | Нормализован |  |  | 10 | 10 |  | L | -20 | [23 empty] | 225 | 220 | 224 | 223 | [60 empty] | 9 | 156 | 20 | 5 | 13 | 2 | 3 | 3 | 29 |  | 12 | -10 | 36 | 56 | [7 empty] | 37.12
400705-0514 | 5735 | 5497 |  | 6196 | 22 | 2200 | 8000 | DH32, | Правила RINA, ч.D:2002, | Нормализован |  |  | 22 | 15 | H | T | 20 | 388 | [6 empty] | 484 |  | 30 | [77 empty] | 9 | 151 | 20 | 4 | 16 | 3 | 2 | 2 | 35 |  | 16 | -10 | 36 | 52 | [7 empty] | 36.2733
400705-0514 | 5735 | 5497 |  | 6196 | 22 | 2200 | 8000 | DH32, | Правила RINA, ч.D:2002, | Нормализован |  |  | 10 | 10 |  | L | -20 | [23 empty] | 256 | 255 | 254 | 255 | [60 empty] | 9 | 151 | 20 | 4 | 16 | 3 | 2 | 2 | 35 |  | 16 | -10 | 36 | 52 | [7 empty] | 36.2733
400705-0523 | 5123 | 5196 |  | 8448 | 22 | 3000 | 8000 | DH32, | Правила RINA, ч.D:2002, | Нормализован |  |  | 22 | 15 | B | T | 20 | 436 | [6 empty] | 490 |  | 26 | [77 empty] | 9 | 153 | 22 | 13 | 15 | 2 | 2 | 2 | 39 |  | 16 | -10 | 35 | 55 | [7 empty] | 36.4667
400705-0523 | 5123 | 5196 |  | 8448 | 22 | 3000 | 8000 | DH32, | Правила RINA, ч.D:2002, | Нормализован |  |  | 10 | 10 |  | L | -20 | [23 empty] | 175 | 174 | 172 | 174 | [60 empty] | 9 | 153 | 22 | 13 | 15 | 2 | 2 | 2 | 39 |  | 16 | -10 | 35 | 55 | [7 empty] | 36.4667
400705-0513 | 5790 | 5515 |  | 4,8 | 12 | 2500 | 10000 | AH32, | Правила RINA, ч.D:2002, | Нормализующая прокатка |  |  | 12 | 15 | H | T | 20 | 481 | [6 empty] | 570 |  | 30 | [77 empty] | 14 | 142 | 14 | 20 | 17 | 3 | 2 | 2 | 32 |  | -5 | -10 | 28 | -5 | [7 empty] | 38.8333
400705-0513 | 5790 | 5515 |  | 4,8 | 12 | 2500 | 10000 | AH32, | Правила RINA, ч.D:2002, | Нормализующая прокатка |  |  | 10 | 10 |  | L | 0 | [23 empty] | 90 | 86 | 92 | 89 | [60 empty] | 14 | 142 | 14 | 20 | 17 | 3 | 2 | 2 | 32 |  | -5 | -10 | 28 | -5 | [7 empty] | 38.8333
400705-0513 | 5875 | 5526 |  | 6,48 | 9 | 2500 | 12000 | AH32, | Правила RINA, ч.D:2002, | Нормализующая прокатка |  |  | 9 | 15 | B | T | 20 | 493 | [6 empty] | 570 |  | 27 | [77 empty] | 15 | 134 | 21 | 9 | 11 | 2 | 2 | 2 | 28 |  | -5 | -10 | 34 | -5 | [7 empty] | 38.3
400705-0513 | 5875 | 5526 |  | 6,48 | 9 | 2500 | 12000 | AH32, | Правила RINA, ч.D:2002, | Нормализующая прокатка |  |  | 7.5 | 10 |  | L | 0 | [23 empty] | 95 | 99 | 72 | 89 | [60 empty] | 15 | 134 | 21 | 9 | 11 | 2 | 2 | 2 | 28 |  | -5 | -10 | 34 | -5 | [7 empty] | 38.3
400705-0513 | 5972 | 5596 |  | 4032 | 10 | 2100 | 12000 | AH32, | Правила RINA, ч.D:2002, | Нормализующая прокатка |  |  | 10 | 15 | B | T | 20 | 460 | [6 empty] | 565 |  | 31 | [77 empty] | 15 | 145 | 25 | 10 | 16 | 3 | 3 | 4 | 35 |  | -5 | -10 | 25 | -5 | [7 empty] | 40.5333
400705-0513 | 5972 | 5596 |  | 4032 | 10 | 2100 | 12000 | AH32, | Правила RINA, ч.D:2002, | Нормализующая прокатка |  |  | 10 | 10 |  | L | 0 | [23 empty] | 165 | 160 | 167 | 164 | [60 empty] | 15 | 145 | 25 | 10 | 16 | 3 | 3 | 4 | 35 |  | -5 | -10 | 25 | -5 | [7 empty] | 40.5333
400705-0513 | 5974 | 5580 |  | 2098 | 9.5 | 2300 | 12000 | AH32, | Правила RINA, ч.D:2002, | Нормализующая прокатка |  |  | 9.5 | 15 | B | T | 20 | 440 | [6 empty] | 540 |  | 26 | [77 empty] | 12 | 137 | 20 | 6 | 13 | 2 | 2 | 3 | 31 |  | -5 | -10 | 27 | -5 | [7 empty] | 35.8667
400705-0513 | 5974 | 5580 |  | 2098 | 9.5 | 2300 | 12000 | AH32, | Правила RINA, ч.D:2002, | Нормализующая прокатка |  |  | 7.5 | 10 |  | L | 0 | [23 empty] | 184 | 180 | 186 | 183 | [60 empty] | 12 | 137 | 20 | 6 | 13 | 2 | 2 | 3 | 31 |  | -5 | -10 | 27 | -5 | [7 empty] | 35.8667
400705-0514 | 5789 | 5576 |  | 2,4 | 10 | 2500 | 12000 | DH32, | Правила RINA, ч.D:2002, | Нормализующая прокатка |  |  | 25 | 15 | B | T | 20 | 440 | [6 empty] | 530 |  | 27 | [77 empty] | 14 | 142 | 14 | 20 | 17 | 3 | 2 | 2 | 32 |  | -5 | -10 | 28 | -5 | [7 empty] | 38.8333
400705-0514 | 5789 | 5576 |  | 2,4 | 10 | 2500 | 12000 | DH32, | Правила RINA, ч.D:2002, | Нормализующая прокатка |  |  | 10 | 10 |  | L | -20 | [23 empty] | 100 | 104 | 110 | 105 | [60 empty] | 14 | 142 | 14 | 20 | 17 | 3 | 2 | 2 | 32 |  | -5 | -10 | 28 | -5 | [7 empty] | 38.8333
400705-0514 | 5973 | 5595 |  | 2816 | 11 | 2000 | 8000 | DH32, | Правила RINA, ч.D:2002, | Нормализующая прокатка |  |  | 11 | 15 | H | T | 20 | 452 | [6 empty] | 555 |  | 31 | [77 empty] | 15 | 145 | 25 | 10 | 16 | 3 | 3 | 4 | 35 |  | -5 | -10 | 25 | -5 | [7 empty] | 40.5333
400705-0514 | 5973 | 5595 |  | 2816 | 11 | 2000 | 8000 | DH32, | Правила RINA, ч.D:2002, | Нормализующая прокатка |  |  | 10 | 10 |  | L | -20 | [23 empty] | 142 | 136 | 138 | 139 | [60 empty] | 15 | 145 | 25 | 10 | 16 | 3 | 3 | 4 | 35 |  | -5 | -10 | 25 | -5 | [7 empty] | 40.5333
400705-0518 | 5976 | 5581 |  | 5,28 | 11 | 2500 | 12000 | EH32, | Правила RINA, ч.D:2002, | Нормализован |  |  | 11 | 15 | H | T | 20 | 378 | [6 empty] | 488 |  | 34 | [77 empty] | 12 | 137 | 20 | 6 | 13 | 2 | 2 | 3 | 31 |  | -5 | -10 | 27 | -5 | [7 empty] | 35.8667
400705-0518 | 5976 | 5581 |  | 5,28 | 11 | 2500 | 12000 | EH32, | Правила RINA, ч.D:2002, | Нормализован |  |  | 10 | 10 |  | L | -40 | [23 empty] | 132 | 138 | 129 | 133 | [60 empty] | 12 | 137 | 20 | 6 | 13 | 2 | 2 | 3 | 31 |  | -5 | -10 | 27 | -5 | [7 empty] | 35.8667
400705-0520 | 5502 | 5483 |  | 1,44 | 6 | 3000 | 10000 | AH32, | Правила RINA, ч.D:2002, | Нормализован |  |  | 6 | 15 | H | T | 20 | 456 | [6 empty] | 565 |  | 28 | [77 empty] | 9 | 153 | 22 | 13 | 15 | 2 | 2 | 2 | 39 |  | 16 | -10 | 35 | 55 | [7 empty] | 36.4667
400705-0520 | 5502 | 5483 |  | 1,44 | 6 | 3000 | 10000 | AH32, | Правила RINA, ч.D:2002, | Нормализован |  |  | 5 | 10 |  | L | 0 | [23 empty] | 96 | 98 | 97 | 97 | [60 empty] | 9 | 153 | 22 | 13 | 15 | 2 | 2 | 2 | 39 |  | 16 | -10 | 35 | 55 | [7 empty] | 36.4667
400705-0520 | 5679 | 5481 |  | 2,88 | 6 | 3000 | 10000 | AH32, | Правила RINA, ч.D:2002, | Нормализован |  |  | 6 | 15 | H | T | 20 | 456 | [6 empty] | 565 |  | 30 | [77 empty] | 15 | 159 | 25 | 12 | 20 | 7 | 5 | 2 | 32 |  | -5 | -10 | 25 | -5 | [7 empty] | 43.6667
400705-0520 | 5679 | 5481 |  | 2,88 | 6 | 3000 | 10000 | AH32, | Правила RINA, ч.D:2002, | Нормализован |  |  | 5 | 10 |  | L | 0 | [23 empty] | 72 | 75 | 70 | 72 | [60 empty] | 15 | 159 | 25 | 12 | 20 | 7 | 5 | 2 | 32 |  | -5 | -10 | 25 | -5 | [7 empty] | 43.6667
400705-0520 | 5679 | 5481 |  | 3456 | 6 | 3000 | 12000 | AH32, | Правила RINA, ч.D:2002, | Нормализован |  |  | 6 | 15 | H | T | 20 | 456 | [6 empty] | 565 |  | 30 | [77 empty] | 15 | 159 | 25 | 12 | 20 | 7 | 5 | 2 | 32 |  | -5 | -10 | 25 | -5 | [7 empty] | 43.6667
400705-0520 | 5679 | 5481 |  | 3456 | 6 | 3000 | 12000 | AH32, | Правила RINA, ч.D:2002, | Нормализован |  |  | 5 | 10 |  | L | 0 | [23 empty] | 72 | 75 | 70 | 72 | [60 empty] | 15 | 159 | 25 | 12 | 20 | 7 | 5 | 2 | 32 |  | -5 | -10 | 25 | -5 | [7 empty] | 43.6667
400705-0520 | 5680 | 5482 |  | 2016 | 7 | 3000 | 12000 | AH32, | Правила RINA, ч.D:2002, | Нормализован |  |  | 7 | 15 | B | T | 20 | 441 | [6 empty] | 560 |  | 30 | [77 empty] | 16 | 154 | 23 | 11 | 20 | 4 | 2 | 3 | 34 |  | -5 | -10 | 26 | -5 | [7 empty] | 43.1
400705-0520 | 5680 | 5482 |  | 2016 | 7 | 3000 | 12000 | AH32, | Правила RINA, ч.D:2002, | Нормализован |  |  | 5 | 10 |  | L | 0 | [23 empty] | 54 | 60 | 58 | 57 | [60 empty] | 16 | 154 | 23 | 11 | 20 | 4 | 2 | 3 | 34 |  | -5 | -10 | 26 | -5 | [7 empty] | 43.1
400705-0520 | 5706 | 5485 |  | 2,88 | 6 | 3000 | 10000 | AH32, | Правила RINA, ч.D:2002, | Нормализован |  |  | 6 | 15 | H | T | 20 | 396 | [6 empty] | 490 |  | 28 | [77 empty] | 9 | 140 | 22 | 6 | 12 | 2 | 2 | 2 | 36 |  | 13 | -10 | 32 | -5 | [7 empty] | 33.3
400705-0520 | 5706 | 5485 |  | 2,88 | 6 | 3000 | 10000 | AH32, | Правила RINA, ч.D:2002, | Нормализован |  |  | 5 | 10 |  | L | 0 | [23 empty] | 102 | 90 | 96 | 96 | [60 empty] | 9 | 140 | 22 | 6 | 12 | 2 | 2 | 2 | 36 |  | 13 | -10 | 32 | -5 | [7 empty] | 33.3
400705-0520 | 5714 | 5484 |  | 8,64 | 6 | 3000 | 10000 | AH32, | Правила RINA, ч.D:2002, | Нормализован |  |  | 6 | 15 | B | T | 20 | 412 | [6 empty] | 505 |  | 30 | [77 empty] | 10 | 152 | 22 | 7 | 12 | 2 | 3 | 3 | 40 |  | 13 | -10 | 42 | 47 | [7 empty] | 37.2733
400705-0520 | 5714 | 5484 |  | 8,64 | 6 | 3000 | 10000 | AH32, | Правила RINA, ч.D:2002, | Нормализован |  |  | 5 | 10 |  | L | 0 | [23 empty] | 88 | 86 | 87 | 87 | [60 empty] | 10 | 152 | 22 | 7 | 12 | 2 | 3 | 3 | 40 |  | 13 | -10 | 42 | 47 | [7 empty] | 37.2733
400705-0513 | 5790 | 5506 |  | 3,84 | 15 | 2000 | 8000 | AH32, | Правила RINA, ч.D:2002, | Нормализующая прокатка |  |  | 15 | 15 | B | T | 20 | 417 | [6 empty] | 525 |  | 27 | [77 empty] | 14 | 142 | 14 | 20 | 17 | 3 | 2 | 2 | 32 |  | -5 | -10 | 28 | -5 | [7 empty] | 38.8333
400705-0513 | 5790 | 5506 |  | 3,84 | 15 | 2000 | 8000 | AH32, | Правила RINA, ч.D:2002, | Нормализующая прокатка |  |  | 10 | 10 |  | L | 0 | [23 empty] | 105 | 99 | 95 | 100 | [60 empty] | 14 | 142 | 14 | 20 | 17 | 3 | 2 | 2 | 32 |  | -5 | -10 | 28 | -5 | [7 empty] | 38.8333
400705-0513 | 5846 | 5736 |  | 7,68 | 8 | 2500 | 12000 | AH32, | Правила RINA, ч.D:2002, | Нормализующая прокатка |  |  | 8 | 15 | B | T | 20 | 350 | [6 empty] | 580 |  | 28 | [77 empty] | 15 | 132 | 17 | 10 | 11 | 2 | 2 | 2 | 29 |  | -5 | -10 | 24 | -5 | [7 empty] | 37.9667
400705-0513 | 5846 | 5736 |  | 7,68 | 8 | 2500 | 12000 | AH32, | Правила RINA, ч.D:2002, | Нормализующая прокатка |  |  | 7.5 | 10 |  | L | 0 | [23 empty] | 90 | 91 | 89 | 90 | [60 empty] | 15 | 132 | 17 | 10 | 11 | 2 | 2 | 2 | 29 |  | -5 | -10 | 24 | -5 | [7 empty] | 37.9667
400705-0514 | 5847 | 5536 |  | 1728 | 9 | 2000 | 12000 | DH32, | Правила RINA, ч.D:2002, | Нормализующая прокатка |  |  | 9 | 15 | B | T | 20 | 443 | [6 empty] | 540 |  | 31 | [77 empty] | 15 | 132 | 17 | 1 | 11 | 2 | 2 | 2 | 29 |  | -5 | -10 | 24 | -5 | [7 empty] | 37.9667
400705-0514 | 5847 | 5536 |  | 1728 | 9 | 2000 | 12000 | DH32, | Правила RINA, ч.D:2002, | Нормализующая прокатка |  |  | 7.5 | 10 |  | L | -20 | [23 empty] | 95 | 75 | 80 | 83 | [60 empty] | 15 | 132 | 17 | 1 | 11 | 2 | 2 | 2 | 29 |  | -5 | -10 | 24 | -5 | [7 empty] | 37.9667
400705-0514 | 5877 | 5524 |  | 5,28 | 11 | 2500 | 12000 | DH32, | Правила RINA, ч.D:2002, | Нормализующая прокатка |  |  | 11 | 15 | B | T | 20 | 456 | [6 empty] | 555 |  | 31 | [77 empty] | 17 | 138 | 22 | 10 | 15 | 3 | 3 | 4 | 28 |  | -5 | -10 | 29 | -5 | [7 empty] | 41.3667
400705-0514 | 5877 | 5524 |  | 5,28 | 11 | 2500 | 12000 | DH32, | Правила RINA, ч.D:2002, | Нормализующая прокатка |  |  | 10 | 10 |  | L | -20 | [23 empty] | 94 | 85 | 80 | 86 | [60 empty] | 17 | 138 | 22 | 10 | 15 | 3 | 3 | 4 | 28 |  | -5 | -10 | 29 | -5 | [7 empty] | 41.3667
400705-0518 | 5702 | 5488 |  | 21,12 | 11 | 2500 | 12000 | EH32, | Правила RINA, ч.D:2002, | Нормализован |  |  | 11 | 25 | B | T | 20 | 386 | [6 empty] | 487 |  | 30 | [77 empty] | 10 | 155 | 24 | 7 | 15 | 2 | 2 | 2 | 36 |  | 16 | -10 | 32 | 46 | [7 empty] | 37.62
400705-0518 | 5702 | 5488 |  | 21,12 | 11 | 2500 | 12000 | EH32, | Правила RINA, ч.D:2002, | Нормализован |  |  | 10 | 10 |  | L | -40 | [23 empty] | 138 | 129 | 130 | 132 | [60 empty] | 10 | 155 | 24 | 7 | 15 | 2 | 2 | 2 | 36 |  | 16 | -10 | 32 | 46 | [7 empty] | 37.62
400705-0518 | 5702 | 5488 |  | 21,12 | 11 | 2500 | 12000 | EH32, | Правила RINA, ч.D:2002, | Нормализован |  |  | 10 | 10 |  | L | -40 | [23 empty] | 125 | 131 | 121 | 126 | [60 empty] | 10 | 155 | 24 | 7 | 15 | 2 | 2 | 2 | 36 |  | 16 | -10 | 32 | 46 | [7 empty] | 37.62
400705-0518 | 5702 | 5488 |  | 21,12 | 11 | 2500 | 12000 | EH32, | Правила RINA, ч.D:2002, | Нормализован |  |  | 10 | 10 |  | L | -40 | [23 empty] | 136 | 140 | 129 | 135 | [60 empty] | 10 | 155 | 24 | 7 | 15 | 2 | 2 | 2 | 36 |  | 16 | -10 | 32 | 46 | [7 empty] | 37.62
400705-0518 | 5702 | 5488 |  | 21,12 | 11 | 2500 | 12000 | EH32, | Правила RINA, ч.D:2002, | Нормализован |  |  | 10 | 10 |  | L | -40 | [23 empty] | 133 | 130 | 125 | 129 | [60 empty] | 10 | 155 | 24 | 7 | 15 | 2 | 2 | 2 | 36 |  | 16 | -10 | 32 | 46 | [7 empty] | 37.62
400705-0518 | 5702 | 5488 |  | 21,12 | 11 | 2500 | 12000 | EH32, | Правила RINA, ч.D:2002, | Нормализован |  |  | 10 | 10 |  | L | -40 | [23 empty] | 141 | 137 | 130 | 136 | [60 empty] | 10 | 155 | 24 | 7 | 15 | 2 | 2 | 2 | 36 |  | 16 | -10 | 32 | 46 | [7 empty] | 37.62
400705-0518 | 5702 | 5488 |  | 21,12 | 11 | 2500 | 12000 | EH32, | Правила RINA, ч.D:2002, | Нормализован |  |  | 10 | 10 |  | L | -40 | [23 empty] | 131 | 129 | 138 | 133 | [60 empty] | 10 | 155 | 24 | 7 | 15 | 2 | 2 | 2 | 36 |  | 16 | -10 | 32 | 46 | [7 empty] | 37.62
400705-0518 | 5702 | 5488 |  | 21,12 | 11 | 2500 | 12000 | EH32, | Правила RINA, ч.D:2002, | Нормализован |  |  | 10 | 10 |  | L | -40 | [23 empty] | 129 | 133 | 131 | 131 | [60 empty] | 10 | 155 | 24 | 7 | 15 | 2 | 2 | 2 | 36 |  | 16 | -10 | 32 | 46 | [7 empty] | 37.62
400705-0518 | 5702 | 5488 |  | 21,12 | 11 | 2500 | 12000 | EH32, | Правила RINA, ч.D:2002, | Нормализован |  |  | 10 | 10 |  | L | -40 | [23 empty] | 130 | 127 | 134 | 130 | [60 empty] | 10 | 155 | 24 | 7 | 15 | 2 | 2 | 2 | 36 |  | 16 | -10 | 32 | 46 | [7 empty] | 37.62
400705-0513 | 5638 | 5469 |  | 2098 | 9.5 | 2300 | 12000 | AH32, | Правила RINA, ч.D:2002, | Нормализующая прокатка |  |  | 9.5 | 15 | H | T | 20 | 505 | [6 empty] | 570 |  | 37 | [77 empty] | 9 | 152 | 25 | 6 | 11 | 2 | 2 | 2 | 34 |  | -5 | -10 | 45 | 57 | [7 empty] | 36.34
400705-0513 | 5638 | 5469 |  | 2098 | 9.5 | 2300 | 12000 | AH32, | Правила RINA, ч.D:2002, | Нормализующая прокатка |  |  | 7.5 | 10 |  | L | 0 | [23 empty] | 143 | 150 | 148 | 147 | [60 empty] | 9 | 152 | 25 | 6 | 11 | 2 | 2 | 2 | 34 |  | -5 | -10 | 45 | 57 | [7 empty] | 36.34
400705-0513 | 5704 | 5489 |  | 1,44 | 8 | 2500 | 9000 | AH32, | Правила RINA, ч.D:2002, | Нормализующая прокатка |  |  | 8 | 15 | H | T | 20 | 492 | [6 empty] | 570 |  | 25 | [77 empty] | 9 | 157 | 21 | 6 | 16 | 2 | 2 | 1 | 26 |  | 14 | -10 | 34 | 44 | [7 empty] | 36.8467
400705-0513 | 5704 | 5489 |  | 1,44 | 8 | 2500 | 9000 | AH32, | Правила RINA, ч.D:2002, | Нормализующая прокатка |  |  | 7.5 | 10 |  | L | 0 | [23 empty] | 124 | 192 | 175 | 164 | [60 empty] | 9 | 157 | 21 | 6 | 16 | 2 | 2 | 1 | 26 |  | 14 | -10 | 34 | 44 | [7 empty] | 36.8467
400705-0513 | 5846 | 5780 |  | 8064 | 10 | 2100 | 12000 | AH32, | Правила RINA, ч.D:2002, | Нормализующая прокатка |  |  | 10 | 15 | B | T | 20 | 426 | [6 empty] | 580 |  | 28 | [77 empty] | 15 | 132 | 17 | 10 | 11 | 2 | 2 | 2 | 29 |  | -5 | -10 | 24 | -5 | [7 empty] | 37.9667
400705-0513 | 5846 | 5780 |  | 8064 | 10 | 2100 | 12000 | AH32, | Правила RINA, ч.D:2002, | Нормализующая прокатка |  |  | 10 | 10 |  | L | 0 | [23 empty] | 145 | 140 | 147 | 144 | [60 empty] | 15 | 132 | 17 | 10 | 11 | 2 | 2 | 2 | 29 |  | -5 | -10 | 24 | -5 | [7 empty] | 37.9667
400705-0514 | 5881 | 5528 |  | 3,84 | 15 | 2000 | 8000 | DH32, | Правила RINA, ч.D:2002, | Нормализующая прокатка |  |  | 15 | 15 | B | T | 20 | 435 | [6 empty] | 570 |  | 25 | [77 empty] | 15 | 145 | 22 | 7 | 19 | 6 | 4 | 3 | 30 |  | -5 | -10 | 26 | -5 | [7 empty] | 41.1333
400705-0514 | 5881 | 5528 |  | 3,84 | 15 | 2000 | 8000 | DH32, | Правила RINA, ч.D:2002, | Нормализующая прокатка |  |  | 10 | 10 |  | L | -20 | [23 empty] | 112 | 114 | 118 | 115 | [60 empty] | 15 | 145 | 22 | 7 | 19 | 6 | 4 | 3 | 30 |  | -5 | -10 | 26 | -5 | [7 empty] | 41.1333
400705-0513 | 5502 | 5449 |  | 6144 | 6 | 2000 | 8000 | AH32, | Правила RINA, ч.D:2002, | Нормализован |  |  | 6 | 25 | H | T | 20 | 410 | [6 empty] | 484 |  | 39 | [77 empty] | 9 | 153 | 22 | 13 | 15 | 2 | 2 | 2 | 39 |  | 16 | -10 | 35 | 55 | [7 empty] | 36.4667
400705-0513 | 5502 | 5449 |  | 6144 | 6 | 2000 | 8000 | AH32, | Правила RINA, ч.D:2002, | Нормализован |  |  | 5 | 10 |  | L | 0 | [23 empty] | 130 | 115 | 124 | 123 | [60 empty] | 9 | 153 | 22 | 13 | 15 | 2 | 2 | 2 | 39 |  | 16 | -10 | 35 | 55 | [7 empty] | 36.4667
400705-0513 | 5502 | 5450 |  | 2176 | 8.5 | 2000 | 8000 | AH32, | Правила RINA, ч.D:2002, | Нормализован |  |  | 8.5 | 25 | B | T | 20 | 489 | [6 empty] | 560 |  | 28 | [77 empty] | 9 | 153 | 22 | 13 | 15 | 2 | 2 | 2 | 39 |  | 16 | -10 | 35 | 55 | [7 empty] | 36.4667
400705-0513 | 5502 | 5450 |  | 2176 | 8.5 | 2000 | 8000 | AH32, | Правила RINA, ч.D:2002, | Нормализован |  |  | 7.5 | 10 |  | L | 0 | [23 empty] | 112 | 128 | 130 | 123 | [60 empty] | 9 | 153 | 22 | 13 | 15 | 2 | 2 | 2 | 39 |  | 16 | -10 | 35 | 55 | [7 empty] | 36.4667
400705-0513 | 5846 | 5736 |  | 3,84 | 8 | 2500 | 12000 | AH32, | Правила RINA, ч.D:2002, | Нормализующая прокатка |  |  | 8 | 15 | B | T | 20 | 350 | [6 empty] | 580 |  | 28 | [77 empty] | 15 | 132 | 17 | 10 | 11 | 2 | 2 | 2 | 29 |  | -5 | -10 | 24 | -5 | [7 empty] | 37.9667
400705-0513 | 5846 | 5736 |  | 3,84 | 8 | 2500 | 12000 | AH32, | Правила RINA, ч.D:2002, | Нормализующая прокатка |  |  | 7.5 | 10 |  | L | 0 | [23 empty] | 90 | 91 | 89 | 90 | [60 empty] | 15 | 132 | 17 | 10 | 11 | 2 | 2 | 2 | 29 |  | -5 | -10 | 24 | -5 | [7 empty] | 37.9667
400705-0513 | 5875 | 5526 |  | 2,16 | 9 | 2500 | 12000 | AH32, | Правила RINA, ч.D:2002, | Нормализующая прокатка |  |  | 9 | 15 | B | T | 20 | 493 | [6 empty] | 570 |  | 27 | [77 empty] | 15 | 134 | 21 | 9 | 11 | 2 | 2 | 2 | 28 |  | -5 | -10 | 34 | -5 | [7 empty] | 38.3
400705-0513 | 5875 | 5526 |  | 2,16 | 9 | 2500 | 12000 | AH32, | Правила RINA, ч.D:2002, | Нормализующая прокатка |  |  | 7.5 | 10 |  | L | 0 | [23 empty] | 95 | 99 | 72 | 89 | [60 empty] | 15 | 134 | 21 | 9 | 11 | 2 | 2 | 2 | 28 |  | -5 | -10 | 34 | -5 | [7 empty] | 38.3
400705-0513 | 5972 | 5935 |  | 3,84 | 10 | 2000 | 8000 | AH32, | Правила RINA, ч.D:2002, | Нормализующая прокатка |  |  | 10 | 15 | H | T | 20 | 460 | [6 empty] | 560 |  | 27 | [77 empty] | 15 | 145 | 25 | 10 | 16 | 3 | 3 | 4 | 35 |  | -5 | -10 | 25 | -5 | [7 empty] | 40.5333
400705-0513 | 5972 | 5935 |  | 3,84 | 10 | 2000 | 8000 | AH32, | Правила RINA, ч.D:2002, | Нормализующая прокатка |  |  | 10 | 10 |  | L | 0 | [23 empty] | 135 | 140 | 142 | 139 | [60 empty] | 15 | 145 | 25 | 10 | 16 | 3 | 3 | 4 | 35 |  | -5 | -10 | 25 | -5 | [7 empty] | 40.5333
400705-0513 | 6056 | 5930 |  | 4032 | 10 | 2100 | 12000 | AH32, | Правила RINA, ч.D:2002, | Нормализующая прокатка |  |  | 10 | 15 | B | T | 20 | 493 | [6 empty] | 590 |  | 25 | [77 empty] | 16 | 146 | 32 | 6 | 19 | 5 | 3 | 4 | 28 |  | -5 | -10 | 27 | -5 | [7 empty] | 42.1
400705-0513 | 6056 | 5930 |  | 4032 | 10 | 2100 | 12000 | AH32, | Правила RINA, ч.D:2002, | Нормализующая прокатка |  |  | 10 | 10 |  | L | 0 | [23 empty] | 80 | 84 | 87 | 84 | [60 empty] | 16 | 146 | 32 | 6 | 19 | 5 | 3 | 4 | 28 |  | -5 | -10 | 27 | -5 | [7 empty] | 42.1
400705-0513 | 6056 | 5936 |  | 3,84 | 10 | 2000 | 8000 | AH32, | Правила RINA, ч.D:2002, | Нормализующая прокатка |  |  | 10 | 15 | B | T | 20 | 477 | [6 empty] | 580 |  | 27 | [77 empty] | 16 | 146 | 32 | 6 | 19 | 5 | 3 | 4 | 28 |  | -5 | -10 | 27 | -5 | [7 empty] | 42.1
400705-0513 | 6056 | 5936 |  | 3,84 | 10 | 2000 | 8000 | AH32, | Правила RINA, ч.D:2002, | Нормализующая прокатка |  |  | 10 | 10 |  | L | 0 | [23 empty] | 130 | 132 | 135 | 132 | [60 empty] | 16 | 146 | 32 | 6 | 19 | 5 | 3 | 4 | 28 |  | -5 | -10 | 27 | -5 | [7 empty] | 42.1
400705-0513 | 6056 | 6059 |  | 1,44 | 8 | 2500 | 9000 | AH32, | Правила RINA, ч.D:2002, | Нормализующая прокатка |  |  | 8 | 25 | H | T | 20 | 485 | [6 empty] | 590 |  | 23 | [77 empty] | 16 | 146 | 32 | 6 | 19 | 5 | 3 | 4 | 28 |  | -5 | -10 | 27 | -5 | [7 empty] | 42.1
400705-0513 | 6056 | 6059 |  | 1,44 | 8 | 2500 | 9000 | AH32, | Правила RINA, ч.D:2002, | Нормализующая прокатка |  |  | 7.5 | 10 |  | L | 0 | [23 empty] | 75 | 95 | 82 | 84 | [60 empty] | 16 | 146 | 32 | 6 | 19 | 5 | 3 | 4 | 28 |  | -5 | -10 | 27 | -5 | [7 empty] | 42.1
400705-0514 | 5789 | 5507 |  | 3072 | 12 | 2000 | 8000 | DH32, | Правила RINA, ч.D:2002, | Нормализующая прокатка |  |  | 12 | 15 | H | T | 20 | 479 | [6 empty] | 575 |  | 31 | [77 empty] | 14 | 142 | 14 | 20 | 17 | 3 | 2 | 2 | 32 |  | -5 | -10 | 28 | -5 | [7 empty] | 38.8333
400705-0514 | 5789 | 5507 |  | 3072 | 12 | 2000 | 8000 | DH32, | Правила RINA, ч.D:2002, | Нормализующая прокатка |  |  | 10 | 10 |  | L | -20 | [23 empty] | 115 | 110 | 107 | 111 | [60 empty] | 14 | 142 | 14 | 20 | 17 | 3 | 2 | 2 | 32 |  | -5 | -10 | 28 | -5 | [7 empty] | 38.8333
400705-0514 | 5877 | 6056 |  | 10,8 | 9 | 2500 | 12000 | DH32, | Правила RINA, ч.D:2002, | Нормализующая прокатка |  |  | 9 | 15 | B | T | 20 | 465 | [6 empty] | 565 |  | 27 | [77 empty] | 17 | 138 | 22 | 10 | 15 | 3 | 3 | 4 | 28 |  | -5 | -10 | 29 | -5 | [7 empty] | 41.3667
400705-0514 | 5877 | 6056 |  | 10,8 | 9 | 2500 | 12000 | DH32, | Правила RINA, ч.D:2002, | Нормализующая прокатка |  |  | 7.5 | 10 |  | L | -20 | [23 empty] | 153 | 165 | 160 | 159 | [60 empty] | 17 | 138 | 22 | 10 | 15 | 3 | 3 | 4 | 28 |  | -5 | -10 | 29 | -5 | [7 empty] | 41.3667
400705-0514 | 6058 | 5932 |  | 3,84 | 10 | 2000 | 12000 | DH32, | Правила RINA, ч.D:2002, | Нормализующая прокатка |  |  | 10 | 15 | B | T | 20 | 480 | [6 empty] | 580 |  | 26 | [77 empty] | 16 | 146 | 32 | 6 | 19 | 5 | 3 | 4 | 28 |  | -5 | -10 | 27 | -5 | [7 empty] | 42.1
400705-0514 | 6058 | 5932 |  | 3,84 | 10 | 2000 | 12000 | DH32, | Правила RINA, ч.D:2002, | Нормализующая прокатка |  |  | 10 | 10 |  | L | -20 | [23 empty] | 148 | 150 | 144 | 147 | [60 empty] | 16 | 146 | 32 | 6 | 19 | 5 | 3 | 4 | 28 |  | -5 | -10 | 27 | -5 | [7 empty] | 42.1
400705-0520 | 5502 | 5442 |  | 2,88 | 6 | 3000 | 10000 | AH32, | Правила RINA, ч.D:2002, | Нормализован |  |  | 6 | 15 | B | T | 20 | 425 | [6 empty] | 479 |  | 34 | [77 empty] | 9 | 153 | 22 | 13 | 15 | 2 | 2 | 2 | 39 |  | 16 | -10 | 35 | 55 | [7 empty] | 36.4667
400705-0520 | 5502 | 5442 |  | 2,88 | 6 | 3000 | 10000 | AH32, | Правила RINA, ч.D:2002, | Нормализован |  |  | 5 | 10 |  | L | 0 | [23 empty] | 90 | 94 | 86 | 90 | [60 empty] | 9 | 153 | 22 | 13 | 15 | 2 | 2 | 2 | 39 |  | 16 | -10 | 35 | 55 | [7 empty] | 36.4667
400705-0520 | 5706 | 5485 |  | 1,44 | 6 | 3000 | 10000 | AH32, | Правила RINA, ч.D:2002, | Нормализован |  |  | 6 | 15 | H | T | 20 | 396 | [6 empty] | 490 |  | 28 | [77 empty] | 9 | 140 | 22 | 6 | 12 | 2 | 2 | 2 | 36 |  | 13 | -10 | 32 | -5 | [7 empty] | 33.3
400705-0520 | 5706 | 5485 |  | 1,44 | 6 | 3000 | 10000 | AH32, | Правила RINA, ч.D:2002, | Нормализован |  |  | 5 | 10 |  | L | 0 | [23 empty] | 102 | 90 | 96 | 96 | [60 empty] | 9 | 140 | 22 | 6 | 12 | 2 | 2 | 2 | 36 |  | 13 | -10 | 32 | -5 | [7 empty] | 33.3
400705-0520 | 5713 | 5512 |  | 1757 | 9 | 3050 | 8000 | AH32, | Правила RINA, ч.D:2002, | Нормализующая прокатка |  |  | 9 | 15 | B | T | 20 | 505 | [6 empty] | 570 |  | 30 | [77 empty] | 9 | 151 | 18 | 5 | 16 | 3 | 2 | 2 | 38 |  | 16 | -10 | 37 | 53 | [7 empty] | 36.2933
400705-0520 | 5713 | 5512 |  | 1757 | 9 | 3050 | 8000 | AH32, | Правила RINA, ч.D:2002, | Нормализующая прокатка |  |  | 7.5 | 10 |  | L | 0 | [23 empty] | 119 | 120 | 120 | 120 | [60 empty] | 9 | 151 | 18 | 5 | 16 | 3 | 2 | 2 | 38 |  | 16 | -10 | 37 | 53 | [7 empty] | 36.2933
400505-0192/5 | 6139 | 6335 |  | 29003 | 8.5 | 2100 | 9000 | РСА32, | Правила РС, | Нормализован |  |  | 8.5 | 25 | H | T | 20 | 389 | [6 empty] | 497 |  | 32 | [77 empty] | 12 | 131 | 21 | 10 | 20 | 5 | 4 | 3 | 34 |  | -5 | -10 | 29 | -5 | 5 | -5 | [5 empty] | 35.6
400505-0192/5 | 6139 | 6335 |  | 29003 | 8.5 | 2100 | 9000 | РСА32, | Правила РС, | Нормализован |  |  | 7.5 | 10 |  | L | 0 | [23 empty] | 164 | 171 | 168 | 168 | [60 empty] | 12 | 131 | 21 | 10 | 20 | 5 | 4 | 3 | 34 |  | -5 | -10 | 29 | -5 | 5 | -5 | [5 empty] | 35.6
400505-0192/5 | 6139 | 6336 |  | 30264 | 8.5 | 2100 | 9000 | РСА32, | Правила РС, | Нормализован |  |  | 8.5 | 25 | B | T | 20 | 402 | [6 empty] | 510 |  | 32 | [77 empty] | 12 | 131 | 21 | 10 | 20 | 5 | 4 | 3 | 34 |  | -5 | -10 | 29 | -5 | 5 | -5 | [5 empty] | 35.6
400505-0192/5 | 6139 | 6336 |  | 30264 | 8.5 | 2100 | 9000 | РСА32, | Правила РС, | Нормализован |  |  | 7.5 | 10 |  | L | 0 | [23 empty] | 155 | 160 | 161 | 159 | [60 empty] | 12 | 131 | 21 | 10 | 20 | 5 | 4 | 3 | 34 |  | -5 | -10 | 29 | -5 | 5 | -5 | [5 empty] | 35.6
400505-0192/5 | 6139 | 6337 |  | 3015 | 8 | 2000 | 8000 | РСА32, | Правила РС, | Нормализован |  |  | 8 | 25 | H | T | 20 | 402 | [6 empty] | 500 |  | 30 | [77 empty] | 12 | 131 | 21 | 10 | 20 | 5 | 4 | 3 | 34 |  | -5 | -10 | 29 | -5 | 5 | -5 | [5 empty] | 35.6
400505-0192/5 | 6139 | 6337 |  | 3015 | 8 | 2000 | 8000 | РСА32, | Правила РС, | Нормализован |  |  | 7.5 | 10 |  | L | 0 | [23 empty] | 126 | 132 | 130 | 129 | [60 empty] | 12 | 131 | 21 | 10 | 20 | 5 | 4 | 3 | 34 |  | -5 | -10 | 29 | -5 | 5 | -5 | [5 empty] | 35.6
400505-0192/5 | 6143 | 6299 |  | 14898 | 11.5 | 2500 | 11000 | РСА32, | Правила РС, | Нормализован |  |  | 11.5 | 25 | H | T | 20 | 370 | [6 empty] | 478 |  | 33 | [77 empty] | 12 | 125 | 18 | 9 | 19 | 6 | 4 | 4 | 33 |  | -5 | -10 | 27 | -5 | 5 | -5 | [5 empty] | 34.8667
400505-0192/5 | 6143 | 6299 |  | 14898 | 11.5 | 2500 | 11000 | РСА32, | Правила РС, | Нормализован |  |  | 10 | 10 |  | L | 0 | [23 empty] | 220 | 190 | 218 | 209 | [60 empty] | 12 | 125 | 18 | 9 | 19 | 6 | 4 | 4 | 33 |  | -5 | -10 | 27 | -5 | 5 | -5 | [5 empty] | 34.8667
400505-0192/5 | 6143 | 6300 |  | 5829 | 11 | 2500 | 9000 | РСА32, | Правила РС, | Нормализован |  |  | 11 | 25 | B | T | 20 | 385 | [6 empty] | 488 |  | 32 | [77 empty] | 12 | 125 | 18 | 9 | 19 | 6 | 4 | 4 | 33 |  | -5 | -10 | 27 | -5 | 5 | -5 | [5 empty] | 34.8667
400505-0192/5 | 6143 | 6300 |  | 5829 | 11 | 2500 | 9000 | РСА32, | Правила РС, | Нормализован |  |  | 10 | 10 |  | L | 0 | [23 empty] | 206 | 224 | 220 | 217 | [60 empty] | 12 | 125 | 18 | 9 | 19 | 6 | 4 | 4 | 33 |  | -5 | -10 | 27 | -5 | 5 | -5 | [5 empty] | 34.8667
400505-0192/5 | 6143 | 6302 |  | 30226 | 10 | 2500 | 11000 | РСА32, | Правила РС, | Нормализован |  |  | 10 | 25 | B | T | 20 | 381 | [6 empty] | 490 |  | 36 | [77 empty] | 12 | 125 | 18 | 9 | 19 | 6 | 4 | 4 | 33 |  | -5 | -10 | 27 | -5 | 5 | -5 | [5 empty] | 34.8667
400505-0192/5 | 6143 | 6302 |  | 30226 | 10 | 2500 | 11000 | РСА32, | Правила РС, | Нормализован |  |  | 10 | 10 |  | L | 0 | [23 empty] | 221 | 238 | 226 | 228 | [60 empty] | 12 | 125 | 18 | 9 | 19 | 6 | 4 | 4 | 33 |  | -5 | -10 | 27 | -5 | 5 | -5 | [5 empty] | 34.8667
400505-0192/5 | 6143 | 6303 |  | 25908 | 10 | 2500 | 11000 | РСА32, | Правила РС, | Нормализован |  |  | 10 | 25 | H | T | 20 | 379 | [6 empty] | 490 |  | 32 | [77 empty] | 12 | 125 | 18 | 9 | 19 | 6 | 4 | 4 | 33 |  | -5 | -10 | 27 | -5 | 5 | -5 | [5 empty] | 34.8667
400505-0192/5 | 6143 | 6303 |  | 25908 | 10 | 2500 | 11000 | РСА32, | Правила РС, | Нормализован |  |  | 10 | 10 |  | L | 0 | [23 empty] | 158 | 156 | 150 | 155 | [60 empty] | 12 | 125 | 18 | 9 | 19 | 6 | 4 | 4 | 33 |  | -5 | -10 | 27 | -5 | 5 | -5 | [5 empty] | 34.8667
400505-0192/5 | 6143 | 6323 |  | 23,94 | 11 | 2100 | 11000 | РСА32, | Правила РС, | Нормализован |  |  | 11 | 25 | H | T | 20 | 372 | [6 empty] | 481 |  | 33 | [77 empty] | 12 | 125 | 18 | 9 | 19 | 6 | 4 | 4 | 33 |  | -5 | -10 | 27 | -5 | 5 | -5 | [5 empty] | 34.8667
400505-0192/5 | 6143 | 6323 |  | 23,94 | 11 | 2100 | 11000 | РСА32, | Правила РС, | Нормализован |  |  | 10 | 10 |  | L | 0 | [23 empty] | 232 | 246 | 238 | 239 | [60 empty] | 12 | 125 | 18 | 9 | 19 | 6 | 4 | 4 | 33 |  | -5 | -10 | 27 | -5 | 5 | -5 | [5 empty] | 34.8667
400505-0192/5 | 6143 | 6324 |  | 23,94 | 11 | 2100 | 11000 | РСА32, | Правила РС, | Нормализован |  |  | 11 | 25 | B | T | 20 | 374 | [6 empty] | 486 |  | 31 | [77 empty] | 12 | 125 | 18 | 9 | 19 | 6 | 4 | 4 | 33 |  | -5 | -10 | 27 | -5 | 5 | -5 | [5 empty] | 34.8667
400505-0192/5 | 6143 | 6324 |  | 23,94 | 11 | 2100 | 11000 | РСА32, | Правила РС, | Нормализован |  |  | 10 | 10 |  | L | 0 | [23 empty] | 220 | 224 | 221 | 222 | [60 empty] | 12 | 125 | 18 | 9 | 19 | 6 | 4 | 4 | 33 |  | -5 | -10 | 27 | -5 | 5 | -5 | [5 empty] | 34.8667
400505-0192/5 | 6143 | 6325 |  | 4896 | 11 | 2100 | 9000 | РСА32, | Правила РС, | Нормализован |  |  | 11 | 25 | H | T | 20 | 377 | [6 empty] | 484 |  | 31 | [77 empty] | 12 | 125 | 18 | 9 | 19 | 6 | 4 | 4 | 33 |  | -5 | -10 | 27 | -5 | 5 | -5 | [5 empty] | 34.8667
400505-0192/5 | 6143 | 6325 |  | 4896 | 11 | 2100 | 9000 | РСА32, | Правила РС, | Нормализован |  |  | 10 | 10 |  | L | 0 | [23 empty] | 261 | 254 | 257 | 257 | [60 empty] | 12 | 125 | 18 | 9 | 19 | 6 | 4 | 4 | 33 |  | -5 | -10 | 27 | -5 | 5 | -5 | [5 empty] | 34.8667
400505-0192/5 | 6143 | 6325 |  | 15,96 | 11 | 2100 | 11000 | РСА32, | Правила РС, | Нормализован |  |  | 11 | 25 | H | T | 20 | 377 | [6 empty] | 484 |  | 31 | [77 empty] | 12 | 125 | 18 | 9 | 19 | 6 | 4 | 4 | 33 |  | -5 | -10 | 27 | -5 | 5 | -5 | [5 empty] | 34.8667
400505-0192/5 | 6143 | 6325 |  | 15,96 | 11 | 2100 | 11000 | РСА32, | Правила РС, | Нормализован |  |  | 10 | 10 |  | L | 0 | [23 empty] | 261 | 254 | 257 | 257 | [60 empty] | 12 | 125 | 18 | 9 | 19 | 6 | 4 | 4 | 33 |  | -5 | -10 | 27 | -5 | 5 | -5 | [5 empty] | 34.8667
400505-0192/5 | 6143 | 6330 |  | 39452 | 9.5 | 2100 | 9000 | РСА32, | Правила РС, | Нормализован |  |  | 9.5 | 25 | B | T | 20 | 378 | [6 empty] | 488 |  | 32 | [77 empty] | 12 | 125 | 18 | 9 | 19 | 6 | 4 | 4 | 33 |  | -5 | -10 | 27 | -5 | 5 | -5 | [5 empty] | 34.8667
400505-0192/5 | 6143 | 6330 |  | 39452 | 9.5 | 2100 | 9000 | РСА32, | Правила РС, | Нормализован |  |  | 7.5 | 10 |  | L | 0 | [23 empty] | 181 | 161 | 169 | 170 | [60 empty] | 12 | 125 | 18 | 9 | 19 | 6 | 4 | 4 | 33 |  | -5 | -10 | 27 | -5 | 5 | -5 | [5 empty] | 34.8667
400705-0514 | 5646 | 5460 |  | 5,28 | 11 | 2500 | 12000 | DH32, | Правила RINA, ч.D:2002, | Нормализующая прокатка |  |  | 11 | 15 | B | T | 20 | 497 | [6 empty] | 570 |  | 31 | [77 empty] | 15 | 120 | 25 | 8 | 19 | 5 | 4 | 3 | 38 |  | -5 | -10 | 25 | -5 | [7 empty] | 36.7667
400705-0514 | 5646 | 5460 |  | 5,28 | 11 | 2500 | 12000 | DH32, | Правила RINA, ч.D:2002, | Нормализующая прокатка |  |  | 10 | 10 |  | L | -20 | [23 empty] | 172 | 170 | 168 | 170 | [60 empty] | 15 | 120 | 25 | 8 | 19 | 5 | 4 | 3 | 38 |  | -5 | -10 | 25 | -5 | [7 empty] | 36.7667
400705-0514 | 5789 | 5507 |  | 1536 | 12 | 2000 | 8000 | DH32, | Правила RINA, ч.D:2002, | Нормализующая прокатка |  |  | 12 | 15 | H | T | 20 | 479 | [6 empty] | 575 |  | 31 | [77 empty] | 14 | 142 | 14 | 20 | 17 | 3 | 2 | 2 | 32 |  | -5 | -10 | 28 | -5 | [7 empty] | 38.8333
400705-0514 | 5789 | 5507 |  | 1536 | 12 | 2000 | 8000 | DH32, | Правила RINA, ч.D:2002, | Нормализующая прокатка |  |  | 10 | 10 |  | L | -20 | [23 empty] | 115 | 110 | 107 | 111 | [60 empty] | 14 | 142 | 14 | 20 | 17 | 3 | 2 | 2 | 32 |  | -5 | -10 | 28 | -5 | [7 empty] | 38.8333
400705-0520 | 5890 | 5520 |  | 4,48 | 10 | 2800 | 10000 | AH32, | Правила RINA, ч.D:2002, | Нормализующая прокатка |  |  | 10 | 15 | B | T | 20 | 500 | [6 empty] | 570 |  | 27 | [77 empty] | 16 | 133 | 23 | 9 | 19 | 5 | 4 | 3 | 28 |  | -5 | -10 | 36 | -5 | [7 empty] | 39.9333
400705-0520 | 5890 | 5520 |  | 4,48 | 10 | 2800 | 10000 | AH32, | Правила RINA, ч.D:2002, | Нормализующая прокатка |  |  | 10 | 10 |  | L | 0 | [23 empty] | 97 | 93 | 86 | 92 | [60 empty] | 16 | 133 | 23 | 9 | 19 | 5 | 4 | 3 | 28 |  | -5 | -10 | 36 | -5 | [7 empty] | 39.9333
400505-0192/5 | 6139 | 6340 |  | 29295 | 8.5 | 1900 | 11000 | РСА32, | Правила РС, | Нормализован |  |  | 8.5 | 25 | B | T | 20 | 386 | [6 empty] | 495 |  | 26 | [77 empty] | 12 | 131 | 21 | 10 | 20 | 5 | 4 | 3 | 34 |  | -5 | -10 | 29 | -5 | 5 | -5 | [5 empty] | 35.6
400505-0192/5 | 6139 | 6340 |  | 29295 | 8.5 | 1900 | 11000 | РСА32, | Правила РС, | Нормализован |  |  | 7.5 | 10 |  | L | 0 | [23 empty] | 130 | 133 | 140 | 134 | [60 empty] | 12 | 131 | 21 | 10 | 20 | 5 | 4 | 3 | 34 |  | -5 | -10 | 29 | -5 | 5 | -5 | [5 empty] | 35.6
400505-0192/5 | 6139 | 6341 |  | 2882 | 8.5 | 1800 | 12000 | РСА32, | Правила РС, | Нормализован |  |  | 8.5 | 25 | H | T | 20 | 391 | [6 empty] | 493 |  | 30 | [77 empty] | 12 | 131 | 21 | 10 | 20 | 5 | 4 | 3 | 34 |  | -5 | -10 | 29 | -5 | 5 | -5 | [5 empty] | 35.6
400505-0192/5 | 6139 | 6341 |  | 2882 | 8.5 | 1800 | 12000 | РСА32, | Правила РС, | Нормализован |  |  | 7.5 | 10 |  | L | 0 | [23 empty] | 152 | 135 | 130 | 139 | [60 empty] | 12 | 131 | 21 | 10 | 20 | 5 | 4 | 3 | 34 |  | -5 | -10 | 29 | -5 | 5 | -5 | [5 empty] | 35.6
400505-0192/5 | 6139 | 6341 |  | 30,69 | 8.5 | 1900 | 11000 | РСА32, | Правила РС, | Нормализован |  |  | 8.5 | 25 | H | T | 20 | 391 | [6 empty] | 493 |  | 30 | [77 empty] | 12 | 131 | 21 | 10 | 20 | 5 | 4 | 3 | 34 |  | -5 | -10 | 29 | -5 | 5 | -5 | [5 empty] | 35.6
400505-0192/5 | 6139 | 6341 |  | 30,69 | 8.5 | 1900 | 11000 | РСА32, | Правила РС, | Нормализован |  |  | 7.5 | 10 |  | L | 0 | [23 empty] | 152 | 135 | 130 | 139 | [60 empty] | 12 | 131 | 21 | 10 | 20 | 5 | 4 | 3 | 34 |  | -5 | -10 | 29 | -5 | 5 | -5 | [5 empty] | 35.6
400505-0192/5 | 6139 | 6348 |  | 30,4 | 11 | 1600 | 11000 | РСА32, | Правила РС, | Нормализован |  |  | 11 | 25 | B | T | 20 | 375 | [6 empty] | 487 |  | 28 | [77 empty] | 12 | 131 | 21 | 10 | 20 | 5 | 4 | 3 | 34 |  | -5 | -10 | 29 | -5 | 5 | -5 | [5 empty] | 35.6
400505-0192/5 | 6139 | 6348 |  | 30,4 | 11 | 1600 | 11000 | РСА32, | Правила РС, | Нормализован |  |  | 10 | 10 |  | L | 0 | [23 empty] | 158 | 162 | 160 | 160 | [60 empty] | 12 | 131 | 21 | 10 | 20 | 5 | 4 | 3 | 34 |  | -5 | -10 | 29 | -5 | 5 | -5 | [5 empty] | 35.6
400505-0192/5 | 6143 | 6346 |  | 11532 | 8.5 | 1600 | 9000 | РСА32, | Правила РС, | Нормализован |  |  | 8.5 | 25 | B | T | 20 | 367 | [6 empty] | 466 |  | 27 | [77 empty] | 12 | 125 | 18 | 9 | 19 | 6 | 4 | 4 | 33 |  | -5 | -10 | 27 | -5 | 5 | -5 | [5 empty] | 34.8667
400505-0192/5 | 6143 | 6346 |  | 11532 | 8.5 | 1600 | 9000 | РСА32, | Правила РС, | Нормализован |  |  | 7.5 | 10 |  | L | 0 | [23 empty] | 145 | 134 | 142 | 140 | [60 empty] | 12 | 125 | 18 | 9 | 19 | 6 | 4 | 4 | 33 |  | -5 | -10 | 27 | -5 | 5 | -5 | [5 empty] | 34.8667
400505-0192/5 | 6156 | 6345 |  | 0,961 | 8.5 | 1600 | 9000 | РСА32, | Правила РС, | Нормализован |  |  | 8.5 | 25 | H | T | 20 | 382 | [6 empty] | 491 |  | 31 | [77 empty] | 12 | 130 | 19 | 6 | 19 | 6 | 2 | 3 | 31 |  | -5 | -10 | 31 | -5 | 5 | -5 | [5 empty] | 35.5
400505-0192/5 | 6156 | 6345 |  | 0,961 | 8.5 | 1600 | 9000 | РСА32, | Правила РС, | Нормализован |  |  | 7.5 | 10 |  | L | 0 | [23 empty] | 199 | 215 | 200 | 205 | [60 empty] | 12 | 130 | 19 | 6 | 19 | 6 | 2 | 3 | 31 |  | -5 | -10 | 31 | -5 | 5 | -5 | [5 empty] | 35.5
400505-0192/5 | 6156 | 6345 |  | 28176 | 8.5 | 1600 | 11000 | РСА32, | Правила РС, | Нормализован |  |  | 8.5 | 25 | H | T | 20 | 382 | [6 empty] | 491 |  | 31 | [77 empty] | 12 | 130 | 19 | 6 | 19 | 6 | 2 | 3 | 31 |  | -5 | -10 | 31 | -5 | 5 | -5 | [5 empty] | 35.5
400505-0192/5 | 6156 | 6345 |  | 28176 | 8.5 | 1600 | 11000 | РСА32, | Правила РС, | Нормализован |  |  | 7.5 | 10 |  | L | 0 | [23 empty] | 199 | 215 | 200 | 205 | [60 empty] | 12 | 130 | 19 | 6 | 19 | 6 | 2 | 3 | 31 |  | -5 | -10 | 31 | -5 | 5 | -5 | [5 empty] | 35.5
400505-0192/5 | 6156 | 6482 |  | 3234 | 9 | 2100 | 10900 | РСА32, | Правила РС, | Нормализован |  |  | 9 | 25 | B | T | 20 | 391 | [6 empty] | 496 |  | 32 | [77 empty] | 12 | 130 | 19 | 6 | 19 | 6 | 2 | 3 | 31 |  | -5 | -10 | 31 | -5 | 5 | -5 | [5 empty] | 35.5
400505-0192/5 | 6156 | 6482 |  | 3234 | 9 | 2100 | 10900 | РСА32, | Правила РС, | Нормализован |  |  | 7.5 | 10 |  | L | 0 | [23 empty] | 252 | 197 | 213 | 221 | [60 empty] | 12 | 130 | 19 | 6 | 19 | 6 | 2 | 3 | 31 |  | -5 | -10 | 31 | -5 | 5 | -5 | [5 empty] | 35.5
400505-0192/5 | 6156 | 6500 |  | 4332 | 11.5 | 2000 | 8000 | РСА32, | Правила РС, | Нормализован |  |  | 11.5 | 25 | B | T | 20 | 389 | [6 empty] | 482 |  | 30 | [77 empty] | 12 | 130 | 19 | 6 | 19 | 6 | 2 | 3 | 31 |  | -5 | -10 | 31 | -5 | 5 | -5 | [5 empty] | 35.5
400505-0192/5 | 6156 | 6500 |  | 4332 | 11.5 | 2000 | 8000 | РСА32, | Правила РС, | Нормализован |  |  | 10 | 10 |  | L | 0 | [23 empty] | 202 | 228 | 186 | 205 | [60 empty] | 12 | 130 | 19 | 6 | 19 | 6 | 2 | 3 | 31 |  | -5 | -10 | 31 | -5 | 5 | -5 | [5 empty] | 35.5
400505-0192/5 | 6161 | 6347 |  | 5766 | 8.5 | 1600 | 9000 | РСА32, | Правила РС, | Нормализован |  |  | 8.5 | 25 | H | T | 20 | 363 | [6 empty] | 472 |  | 28 | [77 empty] | 15 | 124 | 20 | 9 | 16 | 5 | 2 | 3 | 41 |  | -5 | -10 | 32 | -5 | 5 | -5 | [5 empty] | 37.3
400505-0192/5 | 6161 | 6347 |  | 5766 | 8.5 | 1600 | 9000 | РСА32, | Правила РС, | Нормализован |  |  | 7.5 | 10 |  | L | 0 | [23 empty] | 154 | 152 | 150 | 152 | [60 empty] | 15 | 124 | 20 | 9 | 16 | 5 | 2 | 3 | 41 |  | -5 | -10 | 32 | -5 | 5 | -5 | [5 empty] | 37.3
400505-0192/5 | 6161 | 6472 |  | 30,82 | 8.5 | 2100 | 11000 | РСА32, | Правила РС, | Нормализован |  |  | 8.5 | 25 | B | T | 20 | 400 | [6 empty] | 505 |  | 28 | [77 empty] | 15 | 124 | 20 | 9 | 16 | 5 | 2 | 3 | 41 |  | -5 | -10 | 32 | -5 | 5 | -5 | [5 empty] | 37.3
400505-0192/5 | 6161 | 6472 |  | 30,82 | 8.5 | 2100 | 11000 | РСА32, | Правила РС, | Нормализован |  |  | 7.5 | 10 |  | L | 0 | [23 empty] | 138 | 140 | 142 | 140 | [60 empty] | 15 | 124 | 20 | 9 | 16 | 5 | 2 | 3 | 41 |  | -5 | -10 | 32 | -5 | 5 | -5 | [5 empty] | 37.3
400505-0192/5 | 6161 | 6473 |  | 2374 | 8 | 2100 | 9000 | РСА32, | Правила РС, | Нормализован |  |  | 8 | 25 | H | T | 20 | 395 | [6 empty] | 498 |  | 30 | [77 empty] | 15 | 124 | 20 | 9 | 16 | 5 | 2 | 3 | 41 |  | -5 | -10 | 32 | -5 | 5 | -5 | [5 empty] | 37.3
400505-0192/5 | 6161 | 6473 |  | 2374 | 8 | 2100 | 9000 | РСА32, | Правила РС, | Нормализован |  |  | 7.5 | 10 |  | L | 0 | [23 empty] | 140 | 142 | 126 | 136 | [60 empty] | 15 | 124 | 20 | 9 | 16 | 5 | 2 | 3 | 41 |  | -5 | -10 | 32 | -5 | 5 | -5 | [5 empty] | 37.3
400505-0192/5 | 6161 | 6481 |  | 17,23 | 9.5 | 2100 | 11000 | РСА32, | Правила РС, | Нормализован |  |  | 9.5 | 25 | H | T | 20 | 401 | [6 empty] | 496 |  | 31 | [77 empty] | 15 | 124 | 20 | 9 | 16 | 5 | 2 | 3 | 41 |  | -5 | -10 | 32 | -5 | 5 | -5 | [5 empty] | 37.3
400505-0192/5 | 6161 | 6481 |  | 17,23 | 9.5 | 2100 | 11000 | РСА32, | Правила РС, | Нормализован |  |  | 7.5 | 10 |  | L | 0 | [23 empty] | 192 | 190 | 176 | 186 | [60 empty] | 15 | 124 | 20 | 9 | 16 | 5 | 2 | 3 | 41 |  | -5 | -10 | 32 | -5 | 5 | -5 | [5 empty] | 37.3
400505-0192/5 | 6177 | 6469 |  | 4318 | 10 | 2500 | 11000 | РСА32, | Правила РС, | Нормализован |  |  | 10 | 25 | H | T | 20 | 386 | [6 empty] | 490 |  | 27 | [77 empty] | 13 | 132 | 18 | 9 | 20 | 6 | 3 | 3 | 36 |  | -5 | -10 | 29 | -5 | 5 | -5 | [5 empty] | 36.9
400505-0192/5 | 6177 | 6469 |  | 4318 | 10 | 2500 | 11000 | РСА32, | Правила РС, | Нормализован |  |  | 10 | 10 |  | L | 0 | [23 empty] | 165 | 170 | 177 | 171 | [60 empty] | 13 | 132 | 18 | 9 | 20 | 6 | 3 | 3 | 36 |  | -5 | -10 | 29 | -5 | 5 | -5 | [5 empty] | 36.9
400505-0192/5 | 6177 | 6471 |  | 15132 | 8.5 | 2100 | 9000 | РСА32, | Правила РС, | Нормализован |  |  | 8.5 | 25 | H | T | 20 | 400 | [6 empty] | 496 |  | 26 | [77 empty] | 13 | 132 | 18 | 9 | 20 | 6 | 3 | 3 | 36 |  | -5 | -10 | 29 | -5 | 5 | -5 | [5 empty] | 36.9
400505-0192/5 | 6177 | 6471 |  | 15132 | 8.5 | 2100 | 9000 | РСА32, | Правила РС, | Нормализован |  |  | 7.5 | 10 |  | L | 0 | [23 empty] | 125 | 130 | 138 | 131 | [60 empty] | 13 | 132 | 18 | 9 | 20 | 6 | 3 | 3 | 36 |  | -5 | -10 | 29 | -5 | 5 | -5 | [5 empty] | 36.9
400505-0192/5 | 6177 | 6506 |  | 42704 | 10 | 2000 | 8000 | РСА32, | Правила РС, | Нормализован |  |  | 10 | 25 | B | T | 20 | 398 | [6 empty] | 498 |  | 31 | [77 empty] | 13 | 132 | 18 | 9 | 20 | 6 | 3 | 3 | 36 |  | -5 | -10 | 29 | -5 | 5 | -5 | [5 empty] | 36.9
400505-0192/5 | 6177 | 6506 |  | 42704 | 10 | 2000 | 8000 | РСА32, | Правила РС, | Нормализован |  |  | 10 | 10 |  | L | 0 | [23 empty] | 175 | 202 | 196 | 191 | [60 empty] | 13 | 132 | 18 | 9 | 20 | 6 | 3 | 3 | 36 |  | -5 | -10 | 29 | -5 | 5 | -5 | [5 empty] | 36.9
400505-0192/5 | 6139 | 6505 |  | 1256 | 10 | 2000 | 8000 | РСА32, | Правила РС, | Нормализован |  |  | 10 | 25 | H | T | 20 | 396 | [6 empty] | 498 |  | 30 | [77 empty] | 12 | 131 | 21 | 10 | 20 | 5 | 4 | 3 | 34 |  | -5 | -10 | 29 | -5 | 5 | -5 | [5 empty] | 35.6
400505-0192/5 | 6139 | 6505 |  | 1256 | 10 | 2000 | 8000 | РСА32, | Правила РС, | Нормализован |  |  | 10 | 10 |  | L | 0 | [23 empty] | 192 | 188 | 163 | 181 | [60 empty] | 12 | 131 | 21 | 10 | 20 | 5 | 4 | 3 | 34 |  | -5 | -10 | 29 | -5 | 5 | -5 | [5 empty] | 35.6
400505-0192/5 | 6139 | 6505 |  | 1413 | 10 | 2000 | 9000 | РСА32, | Правила РС, | Нормализован |  |  | 10 | 25 | H | T | 20 | 396 | [6 empty] | 498 |  | 30 | [77 empty] | 12 | 131 | 21 | 10 | 20 | 5 | 4 | 3 | 34 |  | -5 | -10 | 29 | -5 | 5 | -5 | [5 empty] | 35.6
400505-0192/5 | 6139 | 6505 |  | 1413 | 10 | 2000 | 9000 | РСА32, | Правила РС, | Нормализован |  |  | 10 | 10 |  | L | 0 | [23 empty] | 192 | 188 | 163 | 181 | [60 empty] | 12 | 131 | 21 | 10 | 20 | 5 | 4 | 3 | 34 |  | -5 | -10 | 29 | -5 | 5 | -5 | [5 empty] | 35.6
400505-0192/5 | 6156 | 6446 |  | 2159 | 10 | 2500 | 11000 | РСА32, | Правила РС, | Нормализован |  |  | 10 | 25 | B | T | 20 | 378 | [6 empty] | 488 |  | 30 | [77 empty] | 12 | 130 | 19 | 6 | 19 | 6 | 2 | 3 | 31 |  | -5 | -10 | 31 | -5 | 5 | -5 | [5 empty] | 35.5
400505-0192/5 | 6156 | 6446 |  | 2159 | 10 | 2500 | 11000 | РСА32, | Правила РС, | Нормализован |  |  | 10 | 10 |  | L | 0 | [23 empty] | 190 | 170 | 168 | 176 | [60 empty] | 12 | 130 | 19 | 6 | 19 | 6 | 2 | 3 | 31 |  | -5 | -10 | 31 | -5 | 5 | -5 | [5 empty] | 35.5
400505-0192/5 | 6156 | 6462 |  | 29844 | 8 | 2400 | 11000 | РСА32, | Правила РС, | Нормализован |  |  | 8 | 25 | B | T | 20 | 392 | [6 empty] | 489 |  | 27 | [77 empty] | 12 | 130 | 19 | 6 | 19 | 6 | 2 | 3 | 31 |  | -5 | -10 | 31 | -5 | 5 | -5 | [5 empty] | 35.5
400505-0192/5 | 6156 | 6462 |  | 29844 | 8 | 2400 | 11000 | РСА32, | Правила РС, | Нормализован |  |  | 7.5 | 10 |  | L | 0 | [23 empty] | 159 | 172 | 174 | 168 | [60 empty] | 12 | 130 | 19 | 6 | 19 | 6 | 2 | 3 | 31 |  | -5 | -10 | 31 | -5 | 5 | -5 | [5 empty] | 35.5
400505-0192/5 | 6156 | 6510 |  | 4,52 | 9 | 2000 | 8000 | РСА32, | Правила РС, | Нормализован |  |  | 9 | 25 | B | T | 20 | 380 | [6 empty] | 488 |  | 33 | [77 empty] | 12 | 130 | 19 | 6 | 19 | 6 | 2 | 3 | 31 |  | -5 | -10 | 31 | -5 | 5 | -5 | [5 empty] | 35.5
400505-0192/5 | 6156 | 6510 |  | 4,52 | 9 | 2000 | 8000 | РСА32, | Правила РС, | Нормализован |  |  | 7.5 | 10 |  | L | 0 | [23 empty] | 187 | 190 | 195 | 191 | [60 empty] | 12 | 130 | 19 | 6 | 19 | 6 | 2 | 3 | 31 |  | -5 | -10 | 31 | -5 | 5 | -5 | [5 empty] | 35.5
400505-0192/5 | 6156 | 6513 |  | 6,03 | 8 | 2000 | 8000 | РСА32, | Правила РС, | Нормализован |  |  | 8 | 25 | H | T | 20 | 378 | [6 empty] | 482 |  | 33 | [77 empty] | 12 | 130 | 19 | 6 | 19 | 6 | 2 | 3 | 31 |  | -5 | -10 | 31 | -5 | 5 | -5 | [5 empty] | 35.5
400505-0192/5 | 6156 | 6513 |  | 6,03 | 8 | 2000 | 8000 | РСА32, | Правила РС, | Нормализован |  |  | 7.5 | 10 |  | L | 0 | [23 empty] | 197 | 207 | 202 | 202 | [60 empty] | 12 | 130 | 19 | 6 | 19 | 6 | 2 | 3 | 31 |  | -5 | -10 | 31 | -5 | 5 | -5 | [5 empty] | 35.5
400505-0192/5 | 6161 | 6447 |  | 7064 | 10 | 2500 | 9000 | РСА32, | Правила РС, | Нормализован |  |  | 10 | 25 | H | T | 20 | 387 | [6 empty] | 487 |  | 27 | [77 empty] | 15 | 124 | 20 | 9 | 16 | 5 | 2 | 3 | 41 |  | -5 | -10 | 32 | -5 | 5 | -5 | [5 empty] | 37.3
400505-0192/5 | 6161 | 6447 |  | 7064 | 10 | 2500 | 9000 | РСА32, | Правила РС, | Нормализован |  |  | 10 | 10 |  | L | 0 | [23 empty] | 145 | 130 | 134 | 136 | [60 empty] | 15 | 124 | 20 | 9 | 16 | 5 | 2 | 3 | 41 |  | -5 | -10 | 32 | -5 | 5 | -5 | [5 empty] | 37.3
400505-0192/5 | 6161 | 6449 |  | 14,68 | 8.5 | 2500 | 11000 | РСА32, | Правила РС, | Нормализован |  |  | 8.5 | 25 | H | T | 20 | 381 | [6 empty] | 488 |  | 27 | [77 empty] | 15 | 124 | 20 | 9 | 16 | 5 | 2 | 3 | 41 |  | -5 | -10 | 32 | -5 | 5 | -5 | [5 empty] | 37.3
400505-0192/5 | 6161 | 6449 |  | 14,68 | 8.5 | 2500 | 11000 | РСА32, | Правила РС, | Нормализован |  |  | 7.5 | 10 |  | L | 0 | [23 empty] | 174 | 172 | 162 | 169 | [60 empty] | 15 | 124 | 20 | 9 | 16 | 5 | 2 | 3 | 41 |  | -5 | -10 | 32 | -5 | 5 | -5 | [5 empty] | 37.3
400505-0192/5 | 6161 | 6461 |  | 3316 | 8 | 2400 | 11000 | РСА32, | Правила РС, | Нормализован |  |  | 8 | 25 | H | T | 20 | 386 | [6 empty] | 500 |  | 26 | [77 empty] | 15 | 124 | 20 | 9 | 16 | 5 | 2 | 3 | 41 |  | -5 | -10 | 32 | -5 | 5 | -5 | [5 empty] | 37.3
400505-0192/5 | 6161 | 6461 |  | 3316 | 8 | 2400 | 11000 | РСА32, | Правила РС, | Нормализован |  |  | 7.5 | 10 |  | L | 0 | [23 empty] | 159 | 160 | 164 | 161 | [60 empty] | 15 | 124 | 20 | 9 | 16 | 5 | 2 | 3 | 41 |  | -5 | -10 | 32 | -5 | 5 | -5 | [5 empty] | 37.3
400505-0192/5 | 6161 | 6483 |  | 3264 | 11 | 2100 | 9000 | РСА32, | Правила РС, | Нормализован |  |  | 11 | 25 | H | T | 20 | 381 | [6 empty] | 482 |  | 30 | [77 empty] | 15 | 124 | 20 | 9 | 16 | 5 | 2 | 3 | 41 |  | -5 | -10 | 32 | -5 | 5 | -5 | [5 empty] | 37.3
400505-0192/5 | 6161 | 6483 |  | 3264 | 11 | 2100 | 9000 | РСА32, | Правила РС, | Нормализован |  |  | 10 | 10 |  | L | 0 | [23 empty] | 182 | 197 | 170 | 183 | [60 empty] | 15 | 124 | 20 | 9 | 16 | 5 | 2 | 3 | 41 |  | -5 | -10 | 32 | -5 | 5 | -5 | [5 empty] | 37.3
400505-0192/5 | 6161 | 6501 |  | 2764 | 11 | 2000 | 8000 | РСА32, | Правила РС, | Нормализован |  |  | 11 | 25 | H | T | 20 | 382 | [6 empty] | 488 |  | 29 | [77 empty] | 15 | 124 | 20 | 9 | 16 | 5 | 2 | 3 | 41 |  | -5 | -10 | 32 | -5 | 5 | -5 | [5 empty] | 37.3
400505-0192/5 | 6161 | 6501 |  | 2764 | 11 | 2000 | 8000 | РСА32, | Правила РС, | Нормализован |  |  | 10 | 10 |  | L | 0 | [23 empty] | 263 | 260 | 242 | 255 | [60 empty] | 15 | 124 | 20 | 9 | 16 | 5 | 2 | 3 | 41 |  | -5 | -10 | 32 | -5 | 5 | -5 | [5 empty] | 37.3
400505-0192/5 | 6161 | 6511 |  | 6,78 | 9 | 2000 | 8000 | РСА32, | Правила РС, | Нормализован |  |  | 9 | 25 | H | T | 20 | 378 | [6 empty] | 482 |  | 33 | [77 empty] | 15 | 124 | 20 | 9 | 16 | 5 | 2 | 3 | 41 |  | -5 | -10 | 32 | -5 | 5 | -5 | [5 empty] | 37.3
400505-0192/5 | 6161 | 6511 |  | 6,78 | 9 | 2000 | 8000 | РСА32, | Правила РС, | Нормализован |  |  | 7.5 | 10 |  | L | 0 | [23 empty] | 197 | 200 | 205 | 201 | [60 empty] | 15 | 124 | 20 | 9 | 16 | 5 | 2 | 3 | 41 |  | -5 | -10 | 32 | -5 | 5 | -5 | [5 empty] | 37.3
400505-0192/5 | 6161 | 6512 |  | 3015 | 8 | 2000 | 8000 | РСА32, | Правила РС, | Нормализован |  |  | 8 | 25 | B | T | 20 | 375 | [6 empty] | 481 |  | 32 | [77 empty] | 15 | 124 | 20 | 9 | 16 | 5 | 2 | 3 | 41 |  | -5 | -10 | 32 | -5 | 5 | -5 | [5 empty] | 37.3
400505-0192/5 | 6161 | 6512 |  | 3015 | 8 | 2000 | 8000 | РСА32, | Правила РС, | Нормализован |  |  | 7.5 | 10 |  | L | 0 | [23 empty] | 180 | 184 | 181 | 182 | [60 empty] | 15 | 124 | 20 | 9 | 16 | 5 | 2 | 3 | 41 |  | -5 | -10 | 32 | -5 | 5 | -5 | [5 empty] | 37.3
400505-0192/5 | 6161 | 6514 |  | 17115 | 8.5 | 1900 | 9000 | РСА32, | Правила РС, | Нормализован |  |  | 8.5 | 25 | B | T | 20 | 383 | [6 empty] | 491 |  | 31 | [77 empty] | 15 | 124 | 20 | 9 | 16 | 5 | 2 | 3 | 41 |  | -5 | -10 | 32 | -5 | 5 | -5 | [5 empty] | 37.3
400505-0192/5 | 6161 | 6514 |  | 17115 | 8.5 | 1900 | 9000 | РСА32, | Правила РС, | Нормализован |  |  | 7.5 | 10 |  | L | 0 | [23 empty] | 184 | 178 | 170 | 177 | [60 empty] | 15 | 124 | 20 | 9 | 16 | 5 | 2 | 3 | 41 |  | -5 | -10 | 32 | -5 | 5 | -5 | [5 empty] | 37.3
400505-0192/5 | 6161 | 6514 |  | 30,69 | 8.5 | 1900 | 11000 | РСА32, | Правила РС, | Нормализован |  |  | 8.5 | 25 | B | T | 20 | 383 | [6 empty] | 491 |  | 31 | [77 empty] | 15 | 124 | 20 | 9 | 16 | 5 | 2 | 3 | 41 |  | -5 | -10 | 32 | -5 | 5 | -5 | [5 empty] | 37.3
400505-0192/5 | 6161 | 6514 |  | 30,69 | 8.5 | 1900 | 11000 | РСА32, | Правила РС, | Нормализован |  |  | 7.5 | 10 |  | L | 0 | [23 empty] | 184 | 178 | 170 | 177 | [60 empty] | 15 | 124 | 20 | 9 | 16 | 5 | 2 | 3 | 41 |  | -5 | -10 | 32 | -5 | 5 | -5 | [5 empty] | 37.3
400505-0192/5 | 6177 | 6506 |  | 6,28 | 10 | 2000 | 8000 | РСА32, | Правила РС, | Нормализован |  |  | 10 | 25 | B | T | 20 | 398 | [6 empty] | 498 |  | 31 | [77 empty] | 13 | 132 | 18 | 9 | 20 | 6 | 3 | 3 | 36 |  | -5 | -10 | 29 | -5 | 5 | -5 | [5 empty] | 36.9
400505-0192/5 | 6177 | 6506 |  | 6,28 | 10 | 2000 | 8000 | РСА32, | Правила РС, | Нормализован |  |  | 10 | 10 |  | L | 0 | [23 empty] | 175 | 202 | 196 | 191 | [60 empty] | 13 | 132 | 18 | 9 | 20 | 6 | 3 | 3 | 36 |  | -5 | -10 | 29 | -5 | 5 | -5 | [5 empty] | 36.9
400505-0192/5 | 6177 | 6515 |  | 6975 | 8.5 | 1900 | 11000 | РСА32, | Правила РС, | Нормализован |  |  | 8.5 | 25 | H | T | 20 | 379 | [6 empty] | 484 |  | 32 | [77 empty] | 13 | 132 | 18 | 9 | 20 | 6 | 3 | 3 | 36 |  | -5 | -10 | 29 | -5 | 5 | -5 | [5 empty] | 36.9
400505-0192/5 | 6177 | 6515 |  | 6975 | 8.5 | 1900 | 11000 | РСА32, | Правила РС, | Нормализован |  |  | 7.5 | 10 |  | L | 0 | [23 empty] | 187 | 194 | 190 | 190 | [60 empty] | 13 | 132 | 18 | 9 | 20 | 6 | 3 | 3 | 36 |  | -5 | -10 | 29 | -5 | 5 | -5 | [5 empty] | 36.9
400505-0192/5 | 6177 | 6625 |  | 41021 | 10 | 2500 | 11000 | РСА32, | Правила РС, | Нормализован |  |  | 10 | 25 | H | T | 20 | 442 | [6 empty] | 535 |  | 26 | [77 empty] | 13 | 132 | 18 | 9 | 20 | 6 | 3 | 3 | 36 |  | -5 | -10 | 29 | -5 | 5 | -5 | [5 empty] | 36.9
400505-0192/5 | 6177 | 6625 |  | 41021 | 10 | 2500 | 11000 | РСА32, | Правила РС, | Нормализован |  |  | 10 | 10 |  | L | 0 | [23 empty] | 154 | 142 | 148 | 148 | [60 empty] | 13 | 132 | 18 | 9 | 20 | 6 | 3 | 3 | 36 |  | -5 | -10 | 29 | -5 | 5 | -5 | [5 empty] | 36.9
400505-0192/5 | 6178 | 6520 |  | 9392 | 8.5 | 1600 | 11000 | РСА32, | Правила РС, | Нормализован |  |  | 8.5 | 25 | B | T | 20 | 384 | [6 empty] | 495 |  | 33 | [77 empty] | 13 | 132 | 15 | 10 | 20 | 6 | 5 | 4 | 30 |  | -5 | -10 | 27 | -5 | 5 | -5 | [5 empty] | 37.1
400505-0192/5 | 6178 | 6520 |  | 9392 | 8.5 | 1600 | 11000 | РСА32, | Правила РС, | Нормализован |  |  | 7.5 | 10 |  | L | 0 | [23 empty] | 125 | 135 | 130 | 130 | [60 empty] | 13 | 132 | 15 | 10 | 20 | 6 | 5 | 4 | 30 |  | -5 | -10 | 27 | -5 | 5 | -5 | [5 empty] | 37.1
400505-0192/5 | 6178 | 6624 |  | 8636 | 10 | 2500 | 11000 | РСА32, | Правила РС, | Нормализован |  |  | 10 | 25 | B | T | 20 | 438 | [6 empty] | 535 |  | 27 | [77 empty] | 13 | 132 | 15 | 10 | 20 | 6 | 5 | 4 | 30 |  | -5 | -10 | 27 | -5 | 5 | -5 | [5 empty] | 37.1
400505-0192/5 | 6178 | 6624 |  | 8636 | 10 | 2500 | 11000 | РСА32, | Правила РС, | Нормализован |  |  | 10 | 10 |  | L | 0 | [23 empty] | 118 | 119 | 115 | 117 | [60 empty] | 13 | 132 | 15 | 10 | 20 | 6 | 5 | 4 | 30 |  | -5 | -10 | 27 | -5 | 5 | -5 | [5 empty] | 37.1
400505-0192/5 | 6178 | 6634 |  | 4146 | 11 | 2000 | 8000 | РСА32, | Правила РС, | Нормализован |  |  | 11 | 25 | B | T | 20 | 401 | [6 empty] | 505 |  | 30 | [77 empty] | 13 | 132 | 15 | 10 | 20 | 6 | 5 | 4 | 30 |  | -5 | -10 | 27 | -5 | 5 | -5 | [5 empty] | 37.1
400505-0192/5 | 6178 | 6634 |  | 4146 | 11 | 2000 | 8000 | РСА32, | Правила РС, | Нормализован |  |  | 10 | 10 |  | L | 0 | [23 empty] | 144 | 152 | 157 | 151 | [60 empty] | 13 | 132 | 15 | 10 | 20 | 6 | 5 | 4 | 30 |  | -5 | -10 | 27 | -5 | 5 | -5 | [5 empty] | 37.1
400505-0192/5 | 6178 | 6635 |  | 7536 | 10 | 2000 | 8000 | РСА32, | Правила РС, | Нормализован |  |  | 10 | 25 | H | T | 20 | 402 | [6 empty] | 505 |  | 28 | [77 empty] | 13 | 132 | 15 | 10 | 20 | 6 | 5 | 4 | 30 |  | -5 | -10 | 27 | -5 | 5 | -5 | [5 empty] | 37.1
400505-0192/5 | 6178 | 6635 |  | 7536 | 10 | 2000 | 8000 | РСА32, | Правила РС, | Нормализован |  |  | 10 | 10 |  | L | 0 | [23 empty] | 161 | 154 | 158 | 158 | [60 empty] | 13 | 132 | 15 | 10 | 20 | 6 | 5 | 4 | 30 |  | -5 | -10 | 27 | -5 | 5 | -5 | [5 empty] | 37.1
400705-0514 | 6151 | 6584 |  | 4416 | 11.5 | 2000 | 8000 | DH32, | Правила RINA, ч.D:2002, | Нормализующая прокатка |  |  | 11.5 | 15 | B | T | 20 | 456 | [6 empty] | 560 |  | 27 | [77 empty] | 17 | 152 | 24 | 12 | 20 | 2 | 2 | 3 | 33 |  | -5 | -10 | 22 | -5 | [7 empty] | 43.3667
400705-0514 | 6151 | 6584 |  | 4416 | 11.5 | 2000 | 8000 | DH32, | Правила RINA, ч.D:2002, | Нормализующая прокатка |  |  | 10 | 10 |  | L | -20 | [23 empty] | 96 | 112 | 105 | 104 | [60 empty] | 17 | 152 | 24 | 12 | 20 | 2 | 2 | 3 | 33 |  | -5 | -10 | 22 | -5 | [7 empty] | 43.3667
400505-0192/5 | 6156 | 6657 |  | 1105 | 8 | 1600 | 11000 | РСА32, | Правила РС, | Нормализован |  |  | 8 | 25 | H | T | 20 | 367 | [6 empty] | 463 |  | 32 | [25 empty] | 134 | 140 | 132 | [49 empty] | 12 | 130 | 19 | 6 | 19 | 6 | 2 | 3 | 31 |  | -5 | -10 | 31 | -5 | 5 | -5 | [5 empty] | 35.5
400505-0192/5 | 6156 | 6657 |  | 1105 | 8 | 1600 | 11000 | РСА32, | Правила РС, | Нормализован |  |  | 7.5 | 10 |  | L | 0 | [23 empty] | 200 | 195 | 186 | 194 | [8 empty] | 129 | 131 | 130 | [49 empty] | 12 | 130 | 19 | 6 | 19 | 6 | 2 | 3 | 31 |  | -5 | -10 | 31 | -5 | 5 | -5 | [5 empty] | 35.5
400505-0192/5 | 6161 | 6640 |  | 25389 | 7 | 2000 | 11000 | РСА32, | Правила РС, | Нормализован |  |  | 7 | 25 | B | T | 20 | 399 | [6 empty] | 500 |  | 30 | [25 empty] | 136 | 140 | 142 | [49 empty] | 15 | 124 | 20 | 9 | 16 | 5 | 2 | 3 | 41 |  | -5 | -10 | 32 | -5 | 5 | -5 | [5 empty] | 37.3
400505-0192/5 | 6161 | 6640 |  | 25389 | 7 | 2000 | 11000 | РСА32, | Правила РС, | Нормализован |  |  | 5 | 10 |  | L | 0 | [23 empty] | 85 | 98 | 82 | 88 | [8 empty] | 126 | 128 | 131 | [49 empty] | 15 | 124 | 20 | 9 | 16 | 5 | 2 | 3 | 41 |  | -5 | -10 | 32 | -5 | 5 | -5 | [5 empty] | 37.3
400505-0192/5 | 6177 | 6638 |  | 25125 | 8 | 2000 | 8000 | РСА32, | Правила РС, | Нормализован |  |  | 8 | 25 | B | T | 20 | 385 | [6 empty] | 482 |  | 33 | [25 empty] | 124 | 126 | 131 | [49 empty] | 13 | 132 | 18 | 9 | 20 | 6 | 3 | 3 | 36 |  | -5 | -10 | 29 | -5 | 5 | -5 | [5 empty] | 36.9
400505-0192/5 | 6177 | 6638 |  | 25125 | 8 | 2000 | 8000 | РСА32, | Правила РС, | Нормализован |  |  | 7.5 | 10 |  | L | 0 | [23 empty] | 175 | 150 | 154 | 160 | [8 empty] | 135 | 137 | 129 | [49 empty] | 13 | 132 | 18 | 9 | 20 | 6 | 3 | 3 | 36 |  | -5 | -10 | 29 | -5 | 5 | -5 | [5 empty] | 36.9
400505-0192/5 | 6177 | 6638 |  | 16584 | 8 | 2000 | 11000 | РСА32, | Правила РС, | Нормализован |  |  | 8 | 25 | B | T | 20 | 385 | [6 empty] | 482 |  | 33 | [25 empty] | 137 | 132 | 129 | [49 empty] | 13 | 132 | 18 | 9 | 20 | 6 | 3 | 3 | 36 |  | -5 | -10 | 29 | -5 | 5 | -5 | [5 empty] | 36.9
400505-0192/5 | 6177 | 6638 |  | 16584 | 8 | 2000 | 11000 | РСА32, | Правила РС, | Нормализован |  |  | 7.5 | 10 |  | L | 0 | [23 empty] | 175 | 150 | 154 | 160 | [8 empty] | 145 | 134 | 130 | [49 empty] | 13 | 132 | 18 | 9 | 20 | 6 | 3 | 3 | 36 |  | -5 | -10 | 29 | -5 | 5 | -5 | [5 empty] | 36.9
400505-0192/5 | 6178 | 6639 |  | 10548 | 7 | 2000 | 8000 | РСА32, | Правила РС, | Нормализован |  |  | 7 | 25 | H | T | 20 | 405 | [6 empty] | 500 |  | 36 | [77 empty] | 13 | 132 | 15 | 10 | 20 | 6 | 5 | 4 | 30 |  | -5 | -10 | 27 | -5 | 5 | -5 | [5 empty] | 37.1
400505-0192/5 | 6178 | 6639 |  | 10548 | 7 | 2000 | 8000 | РСА32, | Правила РС, | Нормализован |  |  | 5 | 10 |  | L | 0 | [23 empty] | 75 | 87 | 80 | 81 | [60 empty] | 13 | 132 | 15 | 10 | 20 | 6 | 5 | 4 | 30 |  | -5 | -10 | 27 | -5 | 5 | -5 | [5 empty] | 37.1
400705-0520 | 5502 | 6382 |  | 1728 | 6 | 3000 | 12000 | AH32, | Правила RINA, ч.D:2002, | Нормализован |  |  | 6 | 15 | B | T | 20 | 431 | [6 empty] | 510 |  | 30 | [77 empty] | 9 | 153 | 22 | 13 | 15 | 2 | 2 | 2 | 39 |  | 16 | -10 | 35 | 55 | [7 empty] | 36.4667
400705-0520 | 5502 | 6382 |  | 1728 | 6 | 3000 | 12000 | AH32, | Правила RINA, ч.D:2002, | Нормализован |  |  | 5 | 10 |  | L | 0 | [23 empty] | 96 | 125 | 108 | 110 | [60 empty] | 9 | 153 | 22 | 13 | 15 | 2 | 2 | 2 | 39 |  | 16 | -10 | 35 | 55 | [7 empty] | 36.4667
400505-0192/5 | 6139 | 6335 |  | 3783 | 8.5 | 2100 | 9000 | РСА32, | Правила РС, | Нормализован |  |  | 8.5 | 25 | H | T | 20 | 389 | [6 empty] | 497 |  | 32 | [77 empty] | 12 | 131 | 21 | 10 | 20 | 5 | 4 | 3 | 34 |  | -5 | -10 | 29 | -5 | 5 | -5 | [5 empty] | 35.6
400505-0192/5 | 6139 | 6335 |  | 3783 | 8.5 | 2100 | 9000 | РСА32, | Правила РС, | Нормализован |  |  | 7.5 | 10 |  | L | 0 | [23 empty] | 164 | 171 | 168 | 168 | [60 empty] | 12 | 131 | 21 | 10 | 20 | 5 | 4 | 3 | 34 |  | -5 | -10 | 29 | -5 | 5 | -5 | [5 empty] | 35.6
400505-0192/5 | 6139 | 6643 |  | 6,12 | 6.5 | 2000 | 6000 | РСА32, | Правила РС, | Нормализован |  |  | 6.5 | 25 | H | T | 20 | 414 | [6 empty] | 510 |  | 33 | [77 empty] | 12 | 131 | 21 | 10 | 20 | 5 | 4 | 3 | 34 |  | -5 | -10 | 29 | -5 | 5 | -5 | [5 empty] | 35.6
400505-0192/5 | 6139 | 6643 |  | 6,12 | 6.5 | 2000 | 6000 | РСА32, | Правила РС, | Нормализован |  |  | 5 | 10 |  | L | 0 | [23 empty] | 85 | 85 | 94 | 88 | [60 empty] | 12 | 131 | 21 | 10 | 20 | 5 | 4 | 3 | 34 |  | -5 | -10 | 29 | -5 | 5 | -5 | [5 empty] | 35.6
400505-0192/5 | 6139 | 6649 |  | 36,72 | 7.5 | 2100 | 11000 | РСА32, | Правила РС, | Нормализован |  |  | 7.5 | 25 | H | T | 20 | 376 | [6 empty] | 460 |  | 33 | [77 empty] | 12 | 131 | 21 | 10 | 20 | 5 | 4 | 3 | 34 |  | -5 | -10 | 29 | -5 | 5 | -5 | [5 empty] | 35.6
400505-0192/5 | 6139 | 6649 |  | 36,72 | 7.5 | 2100 | 11000 | РСА32, | Правила РС, | Нормализован |  |  | 5 | 10 |  | L | 0 | [23 empty] | 176 | 155 | 163 | 165 | [60 empty] | 12 | 131 | 21 | 10 | 20 | 5 | 4 | 3 | 34 |  | -5 | -10 | 29 | -5 | 5 | -5 | [5 empty] | 35.6
400505-0192/5 | 6139 | 6652 |  | 18004 | 6.5 | 2100 | 6000 | РСА32, | Правила РС, | Нормализован |  |  | 6.5 | 25 | B | T | 20 | 414 | [6 empty] | 510 |  | 29 | [77 empty] | 12 | 131 | 21 | 10 | 20 | 5 | 4 | 3 | 34 |  | -5 | -10 | 29 | -5 | 5 | -5 | [5 empty] | 35.6
400505-0192/5 | 6139 | 6652 |  | 18004 | 6.5 | 2100 | 6000 | РСА32, | Правила РС, | Нормализован |  |  | 5 | 10 |  | L | 0 | [23 empty] | 75 | 80 | 78 | 78 | [60 empty] | 12 | 131 | 21 | 10 | 20 | 5 | 4 | 3 | 34 |  | -5 | -10 | 29 | -5 | 5 | -5 | [5 empty] | 35.6
400505-0192/5 | 6139 | 6652 |  | 1714 | 6.5 | 2100 | 8000 | РСА32, | Правила РС, | Нормализован |  |  | 6.5 | 25 | B | T | 20 | 414 | [6 empty] | 510 |  | 29 | [77 empty] | 12 | 131 | 21 | 10 | 20 | 5 | 4 | 3 | 34 |  | -5 | -10 | 29 | -5 | 5 | -5 | [5 empty] | 35.6
400505-0192/5 | 6139 | 6652 |  | 1714 | 6.5 | 2100 | 8000 | РСА32, | Правила РС, | Нормализован |  |  | 5 | 10 |  | L | 0 | [23 empty] | 75 | 80 | 78 | 78 | [60 empty] | 12 | 131 | 21 | 10 | 20 | 5 | 4 | 3 | 34 |  | -5 | -10 | 29 | -5 | 5 | -5 | [5 empty] | 35.6
400505-0192/5 | 6139 | 6751 |  | 5024 | 10 | 2000 | 8000 | РСА32, | Правила РС, | Нормализован |  |  | 10 | 25 | H | T | 20 | 395 | [6 empty] | 486 |  | 32 | [77 empty] | 12 | 131 | 21 | 10 | 20 | 5 | 4 | 3 | 34 |  | -5 | -10 | 29 | -5 | 5 | -5 | [5 empty] | 35.6
400505-0192/5 | 6139 | 6751 |  | 5024 | 10 | 2000 | 8000 | РСА32, | Правила РС, | Нормализован |  |  | 10 | 10 |  | L | 0 | [23 empty] | 186 | 185 | 187 | 186 | [60 empty] | 12 | 131 | 21 | 10 | 20 | 5 | 4 | 3 | 34 |  | -5 | -10 | 29 | -5 | 5 | -5 | [5 empty] | 35.6
400505-0192/5 | 6143 | 6330 |  | 1409 | 9.5 | 2100 | 9000 | РСА32, | Правила РС, | Нормализован |  |  | 9.5 | 25 | B | T | 20 | 378 | [6 empty] | 488 |  | 32 | [77 empty] | 12 | 125 | 18 | 9 | 19 | 6 | 4 | 4 | 33 |  | -5 | -10 | 27 | -5 | 5 | -5 | [5 empty] | 34.8667
400505-0192/5 | 6143 | 6330 |  | 1409 | 9.5 | 2100 | 9000 | РСА32, | Правила РС, | Нормализован |  |  | 7.5 | 10 |  | L | 0 | [23 empty] | 181 | 161 | 169 | 170 | [60 empty] | 12 | 125 | 18 | 9 | 19 | 6 | 4 | 4 | 33 |  | -5 | -10 | 27 | -5 | 5 | -5 | [5 empty] | 34.8667
400505-0192/5 | 6143 | 6644 |  | 6,12 | 6.5 | 2000 | 6000 | РСА32, | Правила РС, | Нормализован |  |  | 6.5 | 25 | B | T | 20 | 409 | [6 empty] | 500 |  | 33 | [77 empty] | 12 | 125 | 18 | 9 | 19 | 6 | 4 | 4 | 33 |  | -5 | -10 | 27 | -5 | 5 | -5 | [5 empty] | 34.8667
400505-0192/5 | 6143 | 6644 |  | 6,12 | 6.5 | 2000 | 6000 | РСА32, | Правила РС, | Нормализован |  |  | 5 | 10 |  | L | 0 | [23 empty] | 74 | 93 | 86 | 84 | [60 empty] | 12 | 125 | 18 | 9 | 19 | 6 | 4 | 4 | 33 |  | -5 | -10 | 27 | -5 | 5 | -5 | [5 empty] | 34.8667
400505-0192/5 | 6156 | 6749 |  | 3082 | 8.5 | 2100 | 11000 | РСА32, | Правила РС, | Нормализован |  |  | 8.5 | 25 | H | T | 20 | 391 | [6 empty] | 494 |  | 32 | [77 empty] | 12 | 130 | 19 | 6 | 19 | 6 | 2 | 3 | 31 |  | -5 | -10 | 31 | -5 | 5 | -5 | [5 empty] | 35.5
400505-0192/5 | 6156 | 6749 |  | 3082 | 8.5 | 2100 | 11000 | РСА32, | Правила РС, | Нормализован |  |  | 7.5 | 10 |  | L | 0 | [23 empty] | 190 | 196 | 192 | 193 | [60 empty] | 12 | 130 | 19 | 6 | 19 | 6 | 2 | 3 | 31 |  | -5 | -10 | 31 | -5 | 5 | -5 | [5 empty] | 35.5
400505-0192/5 | 6156 | 6824 |  | 2483 | 11.5 | 2500 | 11000 | РСА32, | Правила РС, | Нормализован |  |  | 11.5 | 25 | B | T | 20 | 386 | [6 empty] | 490 |  | 34 | [77 empty] | 12 | 130 | 19 | 6 | 19 | 6 | 2 | 3 | 31 |  | -5 | -10 | 31 | -5 | 5 | -5 | [5 empty] | 35.5
400505-0192/5 | 6156 | 6824 |  | 2483 | 11.5 | 2500 | 11000 | РСА32, | Правила РС, | Нормализован |  |  | 10 | 10 |  | L | 0 | [23 empty] | 252 | 265 | 264 | 260 | [60 empty] | 12 | 130 | 19 | 6 | 19 | 6 | 2 | 3 | 31 |  | -5 | -10 | 31 | -5 | 5 | -5 | [5 empty] | 35.5
400505-0192/5 | 6156 | 6826 |  | 23,75 | 11 | 2500 | 11000 | РСА32, | Правила РС, | Нормализован |  |  | 11 | 25 | B | T | 20 | 392 | [6 empty] | 493 |  | 33 | [77 empty] | 12 | 130 | 19 | 6 | 19 | 6 | 2 | 3 | 31 |  | -5 | -10 | 31 | -5 | 5 | -5 | [5 empty] | 35.5
400505-0192/5 | 6156 | 6826 |  | 23,75 | 11 | 2500 | 11000 | РСА32, | Правила РС, | Нормализован |  |  | 10 | 10 |  | L | 0 | [23 empty] | 280 | 285 | 282 | 282 | [60 empty] | 12 | 130 | 19 | 6 | 19 | 6 | 2 | 3 | 31 |  | -5 | -10 | 31 | -5 | 5 | -5 | [5 empty] | 35.5
400505-0192/5 | 6161 | 6472 |  | 15,41 | 8.5 | 2100 | 11000 | РСА32, | Правила РС, | Нормализован |  |  | 8.5 | 25 | B | T | 20 | 400 | [6 empty] | 505 |  | 28 | [77 empty] | 15 | 124 | 20 | 9 | 16 | 5 | 2 | 3 | 41 |  | -5 | -10 | 32 | -5 | 5 | -5 | [5 empty] | 37.3
400505-0192/5 | 6161 | 6472 |  | 15,41 | 8.5 | 2100 | 11000 | РСА32, | Правила РС, | Нормализован |  |  | 7.5 | 10 |  | L | 0 | [23 empty] | 138 | 140 | 142 | 140 | [60 empty] | 15 | 124 | 20 | 9 | 16 | 5 | 2 | 3 | 41 |  | -5 | -10 | 32 | -5 | 5 | -5 | [5 empty] | 37.3
400505-0192/5 | 6161 | 6481 |  | 3446 | 9.5 | 2100 | 11000 | РСА32, | Правила РС, | Нормализован |  |  | 9.5 | 25 | H | T | 20 | 401 | [6 empty] | 496 |  | 31 | [77 empty] | 15 | 124 | 20 | 9 | 16 | 5 | 2 | 3 | 41 |  | -5 | -10 | 32 | -5 | 5 | -5 | [5 empty] | 37.3
400505-0192/5 | 6161 | 6481 |  | 3446 | 9.5 | 2100 | 11000 | РСА32, | Правила РС, | Нормализован |  |  | 7.5 | 10 |  | L | 0 | [23 empty] | 192 | 190 | 176 | 186 | [60 empty] | 15 | 124 | 20 | 9 | 16 | 5 | 2 | 3 | 41 |  | -5 | -10 | 32 | -5 | 5 | -5 | [5 empty] | 37.3
400505-0192/5 | 6161 | 6645 |  | 28652 | 6 | 2000 | 8000 | РСА32, | Правила РС, | Нормализован |  |  | 6 | 25 | H | T | 20 | 419 | [6 empty] | 505 |  | 30 | [77 empty] | 15 | 124 | 20 | 9 | 16 | 5 | 2 | 3 | 41 |  | -5 | -10 | 32 | -5 | 5 | -5 | [5 empty] | 37.3
400505-0192/5 | 6161 | 6645 |  | 28652 | 6 | 2000 | 8000 | РСА32, | Правила РС, | Нормализован |  |  | 5 | 10 |  | L | 0 | [23 empty] | 81 | 78 | 74 | 78 | [60 empty] | 15 | 124 | 20 | 9 | 16 | 5 | 2 | 3 | 41 |  | -5 | -10 | 32 | -5 | 5 | -5 | [5 empty] | 37.3
400505-0192/5 | 6161 | 6650 |  | 13356 | 7.5 | 2100 | 9000 | РСА32, | Правила РС, | Нормализован |  |  | 7.5 | 25 | B | T | 20 | 371 | [6 empty] | 467 |  | 32 | [77 empty] | 15 | 124 | 20 | 9 | 16 | 5 | 2 | 3 | 41 |  | -5 | -10 | 32 | -5 | 5 | -5 | [5 empty] | 37.3
400505-0192/5 | 6161 | 6650 |  | 13356 | 7.5 | 2100 | 9000 | РСА32, | Правила РС, | Нормализован |  |  | 5 | 10 |  | L | 0 | [23 empty] | 120 | 116 | 112 | 116 | [60 empty] | 15 | 124 | 20 | 9 | 16 | 5 | 2 | 3 | 41 |  | -5 | -10 | 32 | -5 | 5 | -5 | [5 empty] | 37.3
400505-0192/5 | 6161 | 6651 |  | 1286 | 6.5 | 2100 | 6000 | РСА32, | Правила РС, | Нормализован |  |  | 6.5 | 25 | H | T | 20 | 404 | [6 empty] | 500 |  | 30 | [77 empty] | 15 | 124 | 20 | 9 | 16 | 5 | 2 | 3 | 41 |  | -5 | -10 | 32 | -5 | 5 | -5 | [5 empty] | 37.3
400505-0192/5 | 6161 | 6651 |  | 1286 | 6.5 | 2100 | 6000 | РСА32, | Правила РС, | Нормализован |  |  | 5 | 10 |  | L | 0 | [23 empty] | 73 | 76 | 70 | 73 | [60 empty] | 15 | 124 | 20 | 9 | 16 | 5 | 2 | 3 | 41 |  | -5 | -10 | 32 | -5 | 5 | -5 | [5 empty] | 37.3
400505-0192/5 | 6161 | 6651 |  | 0,857 | 6.5 | 2100 | 8000 | РСА32, | Правила РС, | Нормализован |  |  | 6.5 | 25 | H | T | 20 | 404 | [6 empty] | 500 |  | 30 | [77 empty] | 15 | 124 | 20 | 9 | 16 | 5 | 2 | 3 | 41 |  | -5 | -10 | 32 | -5 | 5 | -5 | [5 empty] | 37.3
400505-0192/5 | 6161 | 6651 |  | 0,857 | 6.5 | 2100 | 8000 | РСА32, | Правила РС, | Нормализован |  |  | 5 | 10 |  | L | 0 | [23 empty] | 73 | 76 | 70 | 73 | [60 empty] | 15 | 124 | 20 | 9 | 16 | 5 | 2 | 3 | 41 |  | -5 | -10 | 32 | -5 | 5 | -5 | [5 empty] | 37.3
400505-0192/5 | 6161 | 6748 |  | 3234 | 9 | 2100 | 10900 | РСА32, | Правила РС, | Нормализован |  |  | 9 | 25 | B | T | 20 | 394 | [6 empty] | 498 |  | 33 | [77 empty] | 15 | 124 | 20 | 9 | 16 | 5 | 2 | 3 | 41 |  | -5 | -10 | 32 | -5 | 5 | -5 | [5 empty] | 37.3
400505-0192/5 | 6161 | 6748 |  | 3234 | 9 | 2100 | 10900 | РСА32, | Правила РС, | Нормализован |  |  | 7.5 | 10 |  | L | 0 | [23 empty] | 145 | 156 | 152 | 151 | [60 empty] | 15 | 124 | 20 | 9 | 16 | 5 | 2 | 3 | 41 |  | -5 | -10 | 32 | -5 | 5 | -5 | [5 empty] | 37.3
400505-0192/5 | 6177 | 6471 |  | 3783 | 8.5 | 2100 | 9000 | РСА32, | Правила РС, | Нормализован |  |  | 8.5 | 25 | H | T | 20 | 400 | [6 empty] | 496 |  | 26 | [77 empty] | 13 | 132 | 18 | 9 | 20 | 6 | 3 | 3 | 36 |  | -5 | -10 | 29 | -5 | 5 | -5 | [5 empty] | 36.9
400505-0192/5 | 6177 | 6471 |  | 3783 | 8.5 | 2100 | 9000 | РСА32, | Правила РС, | Нормализован |  |  | 7.5 | 10 |  | L | 0 | [23 empty] | 125 | 130 | 138 | 131 | [60 empty] | 13 | 132 | 18 | 9 | 20 | 6 | 3 | 3 | 36 |  | -5 | -10 | 29 | -5 | 5 | -5 | [5 empty] | 36.9
400505-0192/5 | 6177 | 6576 |  | 2386 | 9.5 | 2000 | 8000 | РСА32, | Правила РС, | Нормализован |  |  | 9.5 | 25 | B | T | 20 | 382 | [6 empty] | 492 |  | 33 | [77 empty] | 13 | 132 | 18 | 9 | 20 | 6 | 3 | 3 | 36 |  | -5 | -10 | 29 | -5 | 5 | -5 | [5 empty] | 36.9
400505-0192/5 | 6177 | 6576 |  | 2386 | 9.5 | 2000 | 8000 | РСА32, | Правила РС, | Нормализован |  |  | 7.5 | 10 |  | L | 0 | [23 empty] | 150 | 164 | 168 | 161 | [60 empty] | 13 | 132 | 18 | 9 | 20 | 6 | 3 | 3 | 36 |  | -5 | -10 | 29 | -5 | 5 | -5 | [5 empty] | 36.9
400505-0192/5 | 6177 | 6648 |  | 32,64 | 7.5 | 2100 | 11000 | РСА32, | Правила РС, | Нормализован |  |  | 7.5 | 25 | B | T | 20 | 411 | [6 empty] | 498 |  | 31 | [77 empty] | 13 | 132 | 18 | 9 | 20 | 6 | 3 | 3 | 36 |  | -5 | -10 | 29 | -5 | 5 | -5 | [5 empty] | 36.9
400505-0192/5 | 6177 | 6648 |  | 32,64 | 7.5 | 2100 | 11000 | РСА32, | Правила РС, | Нормализован |  |  | 7.5 | 10 |  | L | 0 | [23 empty] | 76 | 75 | 70 | 74 | [60 empty] | 13 | 132 | 18 | 9 | 20 | 6 | 3 | 3 | 36 |  | -5 | -10 | 29 | -5 | 5 | -5 | [5 empty] | 36.9
400505-0192/5 | 6177 | 6660 |  | 2332 | 9 | 1500 | 11000 | РСА32, | Правила РС, | Нормализован |  |  | 9 | 25 | B | T | 20 | 370 | [6 empty] | 463 |  | 33 | [77 empty] | 13 | 132 | 18 | 9 | 20 | 6 | 3 | 3 | 36 |  | -5 | -10 | 29 | -5 | 5 | -5 | [5 empty] | 36.9
400505-0192/5 | 6177 | 6660 |  | 2332 | 9 | 1500 | 11000 | РСА32, | Правила РС, | Нормализован |  |  | 7.5 | 10 |  | L | 0 | [23 empty] | 146 | 152 | 150 | 149 | [60 empty] | 13 | 132 | 18 | 9 | 20 | 6 | 3 | 3 | 36 |  | -5 | -10 | 29 | -5 | 5 | -5 | [5 empty] | 36.9
400505-0192/5 | 6178 | 6566 |  | 13509 | 8.5 | 2500 | 9000 | РСА32, | Правила РС, | Нормализован |  |  | 8.5 | 25 | B | T | 20 | 399 | [6 empty] | 498 |  | 32 | [77 empty] | 13 | 132 | 15 | 10 | 20 | 6 | 5 | 4 | 30 |  | -5 | -10 | 27 | -5 | 5 | -5 | [5 empty] | 37.1
400505-0192/5 | 6178 | 6566 |  | 13509 | 8.5 | 2500 | 9000 | РСА32, | Правила РС, | Нормализован |  |  | 7.5 | 10 |  | L | 0 | [23 empty] | 127 | 117 | 120 | 121 | [60 empty] | 13 | 132 | 15 | 10 | 20 | 6 | 5 | 4 | 30 |  | -5 | -10 | 27 | -5 | 5 | -5 | [5 empty] | 37.1
400505-0192/5 | 6178 | 6577 |  | 3579 | 9.5 | 2000 | 8000 | РСА32, | Правила РС, | Нормализован |  |  | 9.5 | 25 | H | T | 20 | 391 | [6 empty] | 500 |  | 32 | [77 empty] | 13 | 132 | 15 | 10 | 20 | 6 | 5 | 4 | 30 |  | -5 | -10 | 27 | -5 | 5 | -5 | [5 empty] | 37.1
400505-0192/5 | 6178 | 6577 |  | 3579 | 9.5 | 2000 | 8000 | РСА32, | Правила РС, | Нормализован |  |  | 7.5 | 10 |  | L | 0 | [23 empty] | 130 | 144 | 132 | 135 | [60 empty] | 13 | 132 | 15 | 10 | 20 | 6 | 5 | 4 | 30 |  | -5 | -10 | 27 | -5 | 5 | -5 | [5 empty] | 37.1
400505-0192/5 | 6178 | 6590 |  | 2,01 | 8 | 2000 | 8000 | РСА32, | Правила РС, | Нормализован |  |  | 8 | 25 | B | T | 20 | 401 | [6 empty] | 498 |  | 31 | [77 empty] | 13 | 132 | 15 | 10 | 20 | 6 | 5 | 4 | 30 |  | -5 | -10 | 27 | -5 | 5 | -5 | [5 empty] | 37.1
400505-0192/5 | 6178 | 6590 |  | 2,01 | 8 | 2000 | 8000 | РСА32, | Правила РС, | Нормализован |  |  | 7.5 | 10 |  | L | 0 | [23 empty] | 128 | 130 | 135 | 131 | [60 empty] | 13 | 132 | 15 | 10 | 20 | 6 | 5 | 4 | 30 |  | -5 | -10 | 27 | -5 | 5 | -5 | [5 empty] | 37.1
400505-0192/5 | 6178 | 6639 |  | 6153 | 7 | 2000 | 8000 | РСА32, | Правила РС, | Нормализован |  |  | 7 | 25 | H | T | 20 | 405 | [6 empty] | 500 |  | 36 | [77 empty] | 13 | 132 | 15 | 10 | 20 | 6 | 5 | 4 | 30 |  | -5 | -10 | 27 | -5 | 5 | -5 | [5 empty] | 37.1
400505-0192/5 | 6178 | 6639 |  | 6153 | 7 | 2000 | 8000 | РСА32, | Правила РС, | Нормализован |  |  | 5 | 10 |  | L | 0 | [23 empty] | 75 | 87 | 80 | 81 | [60 empty] | 13 | 132 | 15 | 10 | 20 | 6 | 5 | 4 | 30 |  | -5 | -10 | 27 | -5 | 5 | -5 | [5 empty] | 37.1
400505-0192/5 | 6178 | 6647 |  | 9246 | 8.5 | 2100 | 11000 | РСА32, | Правила РС, | Нормализован |  |  | 8.5 | 25 | H | T | 20 | 389 | [6 empty] | 496 |  | 33 | [77 empty] | 13 | 132 | 15 | 10 | 20 | 6 | 5 | 4 | 30 |  | -5 | -10 | 27 | -5 | 5 | -5 | [5 empty] | 37.1
400505-0192/5 | 6178 | 6647 |  | 9246 | 8.5 | 2100 | 11000 | РСА32, | Правила РС, | Нормализован |  |  | 7.5 | 10 |  | L | 0 | [23 empty] | 112 | 114 | 110 | 112 | [60 empty] | 13 | 132 | 15 | 10 | 20 | 6 | 5 | 4 | 30 |  | -5 | -10 | 27 | -5 | 5 | -5 | [5 empty] | 37.1
400505-0192/5 | 6178 | 6683 |  | 2,72 | 7.5 | 2100 | 11000 | РСА32, | Правила РС, | Нормализован |  |  | 7.5 | 10 | H | T | 20 | 390 | [6 empty] | 481 |  | 32 | [77 empty] | 13 | 132 | 15 | 10 | 20 | 6 | 5 | 4 | 30 |  | -5 | -10 | 27 | -5 | 5 | -5 | [5 empty] | 37.1
400505-0192/5 | 6178 | 6683 |  | 2,72 | 7.5 | 2100 | 11000 | РСА32, | Правила РС, | Нормализован |  |  | 7.5 | 10 |  | L | 0 | [23 empty] | 70 | 76 | 72 | 73 | [60 empty] | 13 | 132 | 15 | 10 | 20 | 6 | 5 | 4 | 30 |  | -5 | -10 | 27 | -5 | 5 | -5 | [5 empty] | 37.1
400505-0192/5 | 6276 | 6755 |  | 2764 | 8 | 2000 | 11000 | РСА32, | Правила РС, | Нормализован |  |  | 8 | 25 | H | T | 20 | 396 | [6 empty] | 510 |  | 31 | [77 empty] | 15 | 132 | 17 | 10 | 11 | 2 | 2 | 2 | 29 |  | -5 | -10 | 24 | -5 | 6 | -5 | [5 empty] | 37.9667
400505-0192/5 | 6276 | 6755 |  | 2764 | 8 | 2000 | 11000 | РСА32, | Правила РС, | Нормализован |  |  | 7.5 | 10 |  | L | 0 | [23 empty] | 115 | 120 | 124 | 120 | [60 empty] | 15 | 132 | 17 | 10 | 11 | 2 | 2 | 2 | 29 |  | -5 | -10 | 24 | -5 | 6 | -5 | [5 empty] | 37.9667
400505-0192/5 | 6299 | 6758 |  | 3729 | 11 | 1600 | 9000 | РСА32, | Правила РС, | Нормализован |  |  | 11 | 25 | B | T | 20 | 394 | [6 empty] | 498 |  | 33 | [77 empty] | 12 | 130 | 19 | 6 | 19 | 6 | 2 | 3 | 31 |  | -5 | -10 | 31 | -5 | 5 | -5 | [5 empty] | 35.5
400505-0192/5 | 6299 | 6758 |  | 3729 | 11 | 1600 | 9000 | РСА32, | Правила РС, | Нормализован |  |  | 10 | 10 |  | L | 0 | [23 empty] | 242 | 249 | 244 | 245 | [60 empty] | 12 | 130 | 19 | 6 | 19 | 6 | 2 | 3 | 31 |  | -5 | -10 | 31 | -5 | 5 | -5 | [5 empty] | 35.5
400505-0192/5 | 6315 | 6747 |  | 6892 | 9.5 | 2100 | 11000 | РСА32, | Правила РС, | Нормализован |  |  | 9.5 | 25 | H | T | 20 | 397 | [6 empty] | 491 |  | 34 | [77 empty] | 13 | 127 | 19 | 7 | 18 | 6 | 3 | 3 | 32 |  | -5 | -10 | 30 | -5 | 7 | -5 | [5 empty] | 36.0667
400505-0192/5 | 6315 | 6747 |  | 6892 | 9.5 | 2100 | 11000 | РСА32, | Правила РС, | Нормализован |  |  | 7.5 | 10 |  | L | 0 | [23 empty] | 142 | 150 | 144 | 145 | [60 empty] | 13 | 127 | 19 | 7 | 18 | 6 | 3 | 3 | 32 |  | -5 | -10 | 30 | -5 | 7 | -5 | [5 empty] | 36.0667
400505-0192/5 | 6315 | 6756 |  | 6,03 | 8 | 2000 | 8000 | РСА32, | Правила РС, | Нормализован |  |  | 8 | 25 | B | T | 20 | 402 | [6 empty] | 496 |  | 33 | [77 empty] | 13 | 127 | 19 | 7 | 18 | 6 | 3 | 3 | 32 |  | -5 | -10 | 30 | -5 | 7 | -5 | [5 empty] | 36.0667
400505-0192/5 | 6315 | 6756 |  | 6,03 | 8 | 2000 | 8000 | РСА32, | Правила РС, | Нормализован |  |  | 7.5 | 10 |  | L | 0 | [23 empty] | 150 | 165 | 162 | 159 | [60 empty] | 13 | 127 | 19 | 7 | 18 | 6 | 3 | 3 | 32 |  | -5 | -10 | 30 | -5 | 7 | -5 | [5 empty] | 36.0667
400505-0192/5 | 6315 | 6757 |  | 9392 | 8.5 | 1600 | 11000 | РСА32, | Правила РС, | Нормализован |  |  | 8.5 | 25 | H | T | 20 | 403 | [6 empty] | 505 |  | 35 | [77 empty] | 13 | 127 | 19 | 7 | 18 | 6 | 3 | 3 | 32 |  | -5 | -10 | 30 | -5 | 7 | -5 | [5 empty] | 36.0667
400505-0192/5 | 6315 | 6757 |  | 9392 | 8.5 | 1600 | 11000 | РСА32, | Правила РС, | Нормализован |  |  | 7.5 | 10 |  | L | 0 | [23 empty] | 160 | 146 | 147 | 151 | [60 empty] | 13 | 127 | 19 | 7 | 18 | 6 | 3 | 3 | 32 |  | -5 | -10 | 30 | -5 | 7 | -5 | [5 empty] | 36.0667
400505-0192/5 | 6315 | 6827 |  | 40375 | 11 | 2500 | 11000 | РСА32, | Правила РС, | Нормализован |  |  | 11 | 25 | H | T | 20 | 394 | [6 empty] | 493 |  | 33 | [77 empty] | 13 | 127 | 19 | 7 | 18 | 6 | 3 | 3 | 32 |  | -5 | -10 | 30 | -5 | 7 | -5 | [5 empty] | 36.0667
400505-0192/5 | 6315 | 6827 |  | 40375 | 11 | 2500 | 11000 | РСА32, | Правила РС, | Нормализован |  |  | 10 | 10 |  | L | 0 | [23 empty] | 222 | 225 | 220 | 222 | [60 empty] | 13 | 127 | 19 | 7 | 18 | 6 | 3 | 3 | 32 |  | -5 | -10 | 30 | -5 | 7 | -5 | [5 empty] | 36.0667
400505-0192/5 | 6315 | 6828 |  | 3886 | 11 | 2500 | 9000 | РСА32, | Правила РС, | Нормализован |  |  | 11 | 25 | B | T | 20 | 392 | [6 empty] | 500 |  | 33 | [77 empty] | 13 | 127 | 19 | 7 | 18 | 6 | 3 | 3 | 32 |  | -5 | -10 | 30 | -5 | 7 | -5 | [5 empty] | 36.0667
400505-0192/5 | 6315 | 6828 |  | 3886 | 11 | 2500 | 9000 | РСА32, | Правила РС, | Нормализован |  |  | 10 | 10 |  | L | 0 | [23 empty] | 235 | 239 | 230 | 235 | [60 empty] | 13 | 127 | 19 | 7 | 18 | 6 | 3 | 3 | 32 |  | -5 | -10 | 30 | -5 | 7 | -5 | [5 empty] | 36.0667
400505-0192/5 | 6315 | 6828 |  | 38 | 11 | 2500 | 11000 | РСА32, | Правила РС, | Нормализован |  |  | 11 | 25 | B | T | 20 | 392 | [6 empty] | 500 |  | 33 | [77 empty] | 13 | 127 | 19 | 7 | 18 | 6 | 3 | 3 | 32 |  | -5 | -10 | 30 | -5 | 7 | -5 | [5 empty] | 36.0667
400505-0192/5 | 6315 | 6828 |  | 38 | 11 | 2500 | 11000 | РСА32, | Правила РС, | Нормализован |  |  | 10 | 10 |  | L | 0 | [23 empty] | 235 | 239 | 230 | 235 | [60 empty] | 13 | 127 | 19 | 7 | 18 | 6 | 3 | 3 | 32 |  | -5 | -10 | 30 | -5 | 7 | -5 | [5 empty] | 36.0667
400505-0192/5 | 6315 | 6830 |  | 3532 | 10 | 2500 | 9000 | РСА32, | Правила РС, | Нормализован |  |  | 10 | 25 | B | T | 20 | 390 | [6 empty] | 493 |  | 34 | [77 empty] | 13 | 127 | 19 | 7 | 18 | 6 | 3 | 3 | 32 |  | -5 | -10 | 30 | -5 | 7 | -5 | [5 empty] | 36.0667
400505-0192/5 | 6315 | 6830 |  | 3532 | 10 | 2500 | 9000 | РСА32, | Правила РС, | Нормализован |  |  | 10 | 10 |  | L | 0 | [23 empty] | 210 | 213 | 217 | 213 | [60 empty] | 13 | 127 | 19 | 7 | 18 | 6 | 3 | 3 | 32 |  | -5 | -10 | 30 | -5 | 7 | -5 | [5 empty] | 36.0667
400705-0513 | 5410 | 5402 |  | 3072 | 8 | 2000 | 8000 | AH32, | Правила RINA, ч.D:2002, | Нормализован |  |  | 8 | 15 | B | T | 20 | 483 | [6 empty] | 655 |  | 30 | [77 empty] | 16 | 151 | 24 | 8 | 20 | 5 | 3 | 3 | 30 |  | -5 | -10 | 22 | -5 | [7 empty] | 42.8667
400705-0513 | 5410 | 5402 |  | 3072 | 8 | 2000 | 8000 | AH32, | Правила RINA, ч.D:2002, | Нормализован |  |  | 7.5 | 10 |  | L | 0 | [23 empty] | 210 | 140 | 150 | 167 | [60 empty] | 16 | 151 | 24 | 8 | 20 | 5 | 3 | 3 | 30 |  | -5 | -10 | 22 | -5 | [7 empty] | 42.8667
400705-0513 | 5502 | 5449 |  | 1536 | 6 | 2000 | 8000 | AH32, | Правила RINA, ч.D:2002, | Нормализован |  |  | 6 | 25 | H | T | 20 | 410 | [6 empty] | 484 |  | 39 | [77 empty] | 9 | 153 | 22 | 13 | 15 | 2 | 2 | 2 | 39 |  | 16 | -10 | 35 | 55 | [7 empty] | 36.4667
400705-0513 | 5502 | 5449 |  | 1536 | 6 | 2000 | 8000 | AH32, | Правила RINA, ч.D:2002, | Нормализован |  |  | 5 | 10 |  | L | 0 | [23 empty] | 130 | 115 | 124 | 123 | [60 empty] | 9 | 153 | 22 | 13 | 15 | 2 | 2 | 2 | 39 |  | 16 | -10 | 35 | 55 | [7 empty] | 36.4667
400705-0513 | 6179 | 6574 |  | 2,56 | 10 | 2000 | 8000 | AH32, | Правила RINA, ч.D:2002, | Нормализующая прокатка |  |  | 10 | 15 | B | T | 20 | 456 | [6 empty] | 545 |  | 28 | [77 empty] | 12 | 130 | 19 | 6 | 19 | 6 | 2 | 3 | 31 |  | -5 | -10 | 31 | -5 | [7 empty] | 35.5
400705-0513 | 6179 | 6574 |  | 2,56 | 10 | 2000 | 8000 | AH32, | Правила RINA, ч.D:2002, | Нормализующая прокатка |  |  | 10 | 10 |  | L | 0 | [23 empty] | 248 | 280 | 255 | 261 | [60 empty] | 12 | 130 | 19 | 6 | 19 | 6 | 2 | 3 | 31 |  | -5 | -10 | 31 | -5 | [7 empty] | 35.5
400705-0514 | 5646 | 5463 |  | 4,32 | 9 | 2500 | 12000 | DH32, | Правила RINA, ч.D:2002, | Нормализующая прокатка |  |  | 9 | 15 | H | T | 20 | 463 | [6 empty] | 560 |  | 33 | [77 empty] | 15 | 120 | 25 | 8 | 19 | 5 | 4 | 3 | 38 |  | -5 | -10 | 25 | -5 | [7 empty] | 36.7667
400705-0514 | 5646 | 5463 |  | 4,32 | 9 | 2500 | 12000 | DH32, | Правила RINA, ч.D:2002, | Нормализующая прокатка |  |  | 7.5 | 10 |  | L | -20 | [23 empty] | 107 | 105 | 110 | 107 | [60 empty] | 15 | 120 | 25 | 8 | 19 | 5 | 4 | 3 | 38 |  | -5 | -10 | 25 | -5 | [7 empty] | 36.7667
400705-0514 | 5789 | 5576 |  | 2,4 | 10 | 2500 | 12000 | DH32, | Правила RINA, ч.D:2002, | Нормализующая прокатка |  |  | 10 | 15 | B | T | 20 | 440 | [6 empty] | 530 |  | 27 | [77 empty] | 14 | 142 | 14 | 20 | 17 | 3 | 2 | 2 | 32 |  | -5 | -10 | 28 | -5 | [7 empty] | 38.8333
400705-0514 | 5789 | 5576 |  | 2,4 | 10 | 2500 | 12000 | DH32, | Правила RINA, ч.D:2002, | Нормализующая прокатка |  |  | 10 | 10 |  | L | -20 | [23 empty] | 100 | 104 | 110 | 105 | [60 empty] | 14 | 142 | 14 | 20 | 17 | 3 | 2 | 2 | 32 |  | -5 | -10 | 28 | -5 | [7 empty] | 38.8333
400705-0514 | 5975 | 5578 |  | 4,8 | 10 | 2500 | 12000 | DH32, | Правила RINA, ч.D:2002, | Нормализующая прокатка |  |  | 10 | 15 | B | T | 20 | 449 | [6 empty] | 525 |  | 28 | [77 empty] | 12 | 137 | 20 | 6 | 13 | 2 | 2 | 3 | 31 |  | -5 | -10 | 27 | -5 | [7 empty] | 35.8667
400705-0514 | 5975 | 5578 |  | 4,8 | 10 | 2500 | 12000 | DH32, | Правила RINA, ч.D:2002, | Нормализующая прокатка |  |  | 10 | 10 |  | L | -20 | [23 empty] | 192 | 180 | 184 | 185 | [60 empty] | 12 | 137 | 20 | 6 | 13 | 2 | 2 | 3 | 31 |  | -5 | -10 | 27 | -5 | [7 empty] | 35.8667
400705-0514 | 6180 | 6565 |  | 8,64 | 9 | 2500 | 12000 | DH32, | Правила RINA, ч.D:2002, | Нормализующая прокатка |  |  | 9 | 15 | H | T | 20 | 477 | [6 empty] | 575 |  | 25 | [77 empty] | 12 | 130 | 19 | 6 | 19 | 6 | 2 | 3 | 31 |  | -5 | -10 | 31 | -5 | [7 empty] | 35.5
400705-0514 | 6180 | 6565 |  | 8,64 | 9 | 2500 | 12000 | DH32, | Правила RINA, ч.D:2002, | Нормализующая прокатка |  |  | 7.5 | 10 |  | L | -20 | [23 empty] | 198 | 168 | 152 | 173 | [60 empty] | 12 | 130 | 19 | 6 | 19 | 6 | 2 | 3 | 31 |  | -5 | -10 | 31 | -5 | [7 empty] | 35.5
400705-0514 | 6180 | 6575 |  | 3,84 | 10 | 2000 | 12000 | DH32, | Правила RINA, ч.D:2002, | Нормализующая прокатка |  |  | 10 | 15 | H | T | 20 | 465 | [6 empty] | 545 |  | 28 | [77 empty] | 12 | 130 | 19 | 6 | 19 | 6 | 2 | 3 | 31 |  | -5 | -10 | 31 | -5 | [7 empty] | 35.5
400705-0514 | 6180 | 6575 |  | 3,84 | 10 | 2000 | 12000 | DH32, | Правила RINA, ч.D:2002, | Нормализующая прокатка |  |  | 10 | 10 |  | L | -20 | [23 empty] | 200 | 180 | 188 | 189 | [60 empty] | 12 | 130 | 19 | 6 | 19 | 6 | 2 | 3 | 31 |  | -5 | -10 | 31 | -5 | [7 empty] | 35.5
400705-0520 | 5502 | 5442 |  | 5,76 | 6 | 3000 | 10000 | AH32, | Правила RINA, ч.D:2002, | Нормализован |  |  | 6 | 15 | B | T | 20 | 425 | [6 empty] | 479 |  | 34 | [77 empty] | 9 | 153 | 22 | 13 | 15 | 2 | 2 | 2 | 39 |  | 16 | -10 | 35 | 55 | [7 empty] | 36.4667
400705-0520 | 5502 | 5442 |  | 5,76 | 6 | 3000 | 10000 | AH32, | Правила RINA, ч.D:2002, | Нормализован |  |  | 5 | 10 |  | L | 0 | [23 empty] | 90 | 94 | 86 | 90 | [60 empty] | 9 | 153 | 22 | 13 | 15 | 2 | 2 | 2 | 39 |  | 16 | -10 | 35 | 55 | [7 empty] | 36.4667
400705-0520 | 5502 | 5443 |  | 7,56 | 6.5 | 2850 | 8500 | AH32, | Правила RINA, ч.D:2002, | Нормализован |  |  | 6.5 | 15 | H | T | 20 | 415 | [6 empty] | 489 |  | 30 | [77 empty] | 9 | 153 | 22 | 13 | 15 | 2 | 2 | 2 | 39 |  | 16 | -10 | 35 | 55 | [7 empty] | 36.4667
400705-0520 | 5502 | 5443 |  | 7,56 | 6.5 | 2850 | 8500 | AH32, | Правила RINA, ч.D:2002, | Нормализован |  |  | 5 | 10 |  | L | 0 | [23 empty] | 94 | 97 | 95 | 95 | [60 empty] | 9 | 153 | 22 | 13 | 15 | 2 | 2 | 2 | 39 |  | 16 | -10 | 35 | 55 | [7 empty] | 36.4667
400705-0520 | 5502 | 5479 |  | 3456 | 6 | 3000 | 12000 | AH32, | Правила RINA, ч.D:2002, | Нормализован |  |  | 6 | 15 | H | T | 20 | 392 | [6 empty] | 461 |  | 33 | [77 empty] | 9 | 153 | 22 | 13 | 15 | 2 | 2 | 2 | 39 |  | 16 | -10 | 35 | 55 | [7 empty] | 36.4667
400705-0520 | 5502 | 5479 |  | 3456 | 6 | 3000 | 12000 | AH32, | Правила RINA, ч.D:2002, | Нормализован |  |  | 5 | 10 |  | L | 0 | [23 empty] | 135 | 121 | 130 | 129 | [60 empty] | 9 | 153 | 22 | 13 | 15 | 2 | 2 | 2 | 39 |  | 16 | -10 | 35 | 55 | [7 empty] | 36.4667
400705-0520 | 5502 | 6382 |  | 1728 | 6 | 3000 | 12000 | AH32, | Правила RINA, ч.D:2002, | Нормализован |  |  | 6 | 15 | B | T | 20 | 431 | [6 empty] | 510 |  | 30 | [77 empty] | 9 | 153 | 22 | 13 | 15 | 2 | 2 | 2 | 39 |  | 16 | -10 | 35 | 55 | [7 empty] | 36.4667
400705-0520 | 5502 | 6382 |  | 1728 | 6 | 3000 | 12000 | AH32, | Правила RINA, ч.D:2002, | Нормализован |  |  | 5 | 10 |  | L | 0 | [23 empty] | 96 | 125 | 108 | 110 | [60 empty] | 9 | 153 | 22 | 13 | 15 | 2 | 2 | 2 | 39 |  | 16 | -10 | 35 | 55 | [7 empty] | 36.4667
400705-0523 | 6180 | 6540 |  | 6,99 | 13 | 2800 | 8000 | DH32, | Правила RINA, ч.D:2002, | Нормализующая прокатка |  |  | 13 | 15 | B | T | 20 | 433 | [6 empty] | 535 |  | 26 | [77 empty] | 12 | 130 | 19 | 6 | 19 | 6 | 2 | 3 | 31 |  | -5 | -10 | 31 | -5 | [7 empty] | 35.5
400705-0523 | 6180 | 6540 |  | 6,99 | 13 | 2800 | 8000 | DH32, | Правила RINA, ч.D:2002, | Нормализующая прокатка |  |  | 10 | 10 |  | L | 0 | [23 empty] | 251 | 255 | 248 | 251 | [60 empty] | 12 | 130 | 19 | 6 | 19 | 6 | 2 | 3 | 31 |  | -5 | -10 | 31 | -5 | [7 empty] | 35.5
400705-0525 | 5146 | 5197 |  | 6912 | 12 | 3000 | 12000 | EH32, | Правила RINA, ч.D:2002, | Нормализован |  |  | 12 | 15 | H | T | 20 | 396 | [6 empty] | 484 |  | 35 | [77 empty] | 9 | 153 | 22 | 13 | 15 | 2 | 2 | 2 | 39 |  | 16 | -10 | 35 | 55 | [7 empty] | 36.4667
400705-0525 | 5146 | 5197 |  | 6912 | 12 | 3000 | 12000 | EH32, | Правила RINA, ч.D:2002, | Нормализован |  |  | 10 | 10 |  | L | -40 | [23 empty] | 240 | 265 | 252 | 252 | [60 empty] | 9 | 153 | 22 | 13 | 15 | 2 | 2 | 2 | 39 |  | 16 | -10 | 35 | 55 | [7 empty] | 36.4667
400705-0525 | 5146 | 5197 |  | 6912 | 12 | 3000 | 12000 | EH32, | Правила RINA, ч.D:2002, | Нормализован |  |  | 10 | 10 |  | L | -40 | [23 empty] | 250 | 245 | 244 | 246 | [60 empty] | 9 | 153 | 22 | 13 | 15 | 2 | 2 | 2 | 39 |  | 16 | -10 | 35 | 55 | [7 empty] | 36.4667
400505-0192/5 | 6139 | 6498 |  | 1507 | 12 | 2000 | 8000 | РСА32, | Правила РС, | Нормализован |  |  | 12 | 25 | B | T | 20 | 377 | [6 empty] | 492 |  | 33 | [77 empty] | 12 | 131 | 21 | 10 | 20 | 5 | 4 | 3 | 34 |  | -5 | -10 | 29 | -5 | 5 | -5 | [5 empty] | 35.6
400505-0192/5 | 6139 | 6498 |  | 1507 | 12 | 2000 | 8000 | РСА32, | Правила РС, | Нормализован |  |  | 10 | 10 |  | L | 0 | [23 empty] | 144 | 142 | 147 | 144 | [60 empty] | 12 | 131 | 21 | 10 | 20 | 5 | 4 | 3 | 34 |  | -5 | -10 | 29 | -5 | 5 | -5 | [5 empty] | 35.6
400505-0192/5 | 6139 | 6643 |  | 3672 | 6.5 | 2000 | 6000 | РСА32, | Правила РС, | Нормализован |  |  | 6.5 | 25 | H | T | 20 | 414 | [6 empty] | 510 |  | 33 | [77 empty] | 12 | 131 | 21 | 10 | 20 | 5 | 4 | 3 | 34 |  | -5 | -10 | 29 | -5 | 5 | -5 | [5 empty] | 35.6
400505-0192/5 | 6139 | 6643 |  | 3672 | 6.5 | 2000 | 6000 | РСА32, | Правила РС, | Нормализован |  |  | 5 | 10 |  | L | 0 | [23 empty] | 85 | 85 | 94 | 88 | [60 empty] | 12 | 131 | 21 | 10 | 20 | 5 | 4 | 3 | 34 |  | -5 | -10 | 29 | -5 | 5 | -5 | [5 empty] | 35.6
400505-0192/5 | 6143 | 6644 |  | 0,612 | 6.5 | 2000 | 6000 | РСА32, | Правила РС, | Нормализован |  |  | 6.5 | 25 | B | T | 20 | 409 | [6 empty] | 500 |  | 33 | [77 empty] | 12 | 125 | 18 | 9 | 19 | 6 | 4 | 4 | 33 |  | -5 | -10 | 27 | -5 | 5 | -5 | [5 empty] | 34.8667
400505-0192/5 | 6143 | 6644 |  | 0,612 | 6.5 | 2000 | 6000 | РСА32, | Правила РС, | Нормализован |  |  | 5 | 10 |  | L | 0 | [23 empty] | 74 | 93 | 86 | 84 | [60 empty] | 12 | 125 | 18 | 9 | 19 | 6 | 4 | 4 | 33 |  | -5 | -10 | 27 | -5 | 5 | -5 | [5 empty] | 34.8667
400505-0192/5 | 6143 | 6644 |  | 0,816 | 6.5 | 2000 | 8000 | РСА32, | Правила РС, | Нормализован |  |  | 6.5 | 25 | B | T | 20 | 409 | [6 empty] | 500 |  | 33 | [77 empty] | 12 | 125 | 18 | 9 | 19 | 6 | 4 | 4 | 33 |  | -5 | -10 | 27 | -5 | 5 | -5 | [5 empty] | 34.8667
400505-0192/5 | 6143 | 6644 |  | 0,816 | 6.5 | 2000 | 8000 | РСА32, | Правила РС, | Нормализован |  |  | 5 | 10 |  | L | 0 | [23 empty] | 74 | 93 | 86 | 84 | [60 empty] | 12 | 125 | 18 | 9 | 19 | 6 | 4 | 4 | 33 |  | -5 | -10 | 27 | -5 | 5 | -5 | [5 empty] | 34.8667
400505-0192/5 | 6177 | 6499 |  | 28633 | 12 | 2000 | 8000 | РСА32, | Правила РС, | Нормализован |  |  | 12 | 25 | H | T | 20 | 381 | [6 empty] | 491 |  | 31 | [77 empty] | 13 | 132 | 18 | 9 | 20 | 6 | 3 | 3 | 36 |  | -5 | -10 | 29 | -5 | 5 | -5 | [5 empty] | 36.9
400505-0192/5 | 6177 | 6499 |  | 28633 | 12 | 2000 | 8000 | РСА32, | Правила РС, | Нормализован |  |  | 10 | 10 |  | L | 0 | [23 empty] | 127 | 130 | 134 | 130 | [60 empty] | 13 | 132 | 18 | 9 | 20 | 6 | 3 | 3 | 36 |  | -5 | -10 | 29 | -5 | 5 | -5 | [5 empty] | 36.9
400705-0520 | 6063 | 6693 |  | 2,52 | 6.5 | 2850 | 8500 | AH32, | Правила RINA, ч.D:2002, | Нормализован |  |  | 6.5 | 15 | H | T | 20 | 444 | [6 empty] | 555 |  | 32 | [77 empty] | 18 | 150 | 21 | 12 | 22 | 7 | 3 | 2 | 30 |  | 9 | -10 | 24 | 46 | [7 empty] | 45.8533
400705-0520 | 6063 | 6693 |  | 2,52 | 6.5 | 2850 | 8500 | AH32, | Правила RINA, ч.D:2002, | Нормализован |  |  | 5 | 10 |  | L | 0 | [23 empty] | 69 | 70 | 71 | 70 | [60 empty] | 18 | 150 | 21 | 12 | 22 | 7 | 3 | 2 | 30 |  | 9 | -10 | 24 | 46 | [7 empty] | 45.8533
400705-0520 | 6075 | 6694 |  | 5,04 | 6.5 | 2850 | 8500 | AH32, | Правила RINA, ч.D:2002, | Нормализован |  |  | 6.5 | 15 | B | T | 20 | 385 | [6 empty] | 500 |  | 34 | [77 empty] | 17 | 114 | 30 | 20 | 12 | 2 | 2 | 3 | 34 |  | 11 | -10 | 18 | -5 | [7 empty] | 37.0333
400705-0520 | 6075 | 6694 |  | 5,04 | 6.5 | 2850 | 8500 | AH32, | Правила RINA, ч.D:2002, | Нормализован |  |  | 5 | 10 |  | L | 0 | [23 empty] | 95 | 80 | 83 | 86 | [60 empty] | 17 | 114 | 30 | 20 | 12 | 2 | 2 | 3 | 34 |  | 11 | -10 | 18 | -5 | [7 empty] | 37.0333
400705-0520 | 6075 | 6799 |  | 3456 | 6 | 3000 | 12000 | AH32, | Правила RINA, ч.D:2002, | Нормализован |  |  | 6 | 15 | H | T | 20 | 400 | [6 empty] | 510 |  | 32 | [77 empty] | 17 | 114 | 30 | 20 | 12 | 2 | 2 | 3 | 34 |  | 11 | -10 | 18 | -5 | [7 empty] | 37.0333
400705-0520 | 6075 | 6799 |  | 3456 | 6 | 3000 | 12000 | AH32, | Правила RINA, ч.D:2002, | Нормализован |  |  | 5 | 10 |  | L | 0 | [23 empty] | 88 | 73 | 74 | 78 | [60 empty] | 17 | 114 | 30 | 20 | 12 | 2 | 2 | 3 | 34 |  | 11 | -10 | 18 | -5 | [7 empty] | 37.0333
400705-0520 | 6228 | 6800 |  | 1,44 | 6 | 3000 | 10000 | AH32, | Правила RINA, ч.D:2002, | Нормализован |  |  | 6 | 15 | B | T | 20 | 409 | [6 empty] | 510 |  | 34 | [77 empty] | 15 | 124 | 20 | 9 | 16 | 5 | 2 | 3 | 41 |  | -5 | -10 | 32 | -5 | [7 empty] | 37.3
400705-0520 | 6228 | 6800 |  | 1,44 | 6 | 3000 | 10000 | AH32, | Правила RINA, ч.D:2002, | Нормализован |  |  | 5 | 10 |  | L | 0 | [23 empty] | 75 | 81 | 84 | 80 | [60 empty] | 15 | 124 | 20 | 9 | 16 | 5 | 2 | 3 | 41 |  | -5 | -10 | 32 | -5 | [7 empty] | 37.3
400505-0192/5 | 6139 | 6649 |  | 2,72 | 7.5 | 2100 | 11000 | РСА32, | Правила РС, | Нормализован |  |  | 7.5 | 25 | H | T | 20 | 376 | [6 empty] | 460 |  | 33 | [25 empty] | 102 | 105 | 108 | [49 empty] | 12 | 131 | 21 | 10 | 20 | 5 | 4 | 3 | 34 |  | -5 | -10 | 29 | -5 | 5 | -5 | [5 empty] | 35.6
400505-0192/5 | 6139 | 6649 |  | 2,72 | 7.5 | 2100 | 11000 | РСА32, | Правила РС, | Нормализован |  |  | 7.5 | 10 |  | L | 0 | [23 empty] | 176 | 155 | 163 | 165 | [8 empty] | 100 | 100 | 107 | [49 empty] | 12 | 131 | 21 | 10 | 20 | 5 | 4 | 3 | 34 |  | -5 | -10 | 29 | -5 | 5 | -5 | [5 empty] | 35.6
400505-0192/5 | 6156 | 6487 |  | 3166 | 12 | 2100 | 8000 | РСА32, | Правила РС, | Нормализован |  |  | 12 | 25 | H | T | 20 | 375 | [6 empty] | 480 |  | 35 | [25 empty] | 121 | 118 | 120 | [49 empty] | 12 | 130 | 19 | 6 | 19 | 6 | 2 | 3 | 31 |  | -5 | -10 | 31 | -5 | 5 | -5 | [5 empty] | 35.5
400505-0192/5 | 6156 | 6487 |  | 3166 | 12 | 2100 | 8000 | РСА32, | Правила РС, | Нормализован |  |  | 10 | 10 |  | L | 0 | [23 empty] | 270 | 263 | 265 | 266 | [8 empty] | 101 | 108 | 106 | [49 empty] | 12 | 130 | 19 | 6 | 19 | 6 | 2 | 3 | 31 |  | -5 | -10 | 31 | -5 | 5 | -5 | [5 empty] | 35.5
400505-0192/5 | 6156 | 6490 |  | 9,42 | 15 | 2000 | 8000 | РСА32, | Правила РС, | Нормализован |  |  | 15 | 25 | B | T | 20 | 366 | [6 empty] | 475 |  | 33 | [25 empty] | 105 | 102 | 108 | [49 empty] | 12 | 130 | 19 | 6 | 19 | 6 | 2 | 3 | 31 |  | -5 | -10 | 31 | -5 | 5 | -5 | [5 empty] | 35.5
400505-0192/5 | 6156 | 6490 |  | 9,42 | 15 | 2000 | 8000 | РСА32, | Правила РС, | Нормализован |  |  | 10 | 10 |  | L | 0 | [23 empty] | 265 | 250 | 240 | 252 | [8 empty] | 100 | 102 | 106 | [49 empty] | 12 | 130 | 19 | 6 | 19 | 6 | 2 | 3 | 31 |  | -5 | -10 | 31 | -5 | 5 | -5 | [5 empty] | 35.5
400505-0192/5 | 6156 | 6491 |  | 15822 | 14 | 2000 | 8000 | РСА32, | Правила РС, | Нормализован |  |  | 14 | 25 | H | T | 20 | 371 | [6 empty] | 481 |  | 33 | [25 empty] | 127 | 132 | 122 | [49 empty] | 12 | 130 | 19 | 6 | 19 | 6 | 2 | 3 | 31 |  | -5 | -10 | 31 | -5 | 5 | -5 | [5 empty] | 35.5
400505-0192/5 | 6156 | 6491 |  | 15822 | 14 | 2000 | 8000 | РСА32, | Правила РС, | Нормализован |  |  | 10 | 10 |  | L | 0 | [23 empty] | 281 | 285 | 289 | 285 | [8 empty] | 160 | 150 | 160 | [49 empty] | 12 | 130 | 19 | 6 | 19 | 6 | 2 | 3 | 31 |  | -5 | -10 | 31 | -5 | 5 | -5 | [5 empty] | 35.5
400505-0192/5 | 6156 | 6496 |  | 3,14 | 12.5 | 2000 | 8000 | РСА32, | Правила РС, | Нормализован |  |  | 12.5 | 25 | B | T | 20 | 362 | [6 empty] | 469 |  | 33 | [25 empty] | 110 | 105 | 108 | [49 empty] | 12 | 130 | 19 | 6 | 19 | 6 | 2 | 3 | 31 |  | -5 | -10 | 31 | -5 | 5 | -5 | [5 empty] | 35.5
400505-0192/5 | 6156 | 6496 |  | 3,14 | 12.5 | 2000 | 8000 | РСА32, | Правила РС, | Нормализован |  |  | 10 | 10 |  | L | 0 | [23 empty] | 270 | 269 | 264 | 268 | [8 empty] | 105 | 109 | 104 | [49 empty] | 12 | 130 | 19 | 6 | 19 | 6 | 2 | 3 | 31 |  | -5 | -10 | 31 | -5 | 5 | -5 | [5 empty] | 35.5
400505-0192/5 | 6161 | 6488 |  | 2374 | 18 | 2100 | 8000 | РСА32, | Правила РС, | Нормализован |  |  | 18 | 25 | B | T | 20 | 361 | [6 empty] | 481 |  | 28 | [25 empty] | 110 | 106 | 109 | [49 empty] | 15 | 124 | 20 | 9 | 16 | 5 | 2 | 3 | 41 |  | -5 | -10 | 32 | -5 | 5 | -5 | [5 empty] | 37.3
400505-0192/5 | 6161 | 6488 |  | 2374 | 18 | 2100 | 8000 | РСА32, | Правила РС, | Нормализован |  |  | 10 | 10 |  | L | 0 | [23 empty] | 213 | 228 | 220 | 220 | [60 empty] | 15 | 124 | 20 | 9 | 16 | 5 | 2 | 3 | 41 |  | -5 | -10 | 32 | -5 | 5 | -5 | [5 empty] | 37.3
400505-0192/5 | 6161 | 6492 |  | 2418 | 14 | 2000 | 11000 | РСА32, | Правила РС, | Нормализован |  |  | 14 | 25 | B | T | 20 | 366 | [6 empty] | 478 |  | 29 | [77 empty] | 15 | 124 | 20 | 9 | 16 | 5 | 2 | 3 | 41 |  | -5 | -10 | 32 | -5 | 5 | -5 | [5 empty] | 37.3
400505-0192/5 | 6161 | 6492 |  | 2418 | 14 | 2000 | 11000 | РСА32, | Правила РС, | Нормализован |  |  | 10 | 10 |  | L | 0 | [23 empty] | 220 | 225 | 208 | 218 | [60 empty] | 15 | 124 | 20 | 9 | 16 | 5 | 2 | 3 | 41 |  | -5 | -10 | 32 | -5 | 5 | -5 | [5 empty] | 37.3
400505-0192/5 | 6177 | 6499 |  | 12056 | 12 | 2000 | 8000 | РСА32, | Правила РС, | Нормализован |  |  | 12 | 25 | H | T | 20 | 381 | [6 empty] | 491 |  | 31 | [77 empty] | 13 | 132 | 18 | 9 | 20 | 6 | 3 | 3 | 36 |  | -5 | -10 | 29 | -5 | 5 | -5 | [5 empty] | 36.9
400505-0192/5 | 6177 | 6499 |  | 12056 | 12 | 2000 | 8000 | РСА32, | Правила РС, | Нормализован |  |  | 10 | 10 |  | L | 0 | [23 empty] | 127 | 130 | 134 | 130 | [60 empty] | 13 | 132 | 18 | 9 | 20 | 6 | 3 | 3 | 36 |  | -5 | -10 | 29 | -5 | 5 | -5 | [5 empty] | 36.9
400505-0192/5 | 6178 | 6489 |  | 16,08 | 16 | 2000 | 8000 | РСА32, | Правила РС, | Нормализован |  |  | 16 | 25 | H | T | 20 | 337 | [6 empty] | 477 |  | 33 | [77 empty] | 13 | 132 | 15 | 10 | 20 | 6 | 5 | 4 | 30 |  | -5 | -10 | 27 | -5 | 5 | -5 | [5 empty] | 37.1
400505-0192/5 | 6178 | 6489 |  | 16,08 | 16 | 2000 | 8000 | РСА32, | Правила РС, | Нормализован |  |  | 10 | 10 |  | L | 0 | [23 empty] | 190 | 191 | 186 | 189 | [60 empty] | 13 | 132 | 15 | 10 | 20 | 6 | 5 | 4 | 30 |  | -5 | -10 | 27 | -5 | 5 | -5 | [5 empty] | 37.1
400505-0192/5 | 6178 | 6682 |  | 7048 | 8.5 | 2400 | 11000 | РСА32, | Правила РС, | Нормализован |  |  | 8.5 | 25 | B | T | 20 | 406 | [6 empty] | 510 |  | 31 | [77 empty] | 13 | 132 | 15 | 10 | 20 | 6 | 5 | 4 | 30 |  | -5 | -10 | 27 | -5 | 5 | -5 | [5 empty] | 37.1
400505-0192/5 | 6178 | 6682 |  | 7048 | 8.5 | 2400 | 11000 | РСА32, | Правила РС, | Нормализован |  |  | 10 | 10 |  | L | 0 | [23 empty] | 106 | 142 | 130 | 126 | [60 empty] | 13 | 132 | 15 | 10 | 20 | 6 | 5 | 4 | 30 |  | -5 | -10 | 27 | -5 | 5 | -5 | [5 empty] | 37.1
400505-0192/5 | 6299 | 6848 |  | 2262 | 6 | 2000 | 8000 | РСА32, | Правила РС, | Нормализован |  |  | 6 | 25 | B | T | 20 | 407 | [6 empty] | 510 |  | 28 | [77 empty] | 12 | 130 | 19 | 6 | 19 | 6 | 2 | 3 | 31 |  | -5 | -10 | 31 | -5 | 5 | -5 | [5 empty] | 35.5
400505-0192/5 | 6299 | 6848 |  | 2262 | 6 | 2000 | 8000 | РСА32, | Правила РС, | Нормализован |  |  | 5 | 10 |  | L | 0 | [23 empty] | 83 | 85 | 81 | 83 | [60 empty] | 12 | 130 | 19 | 6 | 19 | 6 | 2 | 3 | 31 |  | -5 | -10 | 31 | -5 | 5 | -5 | [5 empty] | 35.5
400505-0192/5 | 6315 | 6849 |  | 1508 | 6 | 2000 | 8000 | РСА32, | Правила РС, | Нормализован |  |  | 6 | 25 | H | T | 20 | 408 | [6 empty] | 500 |  | 28 | [77 empty] | 13 | 127 | 19 | 7 | 18 | 6 | 3 | 3 | 32 |  | -5 | -10 | 30 | -5 | 7 | -5 | [5 empty] | 36.0667
400505-0192/5 | 6315 | 6849 |  | 1508 | 6 | 2000 | 8000 | РСА32, | Правила РС, | Нормализован |  |  | 5 | 10 |  | L | 0 | [23 empty] | 91 | 85 | 87 | 88 | [60 empty] | 13 | 127 | 19 | 7 | 18 | 6 | 3 | 3 | 32 |  | -5 | -10 | 30 | -5 | 7 | -5 | [5 empty] | 36.0667
400705-0513 | 5987 | 6641 |  | 1792 | 7 | 2000 | 8000 | AH32, | Правила RINA, ч.D:2002, | Нормализован |  |  | 7 | 15 | H | T | 20 | 482 | [6 empty] | 640 |  | 26 | [77 empty] | 18 | 155 | 24 | 8 | 19 | 3 | 2 | 2 | 31 |  | -5 | -10 | 23 | -5 | [7 empty] | 45
400705-0513 | 5987 | 6641 |  | 1792 | 7 | 2000 | 8000 | AH32, | Правила RINA, ч.D:2002, | Нормализован |  |  | 5 | 10 |  | L | -20 | [23 empty] | 68 | 70 | 64 | 67 | [60 empty] | 18 | 155 | 24 | 8 | 19 | 3 | 2 | 2 | 31 |  | -5 | -10 | 23 | -5 | [7 empty] | 45
400705-0514 | 6180 | 6571 |  | 2016 | 14 | 2000 | 9000 | DH32, | Правила RINA, ч.D:2002, | Нормализующая прокатка |  |  | 14 | 15 | H | T | 20 | 407 | [6 empty] | 470 |  | 30 | [77 empty] | 12 | 130 | 19 | 6 | 19 | 6 | 2 | 3 | 31 |  | -5 | -10 | 31 | -5 | [7 empty] | 35.5
400705-0514 | 6180 | 6571 |  | 2016 | 14 | 2000 | 9000 | DH32, | Правила RINA, ч.D:2002, | Нормализующая прокатка |  |  | 10 | 10 |  | L | -20 | [23 empty] | 137 | 140 | 142 | 140 | [60 empty] | 12 | 130 | 19 | 6 | 19 | 6 | 2 | 3 | 31 |  | -5 | -10 | 31 | -5 | [7 empty] | 35.5
400705-0514 | 6180 | 6573 |  | 3072 | 12 | 2000 | 8000 | DH32, | Правила RINA, ч.D:2002, | Нормализующая прокатка |  |  | 12 | 15 | H | T | 20 | 428 | [6 empty] | 500 |  | 29 | [77 empty] | 12 | 130 | 19 | 6 | 19 | 6 | 2 | 3 | 31 |  | -5 | -10 | 31 | -5 | [7 empty] | 35.5
400705-0514 | 6180 | 6573 |  | 3072 | 12 | 2000 | 8000 | DH32, | Правила RINA, ч.D:2002, | Нормализующая прокатка |  |  | 10 | 10 |  | L | -20 | [23 empty] | 152 | 160 | 157 | 156 | [60 empty] | 12 | 130 | 19 | 6 | 19 | 6 | 2 | 3 | 31 |  | -5 | -10 | 31 | -5 | [7 empty] | 35.5
400705-0523 | 6319 | 6854 |  | 7,26 | 11 | 2750 | 10000 | DH32, | Правила RINA, ч.D:2002, | Нормализующая прокатка |  |  | 11 | 15 | H | T | 20 | 450 | [6 empty] | 530 |  | 29 | [77 empty] | 13 | 127 | 19 | 7 | 18 | 6 | 3 | 3 | 32 |  | -5 | -10 | 30 | -5 | [7 empty] | 36.0667
400705-0523 | 6319 | 6854 |  | 7,26 | 11 | 2750 | 10000 | DH32, | Правила RINA, ч.D:2002, | Нормализующая прокатка |  |  | 10 | 10 |  | L | -20 | [23 empty] | 182 | 184 | 180 | 182 | [60 empty] | 13 | 127 | 19 | 7 | 18 | 6 | 3 | 3 | 32 |  | -5 | -10 | 30 | -5 | [7 empty] | 36.0667
400705-0513 | 6149 | 6484 |  | 4032 | 10 | 2100 | 12000 | AH32, | Правила RINA, ч.D:2002, | Нормализующая прокатка |  |  | 10 | 15 | B | T | 20 | 491 | [6 empty] | 615 |  | 31 | [77 empty] | 17 | 153 | 26 | 7 | 18 | 2 | 2 | 2 | 33 |  | -5 | -10 | 23 | -5 | [7 empty] | 43.4667
400705-0513 | 6149 | 6484 |  | 4032 | 10 | 2100 | 12000 | AH32, | Правила RINA, ч.D:2002, | Нормализующая прокатка |  |  | 10 | 10 |  | L | 0 | [23 empty] | 162 | 148 | 158 | 156 | [60 empty] | 17 | 153 | 26 | 7 | 18 | 2 | 2 | 2 | 33 |  | -5 | -10 | 23 | -5 | [7 empty] | 43.4667
400705-0514 | 5986 | 5671 |  | 1536 | 16 | 2000 | 6000 | DH32, | Правила RINA, ч.D:2002, | Нормализующая прокатка |  |  | 16 | 15 | H | T | 20 | 475 | [6 empty] | 605 |  | 30 | [77 empty] | 18 | 155 | 24 | 8 | 19 | 3 | 2 | 2 | 31 |  | -5 | -10 | 23 | -5 | [7 empty] | 45
400705-0514 | 5986 | 5671 |  | 1536 | 16 | 2000 | 6000 | DH32, | Правила RINA, ч.D:2002, | Нормализующая прокатка |  |  | 10 | 10 |  | L | -20 | [23 empty] | 126 | 120 | 121 | 122 | [60 empty] | 18 | 155 | 24 | 8 | 19 | 3 | 2 | 2 | 31 |  | -5 | -10 | 23 | -5 | [7 empty] | 45
400705-0514 | 6319 | 6866 |  | 1728 | 9 | 2000 | 12000 | DH32, | Правила RINA, ч.D:2002, | Нормализующая прокатка |  |  | 9 | 15 | B | T | 20 | 462 | [6 empty] | 550 |  | 31 | [77 empty] | 13 | 127 | 19 | 7 | 18 | 6 | 3 | 3 | 32 |  | -5 | -10 | 30 | -5 | [7 empty] | 36.0667
400705-0514 | 6319 | 6866 |  | 1728 | 9 | 2000 | 12000 | DH32, | Правила RINA, ч.D:2002, | Нормализующая прокатка |  |  | 7.5 | 10 |  | L | -20 | [23 empty] | 140 | 129 | 135 | 135 | [60 empty] | 13 | 127 | 19 | 7 | 18 | 6 | 3 | 3 | 32 |  | -5 | -10 | 30 | -5 | [7 empty] | 36.0667
400705-0523 | 6319 | 6854 |  | 7,26 | 11 | 2750 | 10000 | DH32, | Правила RINA, ч.D:2002, | Нормализующая прокатка |  |  | 11 | 15 | H | T | 20 | 450 | [6 empty] | 530 |  | 29 | [77 empty] | 13 | 127 | 19 | 7 | 18 | 6 | 3 | 3 | 32 |  | -5 | -10 | 30 | -5 | [7 empty] | 36.0667
400705-0523 | 6319 | 6854 |  | 7,26 | 11 | 2750 | 10000 | DH32, | Правила RINA, ч.D:2002, | Нормализующая прокатка |  |  | 10 | 10 |  | L | -20 | [23 empty] | 182 | 184 | 180 | 182 | [60 empty] | 13 | 127 | 19 | 7 | 18 | 6 | 3 | 3 | 32 |  | -5 | -10 | 30 | -5 | [7 empty] | 36.0667
400505-0192/5 | 6143 | 6581 |  | 6042 | 15 | 1900 | 9000 | РСА32, | Правила РС, | Нормализован |  |  | 15 | 25 | H | T | 20 | 349 | [6 empty] | 478 |  | 36 | [77 empty] | 12 | 125 | 18 | 9 | 19 | 6 | 4 | 4 | 33 |  | -5 | -10 | 27 | -5 | 5 | -5 | [5 empty] | 34.8667
400505-0192/5 | 6143 | 6581 |  | 6042 | 15 | 1900 | 9000 | РСА32, | Правила РС, | Нормализован |  |  | 10 | 10 |  | L | 0 | [23 empty] | 220 | 213 | 215 | 216 | [60 empty] | 12 | 125 | 18 | 9 | 19 | 6 | 4 | 4 | 33 |  | -5 | -10 | 27 | -5 | 5 | -5 | [5 empty] | 34.8667
400505-0192/5 | 6161 | 6524 |  | 3768 | 30 | 2000 | 8000 | РСА32, | Правила РС, | Нормализован |  |  | 30 | 25 | B | T | 20 | 333 | [6 empty] | 466 |  | 33 | [77 empty] | 15 | 124 | 20 | 9 | 16 | 5 | 2 | 3 | 41 |  | -5 | -10 | 32 | -5 | 5 | -5 | [5 empty] | 37.3
400505-0192/5 | 6161 | 6524 |  | 3768 | 30 | 2000 | 8000 | РСА32, | Правила РС, | Нормализован |  |  | 10 | 10 |  | L | 0 | [23 empty] | 247 | 235 | 249 | 244 | [60 empty] | 15 | 124 | 20 | 9 | 16 | 5 | 2 | 3 | 41 |  | -5 | -10 | 32 | -5 | 5 | -5 | [5 empty] | 37.3
400505-0192/5 | 6177 | 6570 |  | 2504 | 14.5 | 2000 | 11000 | РСА32, | Правила РС, | Нормализован |  |  | 14.5 | 25 | H | T | 20 | 372 | [6 empty] | 487 |  | 33 | [77 empty] | 13 | 132 | 18 | 9 | 20 | 6 | 3 | 3 | 36 |  | -5 | -10 | 29 | -5 | 5 | -5 | [5 empty] | 36.9
400505-0192/5 | 6177 | 6570 |  | 2504 | 14.5 | 2000 | 11000 | РСА32, | Правила РС, | Нормализован |  |  | 10 | 10 |  | L | 0 | [23 empty] | 205 | 202 | 197 | 201 | [60 empty] | 13 | 132 | 18 | 9 | 20 | 6 | 3 | 3 | 36 |  | -5 | -10 | 29 | -5 | 5 | -5 | [5 empty] | 36.9
400505-0192/5 | 6178 | 6572 |  | 3516 | 14 | 2000 | 8000 | РСА32, | Правила РС, | Нормализован |  |  | 14 | 25 | B | T | 20 | 371 | [6 empty] | 485 |  | 32 | [77 empty] | 13 | 132 | 15 | 10 | 20 | 6 | 5 | 4 | 30 |  | -5 | -10 | 27 | -5 | 5 | -5 | [5 empty] | 37.1
400505-0192/5 | 6178 | 6572 |  | 3516 | 14 | 2000 | 8000 | РСА32, | Правила РС, | Нормализован |  |  | 10 | 10 |  | L | 0 | [23 empty] | 182 | 173 | 178 | 178 | [60 empty] | 13 | 132 | 15 | 10 | 20 | 6 | 5 | 4 | 30 |  | -5 | -10 | 27 | -5 | 5 | -5 | [5 empty] | 37.1
400505-0192/5 | 6178 | 6583 |  | 5526 | 16 | 2000 | 11000 | РСА32, | Правила РС, | Нормализован |  |  | 16 | 25 | H | T | 20 | 363 | [6 empty] | 494 |  | 34 | [77 empty] | 13 | 132 | 15 | 10 | 20 | 6 | 5 | 4 | 30 |  | -5 | -10 | 27 | -5 | 5 | -5 | [5 empty] | 37.1
400505-0192/5 | 6178 | 6583 |  | 5526 | 16 | 2000 | 11000 | РСА32, | Правила РС, | Нормализован |  |  | 10 | 10 |  | L | 0 | [23 empty] | 181 | 180 | 176 | 179 | [60 empty] | 13 | 132 | 15 | 10 | 20 | 6 | 5 | 4 | 30 |  | -5 | -10 | 27 | -5 | 5 | -5 | [5 empty] | 37.1
400505-0192/5 | 6178 | 6583 |  | 6028 | 16 | 2000 | 12000 | РСА32, | Правила РС, | Нормализован |  |  | 16 | 25 | H | T | 20 | 363 | [6 empty] | 494 |  | 34 | [77 empty] | 13 | 132 | 15 | 10 | 20 | 6 | 5 | 4 | 30 |  | -5 | -10 | 27 | -5 | 5 | -5 | [5 empty] | 37.1
400505-0192/5 | 6178 | 6583 |  | 6028 | 16 | 2000 | 12000 | РСА32, | Правила РС, | Нормализован |  |  | 10 | 10 |  | L | 0 | [23 empty] | 181 | 180 | 176 | 179 | [60 empty] | 13 | 132 | 15 | 10 | 20 | 6 | 5 | 4 | 30 |  | -5 | -10 | 27 | -5 | 5 | -5 | [5 empty] | 37.1
400505-0192/5 | 6139 | 6643 |  | 1836 | 6.5 | 2000 | 6000 | РСА32, | Правила РС, | Нормализован |  |  | 6.5 | 25 |  | T | 20 | 414 | [6 empty] | 510 |  | 33 | [77 empty] | 12 | 131 | 21 | 10 | 20 | 5 | 4 | 3 | 34 |  | -5 | -10 | 29 | -5 | 5 | -5 | [5 empty] | 35.6
400505-0192/5 | 6139 | 6643 |  | 1836 | 6.5 | 2000 | 6000 | РСА32, | Правила РС, | Нормализован |  |  | 5 | 10 |  | L | 0 | [23 empty] | 85 | 85 | 94 | 88 | [60 empty] | 12 | 131 | 21 | 10 | 20 | 5 | 4 | 3 | 34 |  | -5 | -10 | 29 | -5 | 5 | -5 | [5 empty] | 35.6
400505-0192/5 | 6143 | 6316 |  | 9044 | 18 | 2000 | 8000 | РСА32, | Правила РС, | Нормализован |  |  | 18 | 25 |  | T | 20 | 352 | [6 empty] | 477 |  | 31 | [77 empty] | 12 | 125 | 18 | 9 | 19 | 6 | 4 | 4 | 33 |  | -5 | -10 | 27 | -5 | 5 | -5 | [5 empty] | 34.8667
400505-0192/5 | 6143 | 6316 |  | 9044 | 18 | 2000 | 8000 | РСА32, | Правила РС, | Нормализован |  |  | 10 | 10 |  | L | 0 | [23 empty] | 273 | 273 | 270 | 272 | [60 empty] | 12 | 125 | 18 | 9 | 19 | 6 | 4 | 4 | 33 |  | -5 | -10 | 27 | -5 | 5 | -5 | [5 empty] | 34.8667
400505-0192/5 | 6143 | 6317 |  | 12084 | 15 | 1900 | 9000 | РСА32, | Правила РС, | Нормализован |  |  | 15 | 25 |  | T | 20 | 377 | [6 empty] | 486 |  | 34 | [77 empty] | 12 | 125 | 18 | 9 | 19 | 6 | 4 | 4 | 33 |  | -5 | -10 | 27 | -5 | 5 | -5 | [5 empty] | 34.8667
400505-0192/5 | 6143 | 6317 |  | 12084 | 15 | 1900 | 9000 | РСА32, | Правила РС, | Нормализован |  |  | 10 | 10 |  | L | 0 | [23 empty] | 285 | 249 | 237 | 257 | [60 empty] | 12 | 125 | 18 | 9 | 19 | 6 | 4 | 4 | 33 |  | -5 | -10 | 27 | -5 | 5 | -5 | [5 empty] | 34.8667
400505-0192/5 | 6143 | 6317 |  | 14766 | 15 | 1900 | 11000 | РСА32, | Правила РС, | Нормализован |  |  | 15 | 25 |  | T | 20 | 377 | [6 empty] | 486 |  | 34 | [77 empty] | 12 | 125 | 18 | 9 | 19 | 6 | 4 | 4 | 33 |  | -5 | -10 | 27 | -5 | 5 | -5 | [5 empty] | 34.8667
400505-0192/5 | 6143 | 6317 |  | 14766 | 15 | 1900 | 11000 | РСА32, | Правила РС, | Нормализован |  |  | 10 | 10 |  | L | 0 | [23 empty] | 285 | 249 | 237 | 257 | [60 empty] | 12 | 125 | 18 | 9 | 19 | 6 | 4 | 4 | 33 |  | -5 | -10 | 27 | -5 | 5 | -5 | [5 empty] | 34.8667
400505-0192/5 | 6143 | 6330 |  | 1409 | 9.5 | 2100 | 9000 | РСА32, | Правила РС, | Нормализован |  |  | 9.5 | 25 |  | T | 20 | 378 | [6 empty] | 488 |  | 32 | [77 empty] | 12 | 125 | 18 | 9 | 19 | 6 | 4 | 4 | 33 |  | -5 | -10 | 27 | -5 | 5 | -5 | [5 empty] | 34.8667
400505-0192/5 | 6143 | 6330 |  | 1409 | 9.5 | 2100 | 9000 | РСА32, | Правила РС, | Нормализован |  |  | 7.5 | 10 |  | L | 0 | [23 empty] | 181 | 161 | 169 | 170 | [60 empty] | 12 | 125 | 18 | 9 | 19 | 6 | 4 | 4 | 33 |  | -5 | -10 | 27 | -5 | 5 | -5 | [5 empty] | 34.8667
400505-0192/5 | 6143 | 6644 |  | 0,612 | 6.5 | 2000 | 6000 | РСА32, | Правила РС, | Нормализован |  |  | 6.5 | 25 |  | T | 20 | 409 | [6 empty] | 500 |  | 33 | [77 empty] | 12 | 125 | 18 | 9 | 19 | 6 | 4 | 4 | 33 |  | -5 | -10 | 27 | -5 | 5 | -5 | [5 empty] | 34.8667
400505-0192/5 | 6143 | 6644 |  | 0,612 | 6.5 | 2000 | 6000 | РСА32, | Правила РС, | Нормализован |  |  | 5 | 10 |  | L | 0 | [23 empty] | 74 | 93 | 86 | 84 | [60 empty] | 12 | 125 | 18 | 9 | 19 | 6 | 4 | 4 | 33 |  | -5 | -10 | 27 | -5 | 5 | -5 | [5 empty] | 34.8667
400505-0192/5 | 6143 | 6644 |  | 1632 | 6.5 | 2000 | 8000 | РСА32, | Правила РС, | Нормализован |  |  | 6.5 | 25 |  | T | 20 | 409 | [6 empty] | 500 |  | 33 | [77 empty] | 12 | 125 | 18 | 9 | 19 | 6 | 4 | 4 | 33 |  | -5 | -10 | 27 | -5 | 5 | -5 | [5 empty] | 34.8667
400505-0192/5 | 6143 | 6644 |  | 1632 | 6.5 | 2000 | 8000 | РСА32, | Правила РС, | Нормализован |  |  | 5 | 10 |  | L | 0 | [23 empty] | 74 | 93 | 86 | 84 | [60 empty] | 12 | 125 | 18 | 9 | 19 | 6 | 4 | 4 | 33 |  | -5 | -10 | 27 | -5 | 5 | -5 | [5 empty] | 34.8667
400505-0192/5 | 6161 | 6645 |  | 0,754 | 6 | 2000 | 8000 | РСА32, | Правила РС, | Нормализован |  |  | 6 | 25 |  | T | 20 | 419 | [6 empty] | 505 |  | 30 | [77 empty] | 15 | 124 | 20 | 9 | 16 | 5 | 2 | 3 | 41 |  | -5 | -10 | 32 | -5 | 5 | -5 | [5 empty] | 37.3
400505-0192/5 | 6161 | 6645 |  | 0,754 | 6 | 2000 | 8000 | РСА32, | Правила РС, | Нормализован |  |  | 5 | 10 |  | L | 0 | [23 empty] | 81 | 78 | 74 | 78 | [60 empty] | 15 | 124 | 20 | 9 | 16 | 5 | 2 | 3 | 41 |  | -5 | -10 | 32 | -5 | 5 | -5 | [5 empty] | 37.3
400505-0192/5 | 6178 | 6589 |  | 7066 | 15 | 3000 | 10000 | РСА32, | Правила РС, | Нормализован |  |  | 15 | 25 |  | T | 20 | 370 | [6 empty] | 480 |  | 33 | [77 empty] | 13 | 132 | 15 | 10 | 20 | 6 | 5 | 4 | 30 |  | -5 | -10 | 27 | -5 | 5 | -5 | [5 empty] | 37.1
400505-0192/5 | 6178 | 6589 |  | 7066 | 15 | 3000 | 10000 | РСА32, | Правила РС, | Нормализован |  |  | 10 | 10 |  | L | 0 | [23 empty] | 167 | 154 | 160 | 160 | [60 empty] | 13 | 132 | 15 | 10 | 20 | 6 | 5 | 4 | 30 |  | -5 | -10 | 27 | -5 | 5 | -5 | [5 empty] | 37.1
400505-0192/5 | 6178 | 6615 |  | 6908 | 16 | 2500 | 11000 | РСА32, | Правила РС, | Нормализован |  |  | 16 | 25 |  | T | 20 | 377 | [6 empty] | 495 |  | 32 | [77 empty] | 13 | 132 | 15 | 10 | 20 | 6 | 5 | 4 | 30 |  | -5 | -10 | 27 | -5 | 5 | -5 | [5 empty] | 37.1
400505-0192/5 | 6178 | 6615 |  | 6908 | 16 | 2500 | 11000 | РСА32, | Правила РС, | Нормализован |  |  | 10 | 10 |  | L | 0 | [23 empty] | 173 | 186 | 180 | 180 | [60 empty] | 13 | 132 | 15 | 10 | 20 | 6 | 5 | 4 | 30 |  | -5 | -10 | 27 | -5 | 5 | -5 | [5 empty] | 37.1
400505-0192/5 | 6178 | 6616 |  | 13384 | 15.5 | 2500 | 11000 | РСА32, | Правила РС, | Нормализован |  |  | 15.5 | 25 |  | T | 20 | 373 | [6 empty] | 484 |  | 32 | [77 empty] | 13 | 132 | 15 | 10 | 20 | 6 | 5 | 4 | 30 |  | -5 | -10 | 27 | -5 | 5 | -5 | [5 empty] | 37.1
400505-0192/5 | 6178 | 6616 |  | 13384 | 15.5 | 2500 | 11000 | РСА32, | Правила РС, | Нормализован |  |  | 10 | 10 |  | L | 0 | [23 empty] | 168 | 172 | 160 | 167 | [60 empty] | 13 | 132 | 15 | 10 | 20 | 6 | 5 | 4 | 30 |  | -5 | -10 | 27 | -5 | 5 | -5 | [5 empty] | 37.1
400505-0192/5 | 6178 | 6617 |  | 9,39 | 14.5 | 2500 | 11000 | РСА32, | Правила РС, | Нормализован |  |  | 14.5 | 25 |  | T | 20 | 376 | [6 empty] | 489 |  | 32 | [77 empty] | 13 | 132 | 15 | 10 | 20 | 6 | 5 | 4 | 30 |  | -5 | -10 | 27 | -5 | 5 | -5 | [5 empty] | 37.1
400505-0192/5 | 6178 | 6617 |  | 9,39 | 14.5 | 2500 | 11000 | РСА32, | Правила РС, | Нормализован |  |  | 10 | 10 |  | L | 0 | [23 empty] | 245 | 200 | 224 | 223 | [60 empty] | 13 | 132 | 15 | 10 | 20 | 6 | 5 | 4 | 30 |  | -5 | -10 | 27 | -5 | 5 | -5 | [5 empty] | 37.1
400505-0192/5 | 6178 | 6620 |  | 12,72 | 12 | 2500 | 9000 | РСА32, | Правила РС, | Нормализован |  |  | 12 | 25 |  | T | 20 | 381 | [6 empty] | 487 |  | 30 | [77 empty] | 13 | 132 | 15 | 10 | 20 | 6 | 5 | 4 | 30 |  | -5 | -10 | 27 | -5 | 5 | -5 | [5 empty] | 37.1
400505-0192/5 | 6178 | 6620 |  | 12,72 | 12 | 2500 | 9000 | РСА32, | Правила РС, | Нормализован |  |  | 10 | 10 |  | L | 0 | [23 empty] | 250 | 246 | 240 | 245 | [60 empty] | 13 | 132 | 15 | 10 | 20 | 6 | 5 | 4 | 30 |  | -5 | -10 | 27 | -5 | 5 | -5 | [5 empty] | 37.1
400505-0192/5 | 6178 | 6639 |  | 16701 | 7 | 2000 | 8000 | РСА32, | Правила РС, | Нормализован |  |  | 7 | 25 |  | T | 20 | 405 | [6 empty] | 500 |  | 36 | [77 empty] | 13 | 132 | 15 | 10 | 20 | 6 | 5 | 4 | 30 |  | -5 | -10 | 27 | -5 | 5 | -5 | [5 empty] | 37.1
400505-0192/5 | 6178 | 6639 |  | 16701 | 7 | 2000 | 8000 | РСА32, | Правила РС, | Нормализован |  |  | 5 | 10 |  | L | 0 | [23 empty] | 75 | 87 | 80 | 81 | [60 empty] | 13 | 132 | 15 | 10 | 20 | 6 | 5 | 4 | 30 |  | -5 | -10 | 27 | -5 | 5 | -5 | [5 empty] | 37.1
400505-0192/5 | 6315 | 6756 |  | 3015 | 8 | 2000 | 8000 | РСА32, | Правила РС, | Нормализован |  |  | 8 | 25 |  | T | 20 | 402 | [6 empty] | 496 |  | 33 | [77 empty] | 13 | 127 | 19 | 7 | 18 | 6 | 3 | 3 | 32 |  | -5 | -10 | 30 | -5 | 7 | -5 | [5 empty] | 36.0667
400505-0192/5 | 6315 | 6756 |  | 3015 | 8 | 2000 | 8000 | РСА32, | Правила РС, | Нормализован |  |  | 7.5 | 10 |  | L | 0 | [23 empty] | 150 | 165 | 162 | 159 | [60 empty] | 13 | 127 | 19 | 7 | 18 | 6 | 3 | 3 | 32 |  | -5 | -10 | 30 | -5 | 7 | -5 | [5 empty] | 36.0667
400505-0192/5 | 6315 | 6849 |  | 2262 | 6 | 2000 | 8000 | РСА32, | Правила РС, | Нормализован |  |  | 6 | 25 |  | T | 20 | 408 | [6 empty] | 500 |  | 28 | [77 empty] | 13 | 127 | 19 | 7 | 18 | 6 | 3 | 3 | 32 |  | -5 | -10 | 30 | -5 | 7 | -5 | [5 empty] | 36.0667
400505-0192/5 | 6315 | 6849 |  | 2262 | 6 | 2000 | 8000 | РСА32, | Правила РС, | Нормализован |  |  | 5 | 10 |  | L | 0 | [23 empty] | 91 | 85 | 87 | 88 | [60 empty] | 13 | 127 | 19 | 7 | 18 | 6 | 3 | 3 | 32 |  | -5 | -10 | 30 | -5 | 7 | -5 | [5 empty] | 36.0667
400505-0192/5 | 6315 | 6890 |  | 1723 | 9.5 | 2100 | 11000 | РСА32, | Правила РС, | Нормализован |  |  | 9.5 | 25 |  | T | 20 | 398 | [6 empty] | 500 |  | 31 | [77 empty] | 13 | 127 | 19 | 7 | 18 | 6 | 3 | 3 | 32 |  | -5 | -10 | 30 | -5 | 7 | -5 | [5 empty] | 36.0667
400505-0192/5 | 6315 | 6890 |  | 1723 | 9.5 | 2100 | 11000 | РСА32, | Правила РС, | Нормализован |  |  | 7.5 | 10 |  | L | 0 | [23 empty] | 250 | 248 | 244 | 247 | [60 empty] | 13 | 127 | 19 | 7 | 18 | 6 | 3 | 3 | 32 |  | -5 | -10 | 30 | -5 | 7 | -5 | [5 empty] | 36.0667
400505-0192/5 | 6315 | 6899 |  | 3002 | 8.5 | 2500 | 9000 | РСА32, | Правила РС, | Нормализован |  |  | 8.5 | 25 |  | T | 20 | 360 | [6 empty] | 490 |  | 31 | [77 empty] | 13 | 127 | 19 | 7 | 18 | 6 | 3 | 3 | 32 |  | -5 | -10 | 30 | -5 | 7 | -5 | [5 empty] | 36.0667
400505-0192/5 | 6315 | 6899 |  | 3002 | 8.5 | 2500 | 9000 | РСА32, | Правила РС, | Нормализован |  |  | 7.5 | 10 |  | L | 0 | [23 empty] | 147 | 132 | 129 | 136 | [60 empty] | 13 | 127 | 19 | 7 | 18 | 6 | 3 | 3 | 32 |  | -5 | -10 | 30 | -5 | 7 | -5 | [5 empty] | 36.0667
400705-0513 | 6179 | 6680 |  | 2,88 | 8 | 2500 | 9000 | AH32, | Правила RINA, ч.D:2002, | Нормализующая прокатка |  |  | 8 | 15 | B | T | 20 | 472 | [6 empty] | 540 |  | 29 | [77 empty] | 12 | 130 | 19 | 6 | 19 | 6 | 2 | 3 | 31 |  | -5 | -10 | 31 | -5 | [7 empty] | 35.5
400705-0513 | 6179 | 6680 |  | 2,88 | 8 | 2500 | 9000 | AH32, | Правила RINA, ч.D:2002, | Нормализующая прокатка |  |  | 7.5 | 10 |  | L | 0 | [23 empty] | 132 | 124 | 120 | 125 | [60 empty] | 12 | 130 | 19 | 6 | 19 | 6 | 2 | 3 | 31 |  | -5 | -10 | 31 | -5 | [7 empty] | 35.5
400705-0514 | 6058 | 5919 |  | 3072 | 12 | 2000 | 8000 | DH32, | Правила RINA, ч.D:2002, | Нормализующая прокатка |  |  | 12 | 15 | H | T | 20 | 446 | [6 empty] | 570 |  | 32 | [77 empty] | 16 | 146 | 32 | 6 | 19 | 5 | 3 | 4 | 28 |  | -5 | -10 | 27 | -5 | [7 empty] | 42.1
400705-0514 | 6058 | 5919 |  | 3072 | 12 | 2000 | 8000 | DH32, | Правила RINA, ч.D:2002, | Нормализующая прокатка |  |  | 10 | 10 |  | L | -20 | [23 empty] | 55 | 42 | 45 | 46 | [60 empty] | 16 | 146 | 32 | 6 | 19 | 5 | 3 | 4 | 28 |  | -5 | -10 | 27 | -5 | [7 empty] | 42.1
400705-0514 | 6319 | 6866 |  | 1728 | 9 | 2000 | 12000 | DH32, | Правила RINA, ч.D:2002, | Нормализующая прокатка |  |  | 9 | 15 | B | T | 20 | 462 | [6 empty] | 550 |  | 31 | [77 empty] | 13 | 127 | 19 | 7 | 18 | 6 | 3 | 3 | 32 |  | -5 | -10 | 30 | -5 | [7 empty] | 36.0667
400705-0514 | 6319 | 6866 |  | 1728 | 9 | 2000 | 12000 | DH32, | Правила RINA, ч.D:2002, | Нормализующая прокатка |  |  | 7.5 | 10 |  | L | -20 | [23 empty] | 140 | 129 | 135 | 135 | [60 empty] | 13 | 127 | 19 | 7 | 18 | 6 | 3 | 3 | 32 |  | -5 | -10 | 30 | -5 | [7 empty] | 36.0667
400505-0192 | 6279 | 6743 |  | 3516 | 16 | 2000 | 7000 | PCD32, | Правила РС, | Нормализован |  |  | 16 | 15 |  | T | 20 | 403 | [6 empty] | 550 |  | 32 | [77 empty] | 16 | 153 | 28 | 6 | 19 | 5 | 3 | 5 | 36 |  | -5 | -10 | 25 | -5 | 5 | -5 | [5 empty] | 43.3333
400505-0192 | 6279 | 6743 |  | 3516 | 16 | 2000 | 7000 | PCD32, | Правила РС, | Нормализован |  |  | 10 | 10 |  | L | -20 | [23 empty] | 139 | 142 | 134 | 138 | [60 empty] | 16 | 153 | 28 | 6 | 19 | 5 | 3 | 5 | 36 |  | -5 | -10 | 25 | -5 | 5 | -5 | [5 empty] | 43.3333
400505-0192 | 6300 | 6731 |  | 30144 | 30 | 2000 | 8000 | PCD32, | Правила РС, | Нормализован |  |  | 30 | 25 |  | T | 20 | 348 | [6 empty] | 470 |  | 34 | [77 empty] | 12 | 130 | 19 | 6 | 19 | 6 | 2 | 3 | 31 |  | -5 | -10 | 31 | -5 | 5 | -5 | [5 empty] | 35.5
400505-0192 | 6300 | 6731 |  | 30144 | 30 | 2000 | 8000 | PCD32, | Правила РС, | Нормализован |  |  | 10 | 10 |  | L | -20 | [23 empty] | 235 | 235 | 229 | 233 | [60 empty] | 12 | 130 | 19 | 6 | 19 | 6 | 2 | 3 | 31 |  | -5 | -10 | 31 | -5 | 5 | -5 | [5 empty] | 35.5
400505-0192 | 6300 | 6732 |  | 3014 | 24 | 2000 | 8000 | PCD32, | Правила РС, | Нормализован |  |  | 24 | 25 |  | T | 20 | 353 | [6 empty] | 478 |  | 34 | [77 empty] | 12 | 130 | 19 | 6 | 19 | 6 | 2 | 3 | 31 |  | -5 | -10 | 31 | -5 | 5 | -5 | [5 empty] | 35.5
400505-0192 | 6300 | 6732 |  | 3014 | 24 | 2000 | 8000 | PCD32, | Правила РС, | Нормализован |  |  | 10 | 10 |  | L | -20 | [23 empty] | 245 | 253 | 240 | 246 | [60 empty] | 12 | 130 | 19 | 6 | 19 | 6 | 2 | 3 | 31 |  | -5 | -10 | 31 | -5 | 5 | -5 | [5 empty] | 35.5
400505-0192 | 6300 | 6733 |  | 2763 | 22 | 2000 | 8000 | PCD32, | Правила РС, | Нормализован |  |  | 22 | 25 |  | T | 20 | 344 | [6 empty] | 470 |  | 32 | [77 empty] | 12 | 130 | 19 | 6 | 19 | 6 | 2 | 3 | 31 |  | -5 | -10 | 31 | -5 | 5 | -5 | [5 empty] | 35.5
400505-0192 | 6300 | 6733 |  | 2763 | 22 | 2000 | 8000 | PCD32, | Правила РС, | Нормализован |  |  | 10 | 10 |  | L | -20 | [23 empty] | 247 | 250 | 244 | 247 | [60 empty] | 12 | 130 | 19 | 6 | 19 | 6 | 2 | 3 | 31 |  | -5 | -10 | 31 | -5 | 5 | -5 | [5 empty] | 35.5
400505-0192 | 6300 | 6734 |  | 5024 | 20 | 2000 | 8000 | PCD32, | Правила РС, | Нормализован |  |  | 20 | 25 |  | T | 20 | 348 | [6 empty] | 475 |  | 31 | [77 empty] | 12 | 130 | 19 | 6 | 19 | 6 | 2 | 3 | 31 |  | -5 | -10 | 31 | -5 | 5 | -5 | [5 empty] | 35.5
400505-0192 | 6300 | 6734 |  | 5024 | 20 | 2000 | 8000 | PCD32, | Правила РС, | Нормализован |  |  | 10 | 10 |  | L | -20 | [23 empty] | 236 | 239 | 231 | 235 | [60 empty] | 12 | 130 | 19 | 6 | 19 | 6 | 2 | 3 | 31 |  | -5 | -10 | 31 | -5 | 5 | -5 | [5 empty] | 35.5
400505-0192 | 6300 | 6738 |  | 7536 | 20 | 2000 | 8000 | PCD32, | Правила РС, | Нормализован |  |  | 20 | 25 |  | T | 20 | 354 | [6 empty] | 476 |  | 33 | [77 empty] | 12 | 130 | 19 | 6 | 19 | 6 | 2 | 3 | 31 |  | -5 | -10 | 31 | -5 | 5 | -5 | [5 empty] | 35.5
400505-0192 | 6300 | 6738 |  | 7536 | 20 | 2000 | 8000 | PCD32, | Правила РС, | Нормализован |  |  | 10 | 10 |  | L | -20 | [23 empty] | 256 | 243 | 250 | 253 | [60 empty] | 12 | 130 | 19 | 6 | 19 | 6 | 2 | 3 | 31 |  | -5 | -10 | 31 | -5 | 5 | -5 | [5 empty] | 35.5
400505-0192 | 6300 | 6762 |  | 4019 | 40 | 1600 | 8000 | PCD32, | Правила РС, | Нормализован |  | 14 |  |  |  | T | 20 | 352 | [6 empty] | 483 |  | 33 | [77 empty] | 12 | 130 | 19 | 6 | 19 | 6 | 2 | 3 | 31 |  | -5 | -10 | 31 | -5 | 5 | -5 | [5 empty] | 35.5
400505-0192 | 6300 | 6762 |  | 4019 | 40 | 1600 | 8000 | PCD32, | Правила РС, | Нормализован |  |  | 10 | 10 |  | L | -20 | [23 empty] | 225 | 258 | 240 | 241 | [60 empty] | 12 | 130 | 19 | 6 | 19 | 6 | 2 | 3 | 31 |  | -5 | -10 | 31 | -5 | 5 | -5 | [5 empty] | 35.5
400505-0192/5 | 6139 | 6643 |  | 0,612 | 6.5 | 2000 | 6000 | РСА32, | Правила РС, | Нормализован |  |  | 6.5 | 25 |  | T | 20 | 414 | [6 empty] | 510 |  | 33 | [77 empty] | 12 | 131 | 21 | 10 | 20 | 5 | 4 | 3 | 34 |  | -5 | -10 | 29 | -5 | 5 | -5 | [5 empty] | 35.6
400505-0192/5 | 6139 | 6643 |  | 0,612 | 6.5 | 2000 | 6000 | РСА32, | Правила РС, | Нормализован |  |  | 5 | 10 |  | L | 0 | [23 empty] | 85 | 85 | 94 | 88 | [60 empty] | 12 | 131 | 21 | 10 | 20 | 5 | 4 | 3 | 34 |  | -5 | -10 | 29 | -5 | 5 | -5 | [5 empty] | 35.6
400505-0192/5 | 6156 | 6744 |  | 3516 | 14 | 2000 | 8000 | РСА32, | Правила РС, | Нормализован |  |  | 14 | 25 |  | T | 20 | 372 | [6 empty] | 492 |  | 28 | [77 empty] | 12 | 130 | 19 | 6 | 19 | 6 | 2 | 3 | 31 |  | -5 | -10 | 31 | -5 | 5 | -5 | [5 empty] | 35.5
400505-0192/5 | 6156 | 6744 |  | 3516 | 14 | 2000 | 8000 | РСА32, | Правила РС, | Нормализован |  |  | 10 | 10 |  | L | 0 | [23 empty] | 225 | 239 | 232 | 232 | [60 empty] | 12 | 130 | 19 | 6 | 19 | 6 | 2 | 3 | 31 |  | -5 | -10 | 31 | -5 | 5 | -5 | [5 empty] | 35.5
400505-0192/5 | 6178 | 6735 |  | 15072 | 20 | 2000 | 8000 | РСА32, | Правила РС, | Нормализован |  |  | 20 | 25 |  | T | 20 | 397 | [6 empty] | 484 |  | 32 | [77 empty] | 13 | 132 | 15 | 10 | 20 | 6 | 5 | 4 | 30 |  | -5 | -10 | 27 | -5 | 5 | -5 | [5 empty] | 37.1
400505-0192/5 | 6178 | 6735 |  | 15072 | 20 | 2000 | 8000 | РСА32, | Правила РС, | Нормализован |  |  | 10 | 10 |  | L | 0 | [23 empty] | 177 | 187 | 182 | 182 | [60 empty] | 13 | 132 | 15 | 10 | 20 | 6 | 5 | 4 | 30 |  | -5 | -10 | 27 | -5 | 5 | -5 | [5 empty] | 37.1
400505-0192/5 | 6315 | 6742 |  | 6028 | 16 | 2000 | 12000 | РСА32, | Правила РС, | Нормализован |  |  | 16 | 25 |  | T | 20 | 364 | [6 empty] | 484 |  | 30 | [77 empty] | 13 | 127 | 19 | 7 | 18 | 6 | 3 | 3 | 32 |  | -5 | -10 | 30 | -5 | 7 | -5 | [5 empty] | 36.0667
400505-0192/5 | 6315 | 6742 |  | 6028 | 16 | 2000 | 12000 | РСА32, | Правила РС, | Нормализован |  |  | 10 | 10 |  | L | 0 | [23 empty] | 255 | 240 | 247 | 247 | [60 empty] | 13 | 127 | 19 | 7 | 18 | 6 | 3 | 3 | 32 |  | -5 | -10 | 30 | -5 | 7 | -5 | [5 empty] | 36.0667
400505-0192/5 | 6315 | 6837 |  | 24178 | 16 | 2500 | 11000 | РСА32, | Правила РС, | Нормализован |  |  | 16 | 25 |  | T | 20 | 377 | [6 empty] | 494 |  | 24 | [77 empty] | 13 | 127 | 19 | 7 | 18 | 6 | 3 | 3 | 32 |  | -5 | -10 | 30 | -5 | 7 | -5 | [5 empty] | 36.0667
400505-0192/5 | 6315 | 6837 |  | 24178 | 16 | 2500 | 11000 | РСА32, | Правила РС, | Нормализован |  |  | 10 | 10 |  | L | 0 | [23 empty] | 209 | 230 | 210 | 216 | [60 empty] | 13 | 127 | 19 | 7 | 18 | 6 | 3 | 3 | 32 |  | -5 | -10 | 30 | -5 | 7 | -5 | [5 empty] | 36.0667
400705-0520 | 6228 | 6800 |  | 1,44 | 6 | 3000 | 10000 | AH32, | Правила RINA, ч.D:2002, | Нормализован |  |  | 6 | 15 | B | T | 20 | 409 | [6 empty] | 510 |  | 34 | [77 empty] | 15 | 124 | 20 | 9 | 16 | 5 | 2 | 3 | 41 |  | -5 | -10 | 32 | -5 | [7 empty] | 37.3
400705-0520 | 6228 | 6800 |  | 1,44 | 6 | 3000 | 10000 | AH32, | Правила RINA, ч.D:2002, | Нормализован |  |  | 5 | 10 |  | L | 0 | [23 empty] | 75 | 81 | 84 | 80 | [60 empty] | 15 | 124 | 20 | 9 | 16 | 5 | 2 | 3 | 41 |  | -5 | -10 | 32 | -5 | [7 empty] | 37.3
400505-0192 | 6286 | 6865 |  | 1884 | 10 | 2000 | 12000 | PCD32, | Правила РС, | Нормализован |  |  | 10 | 25 |  | T | 20 | 379 | [6 empty] | 484 |  | 28 | [77 empty] | 13 | 127 | 19 | 7 | 18 | 6 | 3 | 3 | 32 |  | -5 | -10 | 30 | -5 | 7 | -5 | [5 empty] | 36.0667
400505-0192 | 6286 | 6865 |  | 1884 | 10 | 2000 | 12000 | PCD32, | Правила РС, | Нормализован |  |  | 10 | 10 |  | L | -20 | [23 empty] | 200 | 191 | 212 | 201 | [60 empty] | 13 | 127 | 19 | 7 | 18 | 6 | 3 | 3 | 32 |  | -5 | -10 | 30 | -5 | 7 | -5 | [5 empty] | 36.0667
400705-0513 | 6056 | 5930 |  | 2016 | 10 | 2100 | 12000 | AH32, | Правила RINA, ч.D:2002, | Нормализующая прокатка |  |  | 10 | 15 | B | T | 20 | 493 | [6 empty] | 590 |  | 25 | [77 empty] | 16 | 146 | 32 | 6 | 19 | 5 | 3 | 4 | 28 |  | -5 | -10 | 27 | -5 | [7 empty] | 42.1
400705-0513 | 6056 | 5930 |  | 2016 | 10 | 2100 | 12000 | AH32, | Правила RINA, ч.D:2002, | Нормализующая прокатка |  |  | 10 | 10 |  | L | 0 | [23 empty] | 80 | 84 | 87 | 84 | [60 empty] | 16 | 146 | 32 | 6 | 19 | 5 | 3 | 4 | 28 |  | -5 | -10 | 27 | -5 | [7 empty] | 42.1
400705-0520 | 6075 | 6799 |  | 1,44 | 6 | 3000 | 10000 | AH32, | Правила RINA, ч.D:2002, | Нормализован |  |  | 6 | 15 | H | T | 20 | 400 | [6 empty] | 510 |  | 32 | [77 empty] | 17 | 114 | 30 | 20 | 12 | 2 | 2 | 3 | 34 |  | 11 | -10 | 18 | -5 | [7 empty] | 37.0333
400705-0520 | 6075 | 6799 |  | 1,44 | 6 | 3000 | 10000 | AH32, | Правила RINA, ч.D:2002, | Нормализован |  |  | 5 | 10 |  | L | 0 | [23 empty] | 88 | 73 | 74 | 78 | [60 empty] | 17 | 114 | 30 | 20 | 12 | 2 | 2 | 3 | 34 |  | 11 | -10 | 18 | -5 | [7 empty] | 37.0333
400705-0520 | 6450 | 6924 |  | 1,44 | 6 | 3000 | 10000 | AH32, | Правила RINA, ч.D:2002, | Нормализован |  |  | 6 | 15 | B | T | 20 | 396 | [6 empty] | 486 |  | 33 | [77 empty] | 13 | 127 | 19 | 7 | 18 | 6 | 3 | 3 | 32 |  | -5 | -10 | 30 | -5 | [7 empty] | 36.0667
400705-0520 | 6450 | 6924 |  | 1,44 | 6 | 3000 | 10000 | AH32, | Правила RINA, ч.D:2002, | Нормализован |  |  | 5 | 10 |  | L | 0 | [23 empty] | 86 | 85 | 80 | 84 | [60 empty] | 13 | 127 | 19 | 7 | 18 | 6 | 3 | 3 | 32 |  | -5 | -10 | 30 | -5 | [7 empty] | 36.0667
400505-0192 | 6286 | 6871 |  | 1055 | 14 | 1600 | 6000 | PCD32, | Правила РС, | Нормализован |  |  | 14 | 25 |  | T | 20 | 392 | [6 empty] | 499 |  | 35 | [77 empty] | 13 | 127 | 19 | 7 | 18 | 6 | 3 | 3 | 32 |  | -5 | -10 | 30 | -5 | 7 | -5 | [5 empty] | 36.0667
400505-0192 | 6286 | 6871 |  | 1055 | 14 | 1600 | 6000 | PCD32, | Правила РС, | Нормализован |  |  | 10 | 10 |  | L | -20 | [23 empty] | 198 | 175 | 173 | 182 | [60 empty] | 13 | 127 | 19 | 7 | 18 | 6 | 3 | 3 | 32 |  | -5 | -10 | 30 | -5 | 7 | -5 | [5 empty] | 36.0667
400505-0192 | 6286 | 6874 |  | 2562 | 34 | 1600 | 6000 | PCD32, | Правила РС, | Нормализован |  | 14 |  |  |  | T | 20 | 360 | [6 empty] | 492 |  | 31 | [77 empty] | 13 | 127 | 19 | 7 | 18 | 6 | 3 | 3 | 32 |  | -5 | -10 | 30 | -5 | 7 | -5 | [5 empty] | 36.0667
400505-0192 | 6286 | 6874 |  | 2562 | 34 | 1600 | 6000 | PCD32, | Правила РС, | Нормализован |  |  | 10 | 10 |  | L | -20 | [23 empty] | 213 | 218 | 225 | 219 | [60 empty] | 13 | 127 | 19 | 7 | 18 | 6 | 3 | 3 | 32 |  | -5 | -10 | 30 | -5 | 7 | -5 | [5 empty] | 36.0667
400505-0192 | 6286 | 6875 |  | 4019 | 40 | 1600 | 8000 | PCD32, | Правила РС, | Нормализован |  | 14 |  |  |  | T | 20 | 344 | [6 empty] | 490 |  | 32 | [77 empty] | 13 | 127 | 19 | 7 | 18 | 6 | 3 | 3 | 32 |  | -5 | -10 | 30 | -5 | 7 | -5 | [5 empty] | 36.0667
400505-0192 | 6286 | 6875 |  | 4019 | 40 | 1600 | 8000 | PCD32, | Правила РС, | Нормализован |  |  | 10 | 10 |  | L | -20 | [23 empty] | 185 | 188 | 180 | 184 | [60 empty] | 13 | 127 | 19 | 7 | 18 | 6 | 3 | 3 | 32 |  | -5 | -10 | 30 | -5 | 7 | -5 | [5 empty] | 36.0667
400505-0192/5 | 6139 | 6310 |  | 2512 | 8 | 2500 | 8000 | РСА32, | Правила РС, | Нормализован |  |  | 8 | 25 |  | T | 20 | 406 | [6 empty] | 520 |  | 33 | [77 empty] | 12 | 131 | 21 | 10 | 20 | 5 | 4 | 3 | 34 |  | -5 | -10 | 29 | -5 | 5 | -5 | [5 empty] | 35.6
400505-0192/5 | 6139 | 6310 |  | 2512 | 8 | 2500 | 8000 | РСА32, | Правила РС, | Нормализован |  |  | 7.5 | 10 |  | L | 0 | [23 empty] | 140 | 144 | 136 | 140 | [60 empty] | 12 | 131 | 21 | 10 | 20 | 5 | 4 | 3 | 34 |  | -5 | -10 | 29 | -5 | 5 | -5 | [5 empty] | 35.6
400505-0192/5 | 6156 | 6430 |  | 2826 | 18 | 2500 | 8000 | РСА32, | Правила РС, | Нормализован |  |  | 18 | 25 |  | T | 20 | 370 | [6 empty] | 485 |  | 34 | [77 empty] | 12 | 130 | 19 | 6 | 19 | 6 | 2 | 3 | 31 |  | -5 | -10 | 31 | -5 | 5 | -5 | [5 empty] | 35.5
400505-0192/5 | 6156 | 6430 |  | 2826 | 18 | 2500 | 8000 | РСА32, | Правила РС, | Нормализован |  |  | 10 | 10 |  | L | 0 | [23 empty] | 150 | 152 | 147 | 150 | [60 empty] | 12 | 130 | 19 | 6 | 19 | 6 | 2 | 3 | 31 |  | -5 | -10 | 31 | -5 | 5 | -5 | [5 empty] | 35.5
400505-0192/5 | 6156 | 6437 |  | 2806 | 13 | 2500 | 11000 | РСА32, | Правила РС, | Нормализован |  |  | 13 | 25 |  | T | 20 | 372 | [6 empty] | 486 |  | 36 | [77 empty] | 12 | 130 | 19 | 6 | 19 | 6 | 2 | 3 | 31 |  | -5 | -10 | 31 | -5 | 5 | -5 | [5 empty] | 35.5
400505-0192/5 | 6156 | 6437 |  | 2806 | 13 | 2500 | 11000 | РСА32, | Правила РС, | Нормализован |  |  | 10 | 10 |  | L | 0 | [23 empty] | 259 | 239 | 240 | 246 | [60 empty] | 12 | 130 | 19 | 6 | 19 | 6 | 2 | 3 | 31 |  | -5 | -10 | 31 | -5 | 5 | -5 | [5 empty] | 35.5
400505-0192/5 | 6156 | 6516 |  | 2461 | 15 | 1900 | 11000 | РСА32, | Правила РС, | Нормализован |  |  | 15 | 25 |  | T | 20 | 375 | [6 empty] | 485 |  | 32 | [77 empty] | 12 | 130 | 19 | 6 | 19 | 6 | 2 | 3 | 31 |  | -5 | -10 | 31 | -5 | 5 | -5 | [5 empty] | 35.5
400505-0192/5 | 6156 | 6516 |  | 2461 | 15 | 1900 | 11000 | РСА32, | Правила РС, | Нормализован |  |  | 10 | 10 |  | L | 0 | [23 empty] | 282 | 294 | 290 | 289 | [60 empty] | 12 | 130 | 19 | 6 | 19 | 6 | 2 | 3 | 31 |  | -5 | -10 | 31 | -5 | 5 | -5 | [5 empty] | 35.5
400505-0192/5 | 6156 | 6523 |  | 5652 | 20 | 2000 | 6000 | РСА32, | Правила РС, | Нормализован |  |  | 20 | 25 |  | T | 20 | 353 | [6 empty] | 473 |  | 30 | [77 empty] | 12 | 130 | 19 | 6 | 19 | 6 | 2 | 3 | 31 |  | -5 | -10 | 31 | -5 | 5 | -5 | [5 empty] | 35.5
400505-0192/5 | 6156 | 6523 |  | 5652 | 20 | 2000 | 6000 | РСА32, | Правила РС, | Нормализован |  |  | 10 | 10 |  | L | 0 | [23 empty] | 272 | 271 | 263 | 269 | [60 empty] | 12 | 130 | 19 | 6 | 19 | 6 | 2 | 3 | 31 |  | -5 | -10 | 31 | -5 | 5 | -5 | [5 empty] | 35.5
400505-0192/5 | 6156 | 6657 |  | 1105 | 8 | 1600 | 11000 | РСА32, | Правила РС, | Нормализован |  |  | 8 | 25 |  | T | 20 | 367 | [6 empty] | 463 |  | 32 | [77 empty] | 12 | 130 | 19 | 6 | 19 | 6 | 2 | 3 | 31 |  | -5 | -10 | 31 | -5 | 5 | -5 | [5 empty] | 35.5
400505-0192/5 | 6156 | 6657 |  | 1105 | 8 | 1600 | 11000 | РСА32, | Правила РС, | Нормализован |  |  | 7.5 | 10 |  | L | 0 | [23 empty] | 200 | 195 | 186 | 194 | [60 empty] | 12 | 130 | 19 | 6 | 19 | 6 | 2 | 3 | 31 |  | -5 | -10 | 31 | -5 | 5 | -5 | [5 empty] | 35.5
400505-0192/5 | 6156 | 6744 |  | 1758 | 14 | 2000 | 8000 | РСА32, | Правила РС, | Нормализован |  |  | 14 | 25 |  | T | 20 | 372 | [6 empty] | 492 |  | 28 | [77 empty] | 12 | 130 | 19 | 6 | 19 | 6 | 2 | 3 | 31 |  | -5 | -10 | 31 | -5 | 5 | -5 | [5 empty] | 35.5
400505-0192/5 | 6156 | 6744 |  | 1758 | 14 | 2000 | 8000 | РСА32, | Правила РС, | Нормализован |  |  | 10 | 10 |  | L | 0 | [23 empty] | 225 | 239 | 232 | 232 | [60 empty] | 12 | 130 | 19 | 6 | 19 | 6 | 2 | 3 | 31 |  | -5 | -10 | 31 | -5 | 5 | -5 | [5 empty] | 35.5
400505-0192/5 | 6161 | 6524 |  | 7536 | 30 | 2000 | 8000 | РСА32, | Правила РС, | Нормализован |  |  | 30 | 25 |  | T | 20 | 333 | [6 empty] | 466 |  | 33 | [77 empty] | 15 | 124 | 20 | 9 | 16 | 5 | 2 | 3 | 41 |  | -5 | -10 | 32 | -5 | 5 | -5 | [5 empty] | 37.3
400505-0192/5 | 6161 | 6524 |  | 7536 | 30 | 2000 | 8000 | РСА32, | Правила РС, | Нормализован |  |  | 10 | 10 |  | L | 0 | [23 empty] | 247 | 235 | 249 | 244 | [60 empty] | 15 | 124 | 20 | 9 | 16 | 5 | 2 | 3 | 41 |  | -5 | -10 | 32 | -5 | 5 | -5 | [5 empty] | 37.3
400505-0192/5 | 6161 | 6640 |  | 1209 | 7 | 2000 | 11000 | РСА32, | Правила РС, | Нормализован |  |  | 7 | 25 |  | T | 20 | 399 | [6 empty] | 500 |  | 30 | [77 empty] | 15 | 124 | 20 | 9 | 16 | 5 | 2 | 3 | 41 |  | -5 | -10 | 32 | -5 | 5 | -5 | [5 empty] | 37.3
400505-0192/5 | 6161 | 6640 |  | 1209 | 7 | 2000 | 11000 | РСА32, | Правила РС, | Нормализован |  |  | 5 | 10 |  | L | 0 | [23 empty] | 85 | 98 | 82 | 88 | [60 empty] | 15 | 124 | 20 | 9 | 16 | 5 | 2 | 3 | 41 |  | -5 | -10 | 32 | -5 | 5 | -5 | [5 empty] | 37.3
400505-0192/5 | 6177 | 6625 |  | 6477 | 10 | 2500 | 11000 | РСА32, | Правила РС, | Нормализован |  |  | 10 | 25 |  | T | 20 | 442 | [6 empty] | 535 |  | 26 | [77 empty] | 13 | 132 | 18 | 9 | 20 | 6 | 3 | 3 | 36 |  | -5 | -10 | 29 | -5 | 5 | -5 | [5 empty] | 36.9
400505-0192/5 | 6177 | 6625 |  | 6477 | 10 | 2500 | 11000 | РСА32, | Правила РС, | Нормализован |  |  | 10 | 10 |  | L | 0 | [23 empty] | 154 | 142 | 148 | 148 | [60 empty] | 13 | 132 | 18 | 9 | 20 | 6 | 3 | 3 | 36 |  | -5 | -10 | 29 | -5 | 5 | -5 | [5 empty] | 36.9
400505-0192/5 | 6178 | 6528 |  | 5526 | 22 | 2000 | 8000 | РСА32, | Правила РС, | Нормализован |  |  | 22 | 25 |  | T | 20 | 342 | [6 empty] | 471 |  | 33 | [77 empty] | 13 | 132 | 15 | 10 | 20 | 6 | 5 | 4 | 30 |  | -5 | -10 | 27 | -5 | 5 | -5 | [5 empty] | 37.1
400505-0192/5 | 6178 | 6528 |  | 5526 | 22 | 2000 | 8000 | РСА32, | Правила РС, | Нормализован |  |  | 10 | 10 |  | L | 0 | [23 empty] | 204 | 207 | 206 | 206 | [60 empty] | 13 | 132 | 15 | 10 | 20 | 6 | 5 | 4 | 30 |  | -5 | -10 | 27 | -5 | 5 | -5 | [5 empty] | 37.1
400505-0192/5 | 6178 | 6590 |  | 1005 | 8 | 2000 | 8000 | РСА32, | Правила РС, | Нормализован |  |  | 8 | 25 |  | T | 20 | 401 | [6 empty] | 498 |  | 31 | [77 empty] | 13 | 132 | 15 | 10 | 20 | 6 | 5 | 4 | 30 |  | -5 | -10 | 27 | -5 | 5 | -5 | [5 empty] | 37.1
400505-0192/5 | 6178 | 6590 |  | 1005 | 8 | 2000 | 8000 | РСА32, | Правила РС, | Нормализован |  |  | 7.5 | 10 |  | L | 0 | [23 empty] | 128 | 130 | 135 | 131 | [60 empty] | 13 | 132 | 15 | 10 | 20 | 6 | 5 | 4 | 30 |  | -5 | -10 | 27 | -5 | 5 | -5 | [5 empty] | 37.1
400505-0192/5 | 6178 | 6617 |  | 3,13 | 14.5 | 2500 | 11000 | РСА32, | Правила РС, | Нормализован |  |  | 14.5 | 25 |  | T | 20 | 376 | [6 empty] | 489 |  | 32 | [77 empty] | 13 | 132 | 15 | 10 | 20 | 6 | 5 | 4 | 30 |  | -5 | -10 | 27 | -5 | 5 | -5 | [5 empty] | 37.1
400505-0192/5 | 6178 | 6617 |  | 3,13 | 14.5 | 2500 | 11000 | РСА32, | Правила РС, | Нормализован |  |  | 10 | 10 |  | L | 0 | [23 empty] | 245 | 200 | 224 | 223 | [60 empty] | 13 | 132 | 15 | 10 | 20 | 6 | 5 | 4 | 30 |  | -5 | -10 | 27 | -5 | 5 | -5 | [5 empty] | 37.1
400505-0192/5 | 6178 | 6639 |  | 3516 | 7 | 2000 | 8000 | РСА32, | Правила РС, | Нормализован |  |  | 7 | 25 |  | T | 20 | 405 | [6 empty] | 500 |  | 36 | [77 empty] | 13 | 132 | 15 | 10 | 20 | 6 | 5 | 4 | 30 |  | -5 | -10 | 27 | -5 | 5 | -5 | [5 empty] | 37.1
400505-0192/5 | 6178 | 6639 |  | 3516 | 7 | 2000 | 8000 | РСА32, | Правила РС, | Нормализован |  |  | 5 | 10 |  | L | 0 | [23 empty] | 75 | 87 | 80 | 81 | [60 empty] | 13 | 132 | 15 | 10 | 20 | 6 | 5 | 4 | 30 |  | -5 | -10 | 27 | -5 | 5 | -5 | [5 empty] | 37.1
400505-0192/5 | 6315 | 6745 |  | 5274 | 14 | 2000 | 8000 | РСА32, | Правила РС, | Нормализован |  |  | 14 | 25 |  | T | 20 | 375 | [6 empty] | 488 |  | 29 | [77 empty] | 13 | 127 | 19 | 7 | 18 | 6 | 3 | 3 | 32 |  | -5 | -10 | 30 | -5 | 7 | -5 | [5 empty] | 36.0667
400505-0192/5 | 6315 | 6745 |  | 5274 | 14 | 2000 | 8000 | РСА32, | Правила РС, | Нормализован |  |  | 10 | 10 |  | L | 0 | [23 empty] | 235 | 234 | 228 | 232 | [60 empty] | 13 | 127 | 19 | 7 | 18 | 6 | 3 | 3 | 32 |  | -5 | -10 | 30 | -5 | 7 | -5 | [5 empty] | 36.0667
400505-0192/5 | 6315 | 6757 |  | 2348 | 8.5 | 1600 | 11000 | РСА32, | Правила РС, | Нормализован |  |  | 8.5 | 25 |  | T | 20 | 403 | [6 empty] | 505 |  | 35 | [77 empty] | 13 | 127 | 19 | 7 | 18 | 6 | 3 | 3 | 32 |  | -5 | -10 | 30 | -5 | 7 | -5 | [5 empty] | 36.0667
400505-0192/5 | 6315 | 6757 |  | 2348 | 8.5 | 1600 | 11000 | РСА32, | Правила РС, | Нормализован |  |  | 7.5 | 10 |  | L | 0 | [23 empty] | 160 | 146 | 147 | 151 | [60 empty] | 13 | 127 | 19 | 7 | 18 | 6 | 3 | 3 | 32 |  | -5 | -10 | 30 | -5 | 7 | -5 | [5 empty] | 36.0667
400505-0192/5 | 6315 | 6891 |  | 1256 | 10 | 2000 | 8000 | РСА32, | Правила РС, | Нормализован |  |  | 10 | 25 |  | T | 20 | 403 | [6 empty] | 500 |  | 30 | [77 empty] | 13 | 127 | 19 | 7 | 18 | 6 | 3 | 3 | 32 |  | -5 | -10 | 30 | -5 | 7 | -5 | [5 empty] | 36.0667
400505-0192/5 | 6315 | 6891 |  | 1256 | 10 | 2000 | 8000 | РСА32, | Правила РС, | Нормализован |  |  | 10 | 10 |  | L | 0 | [23 empty] | 240 | 240 | 242 | 241 | [60 empty] | 13 | 127 | 19 | 7 | 18 | 6 | 3 | 3 | 32 |  | -5 | -10 | 30 | -5 | 7 | -5 | [5 empty] | 36.0667
400705-0514 | 5800 | 5577 |  | 1536 | 12 | 2000 | 8000 | DH32, | Правила RINA, ч.D:2002, | Нормализующая прокатка |  |  | 12 | 15 | H | T | 20 | 453 | [6 empty] | 570 |  | 30 | [77 empty] | 15 | 145 | 22 | 7 | 19 | 6 | 4 | 3 | 30 |  | -5 | -10 | 26 | -5 | [7 empty] | 41.1333
400705-0514 | 5800 | 5577 |  | 1536 | 12 | 2000 | 8000 | DH32, | Правила RINA, ч.D:2002, | Нормализующая прокатка |  |  | 10 | 10 |  | L | -20 | [23 empty] | 136 | 132 | 117 | 128 | [60 empty] | 15 | 145 | 22 | 7 | 19 | 6 | 4 | 3 | 30 |  | -5 | -10 | 26 | -5 | [7 empty] | 41.1333
400705-0605 | 6286 | 6720 |  | 4779 | 25 | 1600 | 5000 | PCD32, | GOST 5521-93, | Нормализован |  | 10 |  |  |  | T | 20 | 380 | [6 empty] | 499 |  | 27 | [77 empty] | 13 | 127 | 19 | 7 | 18 | 6 | 3 | 3 | 32 |  | -5 | -10 | 30 | -5 | 7 | -5 | [5 empty] | 36.0667
400705-0605 | 6286 | 6720 |  | 4779 | 25 | 1600 | 5000 | PCD32, | GOST 5521-93, | Нормализован |  | 10 |  |  |  | T | 20 | 390 | [6 empty] | 500 |  | 28 | [77 empty] | 13 | 127 | 19 | 7 | 18 | 6 | 3 | 3 | 32 |  | -5 | -10 | 30 | -5 | 7 | -5 | [5 empty] | 36.0667
400705-0605 | 6286 | 6720 |  | 4779 | 25 | 1600 | 5000 | PCD32, | GOST 5521-93, | Нормализован |  | 10 |  |  |  | T | 20 | 394 | [6 empty] | 510 |  | 29 | [77 empty] | 13 | 127 | 19 | 7 | 18 | 6 | 3 | 3 | 32 |  | -5 | -10 | 30 | -5 | 7 | -5 | [5 empty] | 36.0667
400705-0605 | 6286 | 6720 |  | 4779 | 25 | 1600 | 5000 | PCD32, | GOST 5521-93, | Нормализован |  |  | 10 | 10 |  | L | -20 | [23 empty] | 140 | 132 | 163 | 145 | [60 empty] | 13 | 127 | 19 | 7 | 18 | 6 | 3 | 3 | 32 |  | -5 | -10 | 30 | -5 | 7 | -5 | [5 empty] | 36.0667
400705-0605 | 6286 | 6720 |  | 4779 | 25 | 1600 | 5000 | PCD32, | GOST 5521-93, | Нормализован |  |  | 10 | 10 |  | L | -20 | [23 empty] | 150 | 140 | 160 | 150 | [60 empty] | 13 | 127 | 19 | 7 | 18 | 6 | 3 | 3 | 32 |  | -5 | -10 | 30 | -5 | 7 | -5 | [5 empty] | 36.0667
400705-0605 | 6286 | 6720 |  | 4779 | 25 | 1600 | 5000 | PCD32, | GOST 5521-93, | Нормализован |  |  | 10 | 10 |  | L | -20 | [23 empty] | 146 | 139 | 156 | 147 | [60 empty] | 13 | 127 | 19 | 7 | 18 | 6 | 3 | 3 | 32 |  | -5 | -10 | 30 | -5 | 7 | -5 | [5 empty] | 36.0667
400705-0605 | 6286 | 6720 |  | 4779 | 25 | 1600 | 5000 | PCD32, | GOST 5521-93, | Нормализован |  |  | 25 | 125 |  | T | 20 | [47 empty] | sat | [39 empty] | 13 | 127 | 19 | 7 | 18 | 6 | 3 | 3 | 32 |  | -5 | -10 | 30 | -5 | 7 | -5 | [5 empty] | 36.0667
400705-0605 | 6286 | 6720 |  | 4779 | 25 | 1600 | 5000 | PCD32, | GOST 5521-93, | Нормализован |  |  | 25 | 125 |  | T | 20 | [47 empty] | sat | [39 empty] | 13 | 127 | 19 | 7 | 18 | 6 | 3 | 3 | 32 |  | -5 | -10 | 30 | -5 | 7 | -5 | [5 empty] | 36.0667
400705-0605 | 6286 | 6720 |  | 4779 | 25 | 1600 | 5000 | PCD32, | GOST 5521-93, | Нормализован |  |  | 25 | 125 |  | T | 20 | [47 empty] | sat | [39 empty] | 13 | 127 | 19 | 7 | 18 | 6 | 3 | 3 | 32 |  | -5 | -10 | 30 | -5 | 7 | -5 | [5 empty] | 36.0667
400705-0605 | 6286 | 6720 |  | 4779 | 25 | 1600 | 5000 | PCD32, | GOST 5521-93, | Нормализован |  |  | 25 | 90 |  | T | 20 | [87 empty] | 13 | 127 | 19 | 7 | 18 | 6 | 3 | 3 | 32 |  | -5 | -10 | 30 | -5 | 7 | -5 | [5 empty] | 36.0667
400705-0605 | 6286 | 6720 |  | 4779 | 25 | 1600 | 5000 | PCD32, | GOST 5521-93, | Нормализован |  |  | 25 | 90 |  | T | 20 | [87 empty] | 13 | 127 | 19 | 7 | 18 | 6 | 3 | 3 | 32 |  | -5 | -10 | 30 | -5 | 7 | -5 | [5 empty] | 36.0667
400705-0605 | 6286 | 6720 |  | 4779 | 25 | 1600 | 5000 | PCD32, | GOST 5521-93, | Нормализован |  |  | 25 | 90 |  | T | 20 | [87 empty] | 13 | 127 | 19 | 7 | 18 | 6 | 3 | 3 | 32 |  | -5 | -10 | 30 | -5 | 7 | -5 | [5 empty] | 36.0667
400505-0192/5 | 6139 | 6340 |  | 1395 | 8.5 | 1900 | 11000 | РСА32, | Правила РС, | Нормализован |  |  | 8.5 | 25 |  | T | 20 | 386 | [6 empty] | 495 |  | 26 | [77 empty] | 12 | 131 | 21 | 10 | 20 | 5 | 4 | 3 | 34 |  | -5 | -10 | 29 | -5 | 5 | -5 | [5 empty] | 35.6
400505-0192/5 | 6139 | 6340 |  | 1395 | 8.5 | 1900 | 11000 | РСА32, | Правила РС, | Нормализован |  |  | 7.5 | 10 |  | L | 0 | [23 empty] | 130 | 133 | 140 | 134 | [60 empty] | 12 | 131 | 21 | 10 | 20 | 5 | 4 | 3 | 34 |  | -5 | -10 | 29 | -5 | 5 | -5 | [5 empty] | 35.6
400505-0192/5 | 6178 | 6639 |  | 0,879 | 7 | 2000 | 8000 | РСА32, | Правила РС, | Нормализован |  |  | 7 | 25 |  | T | 20 | 405 | [6 empty] | 500 |  | 36 | [77 empty] | 13 | 132 | 15 | 10 | 20 | 6 | 5 | 4 | 30 |  | -5 | -10 | 27 | -5 | 5 | -5 | [5 empty] | 37.1
400505-0192/5 | 6178 | 6639 |  | 0,879 | 7 | 2000 | 8000 | РСА32, | Правила РС, | Нормализован |  |  | 5 | 10 |  | L | 0 | [23 empty] | 75 | 87 | 80 | 81 | [60 empty] | 13 | 132 | 15 | 10 | 20 | 6 | 5 | 4 | 30 |  | -5 | -10 | 27 | -5 | 5 | -5 | [5 empty] | 37.1
400505-0192/5 | 6156 | 6783 |  | 3533 | 15 | 3000 | 10000 | РСА32, | Правила РС, | Нормализован |  |  | 15 | 25 |  | T | 20 | 386 | [6 empty] | 505 |  | 29 | [77 empty] | 12 | 130 | 19 | 6 | 19 | 6 | 2 | 3 | 31 |  | -5 | -10 | 31 | -5 | 5 | -5 | [5 empty] | 35.5
400505-0192/5 | 6156 | 6783 |  | 3533 | 15 | 3000 | 10000 | РСА32, | Правила РС, | Нормализован |  |  | 10 | 10 |  | L | 0 | [23 empty] | 168 | 172 | 155 | 165 | [60 empty] | 12 | 130 | 19 | 6 | 19 | 6 | 2 | 3 | 31 |  | -5 | -10 | 31 | -5 | 5 | -5 | [5 empty] | 35.5
400705-0520 | 2880 | 6384 |  | 2,52 | 6.5 | 2850 | 8500 | AH32, | Правила RINA, ч.D:2002, | Нормализован |  |  | 6.5 | 15 | B | T | 20 | 441 | [6 empty] | 540 |  | 31 | [77 empty] | 16 | 131 | 22 | 9 | 17 | 1 | 4 | 3 | 30 |  | -5 | -10 | 36 | -5 | 5 | -5 | [5 empty] | 38.8
400705-0520 | 2880 | 6384 |  | 2,52 | 6.5 | 2850 | 8500 | AH32, | Правила RINA, ч.D:2002, | Нормализован |  |  | 5 | 10 |  | L | 0 | [23 empty] | 78 | 82 | 86 | 82 | [60 empty] | 16 | 131 | 22 | 9 | 17 | 1 | 4 | 3 | 30 |  | -5 | -10 | 36 | -5 | 5 | -5 | [5 empty] | 38.8
400705-0520 | 6075 | 6799 |  | 1,44 | 6 | 3000 | 10000 | AH32, | Правила RINA, ч.D:2002, | Нормализован |  |  | 6 | 15 | H | T | 20 | 400 | [6 empty] | 510 |  | 32 | [77 empty] | 17 | 114 | 30 | 20 | 12 | 2 | 2 | 3 | 34 |  | 11 | -10 | 18 | -5 | [7 empty] | 37.0333
400705-0520 | 6075 | 6799 |  | 1,44 | 6 | 3000 | 10000 | AH32, | Правила RINA, ч.D:2002, | Нормализован |  |  | 5 | 10 |  | L | 0 | [23 empty] | 88 | 73 | 74 | 78 | [60 empty] | 17 | 114 | 30 | 20 | 12 | 2 | 2 | 3 | 34 |  | 11 | -10 | 18 | -5 | [7 empty] | 37.0333
400705-0520 | 6226 | 6801 |  | 2,88 | 6 | 3000 | 10000 | AH32, | Правила RINA, ч.D:2002, | Нормализован |  |  | 6 | 15 | H | T | 20 | 407 | [6 empty] | 500 |  | 31 | [77 empty] | 12 | 131 | 21 | 10 | 20 | 5 | 4 | 3 | 34 |  | -5 | -10 | 29 | -5 | [7 empty] | 35.6
400705-0520 | 6226 | 6801 |  | 2,88 | 6 | 3000 | 10000 | AH32, | Правила RINA, ч.D:2002, | Нормализован |  |  | 5 | 10 |  | L | 0 | [23 empty] | 80 | 74 | 76 | 77 | [60 empty] | 12 | 131 | 21 | 10 | 20 | 5 | 4 | 3 | 34 |  | -5 | -10 | 29 | -5 | [7 empty] | 35.6
400705-0520 | 6228 | 6800 |  | 2,88 | 6 | 3000 | 10000 | AH32, | Правила RINA, ч.D:2002, | Нормализован |  |  | 6 | 15 | B | T | 20 | 409 | [6 empty] | 510 |  | 34 | [77 empty] | 15 | 124 | 20 | 9 | 16 | 5 | 2 | 3 | 41 |  | -5 | -10 | 32 | -5 | [7 empty] | 37.3
400705-0520 | 6228 | 6800 |  | 2,88 | 6 | 3000 | 10000 | AH32, | Правила RINA, ч.D:2002, | Нормализован |  |  | 5 | 10 |  | L | 0 | [23 empty] | 75 | 81 | 84 | 80 | [60 empty] | 15 | 124 | 20 | 9 | 16 | 5 | 2 | 3 | 41 |  | -5 | -10 | 32 | -5 | [7 empty] | 37.3
400505-0192/5 | 6178 | 6561 |  | 11224 | 13 | 2500 | 11000 | РСА32, | Правила РС, | Нормализован |  |  | 13 | 25 |  | T | 20 | 385 | [6 empty] | 500 |  | 33 | [77 empty] | 13 | 132 | 15 | 10 | 20 | 6 | 5 | 4 | 30 |  | -5 | -10 | 27 | -5 | 5 | -5 | [5 empty] | 37.1
400505-0192/5 | 6178 | 6561 |  | 11224 | 13 | 2500 | 11000 | РСА32, | Правила РС, | Нормализован |  |  | 10 | 10 |  | L | 0 | [23 empty] | 163 | 170 | 166 | 166 | [60 empty] | 13 | 132 | 15 | 10 | 20 | 6 | 5 | 4 | 30 |  | -5 | -10 | 27 | -5 | 5 | -5 | [5 empty] | 37.1
400505-0192/5 | 6178 | 6562 |  | 5182 | 12 | 2500 | 11000 | РСА32, | Правила РС, | Нормализован |  |  | 12 | 25 |  | T | 20 | 370 | [6 empty] | 480 |  | 31 | [77 empty] | 13 | 132 | 15 | 10 | 20 | 6 | 5 | 4 | 30 |  | -5 | -10 | 27 | -5 | 5 | -5 | [5 empty] | 37.1
400505-0192/5 | 6178 | 6562 |  | 5182 | 12 | 2500 | 11000 | РСА32, | Правила РС, | Нормализован |  |  | 10 | 10 |  | L | 0 | [23 empty] | 129 | 132 | 140 | 134 | [60 empty] | 13 | 132 | 15 | 10 | 20 | 6 | 5 | 4 | 30 |  | -5 | -10 | 27 | -5 | 5 | -5 | [5 empty] | 37.1
400705-0520 | 5502 | 6382 |  | 1728 | 6 | 3000 | 12000 | AH32, | Правила RINA, ч.D:2002, | Нормализован |  |  | 6 | 15 | B | T | 20 | 431 | [6 empty] | 510 |  | 30 | [77 empty] | 9 | 153 | 22 | 13 | 15 | 2 | 2 | 2 | 39 |  | 16 | -10 | 35 | 55 | [7 empty] | 36.4667
400705-0520 | 5502 | 6382 |  | 1728 | 6 | 3000 | 12000 | AH32, | Правила RINA, ч.D:2002, | Нормализован |  |  | 5 | 10 |  | L | 0 | [23 empty] | 96 | 125 | 108 | 110 | [60 empty] | 9 | 153 | 22 | 13 | 15 | 2 | 2 | 2 | 39 |  | 16 | -10 | 35 | 55 | [7 empty] | 36.4667
400705-0520 | 6075 | 6799 |  | 3456 | 6 | 3000 | 12000 | AH32, | Правила RINA, ч.D:2002, | Нормализован |  |  | 6 | 15 | H | T | 20 | 400 | [6 empty] | 510 |  | 32 | [77 empty] | 17 | 114 | 30 | 20 | 12 | 2 | 2 | 3 | 34 |  | 11 | -10 | 18 | -5 | [7 empty] | 37.0333
400705-0520 | 6075 | 6799 |  | 3456 | 6 | 3000 | 12000 | AH32, | Правила RINA, ч.D:2002, | Нормализован |  |  | 5 | 10 |  | L | 0 | [23 empty] | 88 | 73 | 74 | 78 | [60 empty] | 17 | 114 | 30 | 20 | 12 | 2 | 2 | 3 | 34 |  | 11 | -10 | 18 | -5 | [7 empty] | 37.0333
400705-0520 | 6390 | 7023 |  | 3456 | 6 | 3000 | 12000 | AH32, | Правила RINA, ч.D:2002, | Нормализован |  |  | 6 | 15 | H | T | 20 | 434 | [6 empty] | 555 |  | 21 | [77 empty] | 17 | 156 | 23 | 6 | 13 | 3 | 2 | 2 | 10 |  | -5 | -10 | 26 | -5 | [7 empty] | 44.1667
400705-0520 | 6390 | 7023 |  | 3456 | 6 | 3000 | 12000 | AH32, | Правила RINA, ч.D:2002, | Нормализован |  |  | 5 | 10 |  | L | 0 | [23 empty] | 72 | 70 | 75 | 72 | [60 empty] | 17 | 156 | 23 | 6 | 13 | 3 | 2 | 2 | 10 |  | -5 | -10 | 26 | -5 | [7 empty] | 44.1667
400705-0605 | 6286 | 6720 |  | 38232 | 25 | 1600 | 5000 | PCD32, | GOST 5521-93, | Нормализован |  | 10 |  |  |  | T | 20 | 380 | [6 empty] | 499 |  | 27 | [77 empty] | 13 | 127 | 19 | 7 | 18 | 6 | 3 | 3 | 32 |  | -5 | -10 | 30 | -5 | 7 | -5 | [5 empty] | 36.0667
400705-0605 | 6286 | 6720 |  | 38232 | 25 | 1600 | 5000 | PCD32, | GOST 5521-93, | Нормализован |  | 10 |  |  |  | T | 20 | 390 | [6 empty] | 500 |  | 28 | [77 empty] | 13 | 127 | 19 | 7 | 18 | 6 | 3 | 3 | 32 |  | -5 | -10 | 30 | -5 | 7 | -5 | [5 empty] | 36.0667
400705-0605 | 6286 | 6720 |  | 38232 | 25 | 1600 | 5000 | PCD32, | GOST 5521-93, | Нормализован |  | 10 |  |  |  | T | 20 | 394 | [6 empty] | 510 |  | 29 | [77 empty] | 13 | 127 | 19 | 7 | 18 | 6 | 3 | 3 | 32 |  | -5 | -10 | 30 | -5 | 7 | -5 | [5 empty] | 36.0667
400705-0605 | 6286 | 6720 |  | 38232 | 25 | 1600 | 5000 | PCD32, | GOST 5521-93, | Нормализован |  |  | 10 | 10 |  | L | -20 | [23 empty] | 140 | 132 | 163 | 145 | [60 empty] | 13 | 127 | 19 | 7 | 18 | 6 | 3 | 3 | 32 |  | -5 | -10 | 30 | -5 | 7 | -5 | [5 empty] | 36.0667
400705-0605 | 6286 | 6720 |  | 38232 | 25 | 1600 | 5000 | PCD32, | GOST 5521-93, | Нормализован |  |  | 10 | 10 |  | L | -20 | [23 empty] | 150 | 140 | 160 | 150 | [60 empty] | 13 | 127 | 19 | 7 | 18 | 6 | 3 | 3 | 32 |  | -5 | -10 | 30 | -5 | 7 | -5 | [5 empty] | 36.0667
400705-0605 | 6286 | 6720 |  | 38232 | 25 | 1600 | 5000 | PCD32, | GOST 5521-93, | Нормализован |  |  | 10 | 10 |  | L | -20 | [23 empty] | 146 | 139 | 156 | 147 | [60 empty] | 13 | 127 | 19 | 7 | 18 | 6 | 3 | 3 | 32 |  | -5 | -10 | 30 | -5 | 7 | -5 | [5 empty] | 36.0667
400705-0605 | 6286 | 6720 |  | 38232 | 25 | 1600 | 5000 | PCD32, | GOST 5521-93, | Нормализован |  |  | 25 | 125 |  | T | 20 | [47 empty] | sat | [39 empty] | 13 | 127 | 19 | 7 | 18 | 6 | 3 | 3 | 32 |  | -5 | -10 | 30 | -5 | 7 | -5 | [5 empty] | 36.0667
400705-0605 | 6286 | 6720 |  | 38232 | 25 | 1600 | 5000 | PCD32, | GOST 5521-93, | Нормализован |  |  | 25 | 125 |  | T | 20 | [47 empty] | sat | [39 empty] | 13 | 127 | 19 | 7 | 18 | 6 | 3 | 3 | 32 |  | -5 | -10 | 30 | -5 | 7 | -5 | [5 empty] | 36.0667
400705-0605 | 6286 | 6720 |  | 38232 | 25 | 1600 | 5000 | PCD32, | GOST 5521-93, | Нормализован |  |  | 25 | 125 |  | T | 20 | [47 empty] | sat | [39 empty] | 13 | 127 | 19 | 7 | 18 | 6 | 3 | 3 | 32 |  | -5 | -10 | 30 | -5 | 7 | -5 | [5 empty] | 36.0667
400705-0605 | 6286 | 6720 |  | 38232 | 25 | 1600 | 5000 | PCD32, | GOST 5521-93, | Нормализован |  |  | 25 | 90 |  | T | 20 | [87 empty] | 13 | 127 | 19 | 7 | 18 | 6 | 3 | 3 | 32 |  | -5 | -10 | 30 | -5 | 7 | -5 | [5 empty] | 36.0667
400705-0605 | 6286 | 6720 |  | 38232 | 25 | 1600 | 5000 | PCD32, | GOST 5521-93, | Нормализован |  |  | 25 | 90 |  | T | 20 | [87 empty] | 13 | 127 | 19 | 7 | 18 | 6 | 3 | 3 | 32 |  | -5 | -10 | 30 | -5 | 7 | -5 | [5 empty] | 36.0667
400705-0605 | 6286 | 6720 |  | 38232 | 25 | 1600 | 5000 | PCD32, | GOST 5521-93, | Нормализован |  |  | 25 | 90 |  | T | 20 | [87 empty] | 13 | 127 | 19 | 7 | 18 | 6 | 3 | 3 | 32 |  | -5 | -10 | 30 | -5 | 7 | -5 | [5 empty] | 36.0667
400705-0605 | 6286 | 6721 |  | 6372 | 25 | 1600 | 5000 | PCD32, | GOST 5521-93, | Нормализован |  | 10 |  |  |  | T | 20 | 386 | [6 empty] | 496 |  | 27 | [77 empty] | 13 | 127 | 19 | 7 | 18 | 6 | 3 | 3 | 32 |  | -5 | -10 | 30 | -5 | 7 | -5 | [5 empty] | 36.0667
400705-0605 | 6286 | 6721 |  | 6372 | 25 | 1600 | 5000 | PCD32, | GOST 5521-93, | Нормализован |  | 10 |  |  |  | T | 20 | 355 | [6 empty] | 480 |  | 32 | [77 empty] | 13 | 127 | 19 | 7 | 18 | 6 | 3 | 3 | 32 |  | -5 | -10 | 30 | -5 | 7 | -5 | [5 empty] | 36.0667
400705-0605 | 6286 | 6721 |  | 6372 | 25 | 1600 | 5000 | PCD32, | GOST 5521-93, | Нормализован |  |  | 10 | 10 |  | L | -20 | [23 empty] | 163 | 176 | 146 | 162 | [60 empty] | 13 | 127 | 19 | 7 | 18 | 6 | 3 | 3 | 32 |  | -5 | -10 | 30 | -5 | 7 | -5 | [5 empty] | 36.0667
400705-0605 | 6286 | 6721 |  | 6372 | 25 | 1600 | 5000 | PCD32, | GOST 5521-93, | Нормализован |  |  | 10 | 10 |  | L | -20 | [23 empty] | 221 | 224 | 218 | 221 | [60 empty] | 13 | 127 | 19 | 7 | 18 | 6 | 3 | 3 | 32 |  | -5 | -10 | 30 | -5 | 7 | -5 | [5 empty] | 36.0667
400705-0605 | 6286 | 6721 |  | 6372 | 25 | 1600 | 5000 | PCD32, | GOST 5521-93, | Нормализован |  |  | 25 | 125 |  | T | 20 | [47 empty] | sat | [39 empty] | 13 | 127 | 19 | 7 | 18 | 6 | 3 | 3 | 32 |  | -5 | -10 | 30 | -5 | 7 | -5 | [5 empty] | 36.0667
400705-0605 | 6286 | 6721 |  | 6372 | 25 | 1600 | 5000 | PCD32, | GOST 5521-93, | Нормализован |  |  | 25 | 125 |  | T | 20 | [47 empty] | sat | [39 empty] | 13 | 127 | 19 | 7 | 18 | 6 | 3 | 3 | 32 |  | -5 | -10 | 30 | -5 | 7 | -5 | [5 empty] | 36.0667
400705-0605 | 6286 | 6721 |  | 6372 | 25 | 1600 | 5000 | PCD32, | GOST 5521-93, | Нормализован |  |  | 25 | 90 |  | T | 20 | [87 empty] | 13 | 127 | 19 | 7 | 18 | 6 | 3 | 3 | 32 |  | -5 | -10 | 30 | -5 | 7 | -5 | [5 empty] | 36.0667
400705-0605 | 6286 | 6721 |  | 6372 | 25 | 1600 | 5000 | PCD32, | GOST 5521-93, | Нормализован |  |  | 25 | 90 |  | T | 20 | [87 empty] | 13 | 127 | 19 | 7 | 18 | 6 | 3 | 3 | 32 |  | -5 | -10 | 30 | -5 | 7 | -5 | [5 empty] | 36.0667
400705-0677 | 6843 | 7411 |  | 46,08 | 8 | 2500 | 8000 | PCD32, | Правила РС, | Нормализован |  |  | 8 | 25 |  | T | 20 | 410 | [6 empty] | 520 |  | 28 | [77 empty] | 15 | 130 | 31 | 10 | 18 | 2 | 2 | 3 | 36 |  | -5 | -10 | 34 | -5 | 2 | -5 | [5 empty] | 37.7
400705-0677 | 6843 | 7411 |  | 46,08 | 8 | 2500 | 8000 | PCD32, | Правила РС, | Нормализован |  |  | 7.5 | 10 |  | L | -20 | [23 empty] | 150 | 155 | 152 | 152 | [60 empty] | 15 | 130 | 31 | 10 | 18 | 2 | 2 | 3 | 36 |  | -5 | -10 | 34 | -5 | 2 | -5 | [5 empty] | 37.7
400505-0192/5 | 6139 | 6320 |  | 36168 | 12 | 2000 | 8000 | РСА32, | Правила РС, | Нормализован |  |  | 12 | 25 |  | T | 20 | 382 | [6 empty] | 498 |  | 30 | [25 empty] | 172 | 170 | 181 |  | 216 | 217 | 207 | [45 empty] | 12 | 131 | 21 | 10 | 20 | 5 | 4 | 3 | 34 |  | -5 | -10 | 29 | -5 | 5 | -5 | [5 empty] | 35.6
400505-0192/5 | 6139 | 6320 |  | 36168 | 12 | 2000 | 8000 | РСА32, | Правила РС, | Нормализован |  |  | 10 | 10 |  | L | 0 | [23 empty] | 176 | 172 | 177 | 175 | [8 empty] | 179 | 169 | 180 |  | 202 | 215 | 204 | [45 empty] | 12 | 131 | 21 | 10 | 20 | 5 | 4 | 3 | 34 |  | -5 | -10 | 29 | -5 | 5 | -5 | [5 empty] | 35.6
400505-0192/5 | 6143 | 6319 |  | 26936 | 12 | 2000 | 11000 | РСА32, | Правила РС, | Нормализован |  |  | 12 | 25 |  | T | 20 | 386 | [6 empty] | 500 |  | 26 | [25 empty] | 181 | 174 | 177 |  | 209 | 219 | 213 | [45 empty] | 12 | 125 | 18 | 9 | 19 | 6 | 4 | 4 | 33 |  | -5 | -10 | 27 | -5 | 5 | -5 | [5 empty] | 34.8667
400505-0192/5 | 6143 | 6319 |  | 26936 | 12 | 2000 | 11000 | РСА32, | Правила РС, | Нормализован |  |  | 10 | 10 |  | L | 0 | [23 empty] | 163 | 176 | 163 | 167 | [8 empty] | 175 | 179 | 181 | [49 empty] | 12 | 125 | 18 | 9 | 19 | 6 | 4 | 4 | 33 |  | -5 | -10 | 27 | -5 | 5 | -5 | [5 empty] | 34.8667
400705-0664 | 6920 | 7449 |  | 1984 | 10 | 3100 | 8000 | DH32, | Правила RINA, ч.D:2002, | Нормализующая прокатка |  |  | 10 | 15 | H | T | 20 | 485 | [6 empty] | 570 |  | 27 | [77 empty] | 18 | 133 | 22 | 10 | 10 | 3 | 2 | 4 | 35 |  | -5 | -10 | 35 | -5 | [7 empty] | 41.4667
400705-0664 | 6920 | 7449 |  | 1984 | 10 | 3100 | 8000 | DH32, | Правила RINA, ч.D:2002, | Нормализующая прокатка |  |  | 10 | 10 |  | L | -20 | [23 empty] | 115 | 116 | 110 | 114 | [60 empty] | 18 | 133 | 22 | 10 | 10 | 3 | 2 | 4 | 35 |  | -5 | -10 | 35 | -5 | [7 empty] | 41.4667
400705-0664 | 6921 | 7455 |  | 10,56 | 11 | 2500 | 12000 | DH32, | Правила RINA, ч.D:2002, | Нормализующая прокатка |  |  | 11 | 15 | H | T | 20 | 473 | [6 empty] | 565 |  | 29 | [77 empty] | 15 | 132 | 30 | 15 | 13 | 1 | 2 | 3 | 24 |  | -5 | -10 | 33 | -5 | [7 empty] | 37.8333
400705-0664 | 6921 | 7455 |  | 10,56 | 11 | 2500 | 12000 | DH32, | Правила RINA, ч.D:2002, | Нормализующая прокатка |  |  | 10 | 10 |  | L | -20 | [23 empty] | 96 | 90 | 99 | 95 | [60 empty] | 15 | 132 | 30 | 15 | 13 | 1 | 2 | 3 | 24 |  | -5 | -10 | 33 | -5 | [7 empty] | 37.8333
400705-0664 | 6945 | 7456 |  | 5914 | 11 | 2800 | 12000 | DH32, | Правила RINA, ч.D:2002, | Нормализующая прокатка |  |  | 11 | 15 | B | T | 20 | 477 | [6 empty] | 575 |  | 30 | [77 empty] | 17 | 133 | 23 | 10 | 10 | 4 | 1 | 2 | 35 |  | -5 | -10 | 35 | -5 | [7 empty] | 40.4667
400705-0664 | 6945 | 7456 |  | 5914 | 11 | 2800 | 12000 | DH32, | Правила RINA, ч.D:2002, | Нормализующая прокатка |  |  | 10 | 10 |  | L | -20 | [23 empty] | 96 | 115 | 110 | 107 | [60 empty] | 17 | 133 | 23 | 10 | 10 | 4 | 1 | 2 | 35 |  | -5 | -10 | 35 | -5 | [7 empty] | 40.4667
400705-0677 | 6843 | 7464 |  | 3,84 | 8 | 2500 | 8000 | PCD32, | Правила РС, | Нормализован |  |  | 8 | 25 |  | T | 20 | 401 | [6 empty] | 498 |  | 29 | [77 empty] | 15 | 130 | 31 | 10 | 18 | 2 | 2 | 3 | 36 |  | -5 | -10 | 34 | -5 | 2 | -5 | [5 empty] | 37.7
400705-0677 | 6843 | 7464 |  | 3,84 | 8 | 2500 | 8000 | PCD32, | Правила РС, | Нормализован |  |  | 7.5 | 10 |  | L | -20 | [23 empty] | 130 | 150 | 145 | 142 | [60 empty] | 15 | 130 | 31 | 10 | 18 | 2 | 2 | 3 | 36 |  | -5 | -10 | 34 | -5 | 2 | -5 | [5 empty] | 37.7
400705-0677 | 6843 | 7466 |  | 5,12 | 8 | 2500 | 8000 | PCD32, | Правила РС, | Нормализован |  |  | 8 | 25 |  | T | 20 | 411 | [6 empty] | 510 |  | 27 | [77 empty] | 15 | 130 | 31 | 10 | 18 | 2 | 2 | 3 | 36 |  | -5 | -10 | 34 | -5 | 2 | -5 | [5 empty] | 37.7
400705-0677 | 6843 | 7466 |  | 5,12 | 8 | 2500 | 8000 | PCD32, | Правила РС, | Нормализован |  |  | 7.5 | 10 |  | L | -20 | [23 empty] | 142 | 144 | 150 | 145 | [60 empty] | 15 | 130 | 31 | 10 | 18 | 2 | 2 | 3 | 36 |  | -5 | -10 | 34 | -5 | 2 | -5 | [5 empty] | 37.7
400705-0677 | 6843 | 7468 |  | 42,24 | 8 | 2500 | 8000 | PCD32, | Правила РС, | Нормализован |  |  | 8 | 25 |  | T | 20 | 412 | [6 empty] | 510 |  | 28 | [77 empty] | 15 | 130 | 31 | 10 | 18 | 2 | 2 | 3 | 36 |  | -5 | -10 | 34 | -5 | 2 | -5 | [5 empty] | 37.7
400705-0677 | 6843 | 7468 |  | 42,24 | 8 | 2500 | 8000 | PCD32, | Правила РС, | Нормализован |  |  | 7.5 | 10 |  | L | -20 | [23 empty] | 130 | 122 | 135 | 129 | [60 empty] | 15 | 130 | 31 | 10 | 18 | 2 | 2 | 3 | 36 |  | -5 | -10 | 34 | -5 | 2 | -5 | [5 empty] | 37.7
400705-0677 | 6857 | 7477 |  | 46,4 | 10 | 2500 | 8000 | PCD32, | Правила РС, | Нормализован |  |  | 10 | 25 |  | T | 20 | 400 | [6 empty] | 496 |  | 33 | [77 empty] | 13 | 135 | 19 | 13 | 19 | 3 | 3 | 2 | 45 |  | -5 | -10 | 30 | -5 | 7 | -5 | [5 empty] | 36.7333
400705-0677 | 6857 | 7477 |  | 46,4 | 10 | 2500 | 8000 | PCD32, | Правила РС, | Нормализован |  |  | 10 | 10 |  | L | -20 | [23 empty] | 142 | 152 | 148 | 147 | [60 empty] | 13 | 135 | 19 | 13 | 19 | 3 | 3 | 2 | 45 |  | -5 | -10 | 30 | -5 | 7 | -5 | [5 empty] | 36.7333
400705-0677 | 6939 | 7461 |  | 4,32 | 9 | 2500 | 8000 | PCD32, | Правила РС, | Нормализован |  |  | 9 | 25 |  | T | 20 | 393 | [6 empty] | 505 |  | 28 | [77 empty] | 14 | 127 | 21 | 8 | 17 | 4 | 4 | 4 | 39 |  | -5 | -10 | 31 | -5 | 5 | -5 | [5 empty] | 36.8
400705-0677 | 6939 | 7461 |  | 4,32 | 9 | 2500 | 8000 | PCD32, | Правила РС, | Нормализован |  |  | 7.5 | 10 |  | L | -20 | [23 empty] | 140 | 138 | 135 | 138 | [60 empty] | 14 | 127 | 21 | 8 | 17 | 4 | 4 | 4 | 39 |  | -5 | -10 | 31 | -5 | 5 | -5 | [5 empty] | 36.8
400705-0677 | 6939 | 7471 |  | 30,24 | 9 | 2500 | 8000 | PCD32, | Правила РС, | Нормализован |  |  | 9 | 25 |  | T | 20 | 385 | [6 empty] | 496 |  | 31 | [77 empty] | 14 | 127 | 21 | 8 | 17 | 4 | 4 | 4 | 39 |  | -5 | -10 | 31 | -5 | 5 | -5 | [5 empty] | 36.8
400705-0677 | 6939 | 7471 |  | 30,24 | 9 | 2500 | 8000 | PCD32, | Правила РС, | Нормализован |  |  | 7.5 | 10 |  | L | -20 | [23 empty] | 108 | 131 | 122 | 120 | [60 empty] | 14 | 127 | 21 | 8 | 17 | 4 | 4 | 4 | 39 |  | -5 | -10 | 31 | -5 | 5 | -5 | [5 empty] | 36.8
400705-0677 | 6939 | 7473 |  | 17,28 | 9 | 2500 | 8000 | PCD32, | Правила РС, | Нормализован |  |  | 9 | 25 |  | T | 20 | 391 | [6 empty] | 490 |  | 30 | [77 empty] | 14 | 127 | 21 | 8 | 17 | 4 | 4 | 4 | 39 |  | -5 | -10 | 31 | -5 | 5 | -5 | [5 empty] | 36.8
400705-0677 | 6939 | 7473 |  | 17,28 | 9 | 2500 | 8000 | PCD32, | Правила РС, | Нормализован |  |  | 7.5 | 10 |  | L | -20 | [23 empty] | 115 | 110 | 96 | 107 | [60 empty] | 14 | 127 | 21 | 8 | 17 | 4 | 4 | 4 | 39 |  | -5 | -10 | 31 | -5 | 5 | -5 | [5 empty] | 36.8
400705-0677 | 6939 | 7475 |  | 38,88 | 9 | 2500 | 8000 | PCD32, | Правила РС, | Нормализован |  |  | 9 | 25 |  | T | 20 | 374 | [6 empty] | 472 |  | 31 | [77 empty] | 14 | 127 | 21 | 8 | 17 | 4 | 4 | 4 | 39 |  | -5 | -10 | 31 | -5 | 5 | -5 | [5 empty] | 36.8
400705-0677 | 6939 | 7475 |  | 38,88 | 9 | 2500 | 8000 | PCD32, | Правила РС, | Нормализован |  |  | 7.5 | 10 |  | L | -20 | [23 empty] | 110 | 118 | 105 | 111 | [60 empty] | 14 | 127 | 21 | 8 | 17 | 4 | 4 | 4 | 39 |  | -5 | -10 | 31 | -5 | 5 | -5 | [5 empty] | 36.8
400705-0664 | 6920 | 7449 |  | 1984 | 10 | 3100 | 8000 | DH32, | Правила RINA, ч.D:2002, | Нормализующая прокатка |  |  | 10 | 15 | H | T | 20 | 485 | [6 empty] | 570 |  | 27 | [77 empty] | 18 | 133 | 22 | 10 | 10 | 3 | 2 | 4 | 35 |  | -5 | -10 | 35 | -5 | [7 empty] | 41.4667
400705-0664 | 6920 | 7449 |  | 1984 | 10 | 3100 | 8000 | DH32, | Правила RINA, ч.D:2002, | Нормализующая прокатка |  |  | 10 | 10 |  | L | -20 | [23 empty] | 115 | 116 | 110 | 114 | [60 empty] | 18 | 133 | 22 | 10 | 10 | 3 | 2 | 4 | 35 |  | -5 | -10 | 35 | -5 | [7 empty] | 41.4667
400705-0677 | 6854 | 7533 |  | 2,88 | 9 | 2500 | 8000 | PCD32, | Правила РС, | Нормализован |  |  | 9 | 25 |  | T | 20 | 378 | [6 empty] | 488 |  | 33 | [77 empty] | 14 | 128 | 22 | 8 | 18 | 3 | 2 | 2 | 31 |  | -5 | -10 | 29 | -5 | 6 | -5 | [5 empty] | 36.5
400705-0677 | 6854 | 7533 |  | 2,88 | 9 | 2500 | 8000 | PCD32, | Правила РС, | Нормализован |  |  | 7.5 | 10 |  | L | -20 | [23 empty] | 120 | 120 | 119 | 120 | [60 empty] | 14 | 128 | 22 | 8 | 18 | 3 | 2 | 2 | 31 |  | -5 | -10 | 29 | -5 | 6 | -5 | [5 empty] | 36.5
400705-0677 | 6854 | 7534 |  | 34,56 | 9 | 2500 | 8000 | PCD32, | Правила РС, | Нормализован |  |  | 9 | 25 |  | T | 20 | 405 | [6 empty] | 515 |  | 29 | [77 empty] | 14 | 128 | 22 | 8 | 18 | 3 | 2 | 2 | 31 |  | -5 | -10 | 29 | -5 | 6 | -5 | [5 empty] | 36.5
400705-0677 | 6854 | 7534 |  | 34,56 | 9 | 2500 | 8000 | PCD32, | Правила РС, | Нормализован |  |  | 7.5 | 10 |  | L | -20 | [23 empty] | 180 | 153 | 154 | 162 | [60 empty] | 14 | 128 | 22 | 8 | 18 | 3 | 2 | 2 | 31 |  | -5 | -10 | 29 | -5 | 6 | -5 | [5 empty] | 36.5
400705-0677 | 6854 | 7535 |  | 21,6 | 9 | 2500 | 8000 | PCD32, | Правила РС, | Нормализован |  |  | 9 | 25 |  | T | 20 | 404 | [6 empty] | 510 |  | 30 | [77 empty] | 14 | 128 | 22 | 8 | 18 | 3 | 2 | 2 | 31 |  | -5 | -10 | 29 | -5 | 6 | -5 | [5 empty] | 36.5
400705-0677 | 6854 | 7535 |  | 21,6 | 9 | 2500 | 8000 | PCD32, | Правила РС, | Нормализован |  |  | 7.5 | 10 |  | L | -20 | [23 empty] | 117 | 134 | 132 | 128 | [60 empty] | 14 | 128 | 22 | 8 | 18 | 3 | 2 | 2 | 31 |  | -5 | -10 | 29 | -5 | 6 | -5 | [5 empty] | 36.5
400705-0677 | 6857 | 7457 |  | 48 | 10 | 2500 | 8000 | PCD32, | Правила РС, | Нормализован |  |  | 10 | 25 |  | T | 20 | 406 | [6 empty] | 510 |  | 30 | [77 empty] | 13 | 135 | 19 | 13 | 19 | 3 | 3 | 2 | 45 |  | -5 | -10 | 30 | -5 | 7 | -5 | [5 empty] | 36.7333
400705-0677 | 6857 | 7457 |  | 48 | 10 | 2500 | 8000 | PCD32, | Правила РС, | Нормализован |  |  | 10 | 10 |  | L | -20 | [23 empty] | 140 | 140 | 135 | 138 | [60 empty] | 13 | 135 | 19 | 13 | 19 | 3 | 3 | 2 | 45 |  | -5 | -10 | 30 | -5 | 7 | -5 | [5 empty] | 36.7333
400705-0677 | 6857 | 7458 |  | 16 | 10 | 2500 | 8000 | PCD32, | Правила РС, | Нормализован |  |  | 10 | 25 |  | T | 20 | 406 | [6 empty] | 505 |  | 27 | [77 empty] | 13 | 135 | 19 | 13 | 19 | 3 | 3 | 2 | 45 |  | -5 | -10 | 30 | -5 | 7 | -5 | [5 empty] | 36.7333
400705-0677 | 6857 | 7458 |  | 16 | 10 | 2500 | 8000 | PCD32, | Правила РС, | Нормализован |  |  | 10 | 10 |  | L | -20 | [23 empty] | 164 | 155 | 145 | 155 | [60 empty] | 13 | 135 | 19 | 13 | 19 | 3 | 3 | 2 | 45 |  | -5 | -10 | 30 | -5 | 7 | -5 | [5 empty] | 36.7333
400705-0677 | 6857 | 7460 |  | 44,8 | 10 | 2500 | 8000 | PCD32, | Правила РС, | Нормализован |  |  | 10 | 25 |  | T | 20 | 401 | [6 empty] | 500 |  | 28 | [77 empty] | 13 | 135 | 19 | 13 | 19 | 3 | 3 | 2 | 45 |  | -5 | -10 | 30 | -5 | 7 | -5 | [5 empty] | 36.7333
400705-0677 | 6857 | 7460 |  | 44,8 | 10 | 2500 | 8000 | PCD32, | Правила РС, | Нормализован |  |  | 10 | 10 |  | L | -20 | [23 empty] | 152 | 164 | 170 | 162 | [60 empty] | 13 | 135 | 19 | 13 | 19 | 3 | 3 | 2 | 45 |  | -5 | -10 | 30 | -5 | 7 | -5 | [5 empty] | 36.7333
400705-0677 | 6939 | 7461 |  | 17,28 | 9 | 2500 | 8000 | PCD32, | Правила РС, | Нормализован |  |  | 9 | 25 |  | T | 20 | 393 | [6 empty] | 505 |  | 28 | [77 empty] | 14 | 127 | 21 | 8 | 17 | 4 | 4 | 4 | 39 |  | -5 | -10 | 31 | -5 | 5 | -5 | [5 empty] | 36.8
400705-0677 | 6939 | 7461 |  | 17,28 | 9 | 2500 | 8000 | PCD32, | Правила РС, | Нормализован |  |  | 7.5 | 10 |  | L | -20 | [23 empty] | 140 | 138 | 135 | 138 | [60 empty] | 14 | 127 | 21 | 8 | 17 | 4 | 4 | 4 | 39 |  | -5 | -10 | 31 | -5 | 5 | -5 | [5 empty] | 36.8
400705-0677 | 7012 | 7522 |  | 7,68 | 8 | 2500 | 8000 | PCD32, | Правила РС, | Нормализован |  |  | 8 | 25 |  | T | 20 | 415 | [6 empty] | 540 |  | 31 | [77 empty] | 17 | 122 | 27 | 7 | 17 | 2 | 2 | 3 | 35 |  | -5 | -10 | 10 | 60 | 7 | 5 | [5 empty] | 39.4667
400705-0677 | 7012 | 7522 |  | 7,68 | 8 | 2500 | 8000 | PCD32, | Правила РС, | Нормализован |  |  | 7.5 | 10 |  | L | -20 | [23 empty] | 96 | 110 | 112 | 106 | [60 empty] | 17 | 122 | 27 | 7 | 17 | 2 | 2 | 3 | 35 |  | -5 | -10 | 10 | 60 | 7 | 5 | [5 empty] | 39.4667
400505-0192/5 | 6299 | 7431 |  | 3015 | 8 | 2000 | 8000 | РСА32, | Правила РС, | Нормализован |  |  | 8 | 25 |  | T | 20 | 400 | [6 empty] | 493 |  | 31 | [77 empty] | 12 | 130 | 19 | 6 | 19 | 6 | 2 | 3 | 31 |  | -5 | -10 | 31 | -5 | 5 | -5 | [5 empty] | 35.5
400505-0192/5 | 6299 | 7431 |  | 3015 | 8 | 2000 | 8000 | РСА32, | Правила РС, | Нормализован |  |  | 7.5 | 10 |  | L | 0 | [23 empty] | 189 | 180 | 175 | 181 | [60 empty] | 12 | 130 | 19 | 6 | 19 | 6 | 2 | 3 | 31 |  | -5 | -10 | 31 | -5 | 5 | -5 | [5 empty] | 35.5
400705-0677 | 6843 | 7464 |  | 3,84 | 8 | 2500 | 8000 | PCD32, | Правила РС, | Нормализован |  |  | 8 | 25 |  | T | 20 | 401 | [6 empty] | 498 |  | 29 | [77 empty] | 15 | 130 | 31 | 10 | 18 | 2 | 2 | 3 | 36 |  | -5 | -10 | 34 | -5 | 2 | -5 | [5 empty] | 37.7
400705-0677 | 6843 | 7464 |  | 3,84 | 8 | 2500 | 8000 | PCD32, | Правила РС, | Нормализован |  |  | 7.5 | 10 |  | L | -20 | [23 empty] | 130 | 150 | 145 | 142 | [60 empty] | 15 | 130 | 31 | 10 | 18 | 2 | 2 | 3 | 36 |  | -5 | -10 | 34 | -5 | 2 | -5 | [5 empty] | 37.7
400705-0677 | 6843 | 7466 |  | 5,12 | 8 | 2500 | 8000 | PCD32, | Правила РС, | Нормализован |  |  | 8 | 25 |  | T | 20 | 411 | [6 empty] | 510 |  | 27 | [77 empty] | 15 | 130 | 31 | 10 | 18 | 2 | 2 | 3 | 36 |  | -5 | -10 | 34 | -5 | 2 | -5 | [5 empty] | 37.7
400705-0677 | 6843 | 7466 |  | 5,12 | 8 | 2500 | 8000 | PCD32, | Правила РС, | Нормализован |  |  | 7.5 | 10 |  | L | -20 | [23 empty] | 142 | 144 | 150 | 145 | [60 empty] | 15 | 130 | 31 | 10 | 18 | 2 | 2 | 3 | 36 |  | -5 | -10 | 34 | -5 | 2 | -5 | [5 empty] | 37.7
400705-0677 | 6843 | 7468 |  | 35,84 | 8 | 2500 | 8000 | PCD32, | Правила РС, | Нормализован |  |  | 8 | 25 |  | T | 20 | 412 | [6 empty] | 510 |  | 28 | [77 empty] | 15 | 130 | 31 | 10 | 18 | 2 | 2 | 3 | 36 |  | -5 | -10 | 34 | -5 | 2 | -5 | [5 empty] | 37.7
400705-0677 | 6843 | 7468 |  | 35,84 | 8 | 2500 | 8000 | PCD32, | Правила РС, | Нормализован |  |  | 7.5 | 10 |  | L | -20 | [23 empty] | 130 | 122 | 135 | 129 | [60 empty] | 15 | 130 | 31 | 10 | 18 | 2 | 2 | 3 | 36 |  | -5 | -10 | 34 | -5 | 2 | -5 | [5 empty] | 37.7
400705-0677 | 6857 | 7477 |  | 4,8 | 10 | 2500 | 8000 | PCD32, | Правила РС, | Нормализован |  |  | 10 | 25 |  | T | 20 | 400 | [6 empty] | 496 |  | 33 | [77 empty] | 13 | 135 | 19 | 13 | 19 | 3 | 3 | 2 | 45 |  | -5 | -10 | 30 | -5 | 7 | -5 | [5 empty] | 36.7333
400705-0677 | 6857 | 7477 |  | 4,8 | 10 | 2500 | 8000 | PCD32, | Правила РС, | Нормализован |  |  | 10 | 10 |  | L | -20 | [23 empty] | 142 | 152 | 148 | 147 | [60 empty] | 13 | 135 | 19 | 13 | 19 | 3 | 3 | 2 | 45 |  | -5 | -10 | 30 | -5 | 7 | -5 | [5 empty] | 36.7333
400705-0677 | 6939 | 7471 |  | 12,96 | 9 | 2500 | 8000 | PCD32, | Правила РС, | Нормализован |  |  | 9 | 25 |  | T | 20 | 385 | [6 empty] | 496 |  | 31 | [77 empty] | 14 | 127 | 21 | 8 | 17 | 4 | 4 | 4 | 39 |  | -5 | -10 | 31 | -5 | 5 | -5 | [5 empty] | 36.8
400705-0677 | 6939 | 7471 |  | 12,96 | 9 | 2500 | 8000 | PCD32, | Правила РС, | Нормализован |  |  | 7.5 | 10 |  | L | -20 | [23 empty] | 108 | 131 | 122 | 120 | [60 empty] | 14 | 127 | 21 | 8 | 17 | 4 | 4 | 4 | 39 |  | -5 | -10 | 31 | -5 | 5 | -5 | [5 empty] | 36.8
400705-0677 | 6939 | 7473 |  | 21,6 | 9 | 2500 | 8000 | PCD32, | Правила РС, | Нормализован |  |  | 9 | 25 |  | T | 20 | 391 | [6 empty] | 490 |  | 30 | [77 empty] | 14 | 127 | 21 | 8 | 17 | 4 | 4 | 4 | 39 |  | -5 | -10 | 31 | -5 | 5 | -5 | [5 empty] | 36.8
400705-0677 | 6939 | 7473 |  | 21,6 | 9 | 2500 | 8000 | PCD32, | Правила РС, | Нормализован |  |  | 7.5 | 10 |  | L | -20 | [23 empty] | 115 | 110 | 96 | 107 | [60 empty] | 14 | 127 | 21 | 8 | 17 | 4 | 4 | 4 | 39 |  | -5 | -10 | 31 | -5 | 5 | -5 | [5 empty] | 36.8
400505-0192 | 6056 | 6059 |  | 1005 | 8 | 2000 | 8000 | PCD32, | Правила РС, | Нормализующая прокатка |  |  | 8 | 25 | H | T | 20 | 485 | [6 empty] | 590 |  | 23 | [77 empty] | 16 | 146 | 32 | 6 | 19 | 5 | 3 | 4 | 28 |  | -5 | -10 | 27 | -5 | [7 empty] | 42.1
400505-0192 | 6056 | 6059 |  | 1005 | 8 | 2000 | 8000 | PCD32, | Правила РС, | Нормализующая прокатка |  |  | 7.5 | 10 |  | L | 0 | [23 empty] | 75 | 95 | 82 | 84 | [60 empty] | 16 | 146 | 32 | 6 | 19 | 5 | 3 | 4 | 28 |  | -5 | -10 | 27 | -5 | [7 empty] | 42.1
400705-0677 | 6843 | 7464 |  | 24,32 | 8 | 2500 | 8000 | PCD32, | Правила РС, | Нормализован |  |  | 8 | 25 |  | T | 20 | 401 | [6 empty] | 498 |  | 29 | [77 empty] | 15 | 130 | 31 | 10 | 18 | 2 | 2 | 3 | 36 |  | -5 | -10 | 34 | -5 | 2 | -5 | [5 empty] | 37.7
400705-0677 | 6843 | 7464 |  | 24,32 | 8 | 2500 | 8000 | PCD32, | Правила РС, | Нормализован |  |  | 7.5 | 10 |  | L | -20 | [23 empty] | 130 | 150 | 145 | 142 | [60 empty] | 15 | 130 | 31 | 10 | 18 | 2 | 2 | 3 | 36 |  | -5 | -10 | 34 | -5 | 2 | -5 | [5 empty] | 37.7
400705-0677 | 6843 | 7465 |  | 1,28 | 8 | 2500 | 8000 | PCD32, | Правила РС, | Нормализован |  |  | 8 | 25 |  | T | 20 | 391 | [6 empty] | 505 |  | 33 | [77 empty] | 15 | 130 | 31 | 10 | 18 | 2 | 2 | 3 | 36 |  | -5 | -10 | 34 | -5 | 2 | -5 | [5 empty] | 37.7
400705-0677 | 6843 | 7465 |  | 1,28 | 8 | 2500 | 8000 | PCD32, | Правила РС, | Нормализован |  |  | 7.5 | 10 |  | L | -20 | [23 empty] | 116 | 127 | 119 | 121 | [60 empty] | 15 | 130 | 31 | 10 | 18 | 2 | 2 | 3 | 36 |  | -5 | -10 | 34 | -5 | 2 | -5 | [5 empty] | 37.7
400705-0677 | 6843 | 7466 |  | 30,72 | 8 | 2500 | 8000 | PCD32, | Правила РС, | Нормализован |  |  | 8 | 25 |  | T | 20 | 411 | [6 empty] | 510 |  | 27 | [77 empty] | 15 | 130 | 31 | 10 | 18 | 2 | 2 | 3 | 36 |  | -5 | -10 | 34 | -5 | 2 | -5 | [5 empty] | 37.7
400705-0677 | 6843 | 7466 |  | 30,72 | 8 | 2500 | 8000 | PCD32, | Правила РС, | Нормализован |  |  | 7.5 | 10 |  | L | -20 | [23 empty] | 142 | 144 | 150 | 145 | [60 empty] | 15 | 130 | 31 | 10 | 18 | 2 | 2 | 3 | 36 |  | -5 | -10 | 34 | -5 | 2 | -5 | [5 empty] | 37.7
400705-0677 | 6843 | 7468 |  | 10,24 | 8 | 2500 | 8000 | PCD32, | Правила РС, | Нормализован |  |  | 8 | 25 |  | T | 20 | 412 | [6 empty] | 510 |  | 28 | [77 empty] | 15 | 130 | 31 | 10 | 18 | 2 | 2 | 3 | 36 |  | -5 | -10 | 34 | -5 | 2 | -5 | [5 empty] | 37.7
400705-0677 | 6843 | 7468 |  | 10,24 | 8 | 2500 | 8000 | PCD32, | Правила РС, | Нормализован |  |  | 7.5 | 10 |  | L | -20 | [23 empty] | 130 | 122 | 135 | 129 | [60 empty] | 15 | 130 | 31 | 10 | 18 | 2 | 2 | 3 | 36 |  | -5 | -10 | 34 | -5 | 2 | -5 | [5 empty] | 37.7
400705-0677 | 6854 | 7528 |  | 43,2 | 10 | 2500 | 8000 | PCD32, | Правила РС, | Нормализован |  |  | 10 | 25 |  | T | 20 | 375 | [6 empty] | 496 |  | 33 | [77 empty] | 14 | 128 | 22 | 8 | 18 | 3 | 2 | 2 | 31 |  | -5 | -10 | 29 | -5 | 6 | -5 | [5 empty] | 36.5
400705-0677 | 6854 | 7528 |  | 43,2 | 10 | 2500 | 8000 | PCD32, | Правила РС, | Нормализован |  |  | 10 | 10 |  | L | -20 | [23 empty] | 213 | 207 | 212 | 211 | [60 empty] | 14 | 128 | 22 | 8 | 18 | 3 | 2 | 2 | 31 |  | -5 | -10 | 29 | -5 | 6 | -5 | [5 empty] | 36.5
400705-0677 | 6854 | 7529 |  | 48 | 10 | 2500 | 8000 | PCD32, | Правила РС, | Нормализован |  |  | 10 | 25 |  | T | 20 | 390 | [6 empty] | 505 |  | 26 | [77 empty] | 14 | 128 | 22 | 8 | 18 | 3 | 2 | 2 | 31 |  | -5 | -10 | 29 | -5 | 6 | -5 | [5 empty] | 36.5
400705-0677 | 6854 | 7529 |  | 48 | 10 | 2500 | 8000 | PCD32, | Правила РС, | Нормализован |  |  | 10 | 10 |  | L | -20 | [23 empty] | 199 | 200 | 196 | 198 | [60 empty] | 14 | 128 | 22 | 8 | 18 | 3 | 2 | 2 | 31 |  | -5 | -10 | 29 | -5 | 6 | -5 | [5 empty] | 36.5
400705-0677 | 6854 | 7530 |  | 33,6 | 10 | 2500 | 8000 | PCD32, | Правила РС, | Нормализован |  |  | 10 | 25 |  | T | 20 | 380 | [6 empty] | 500 |  | 28 | [77 empty] | 14 | 128 | 22 | 8 | 18 | 3 | 2 | 2 | 31 |  | -5 | -10 | 29 | -5 | 6 | -5 | [5 empty] | 36.5
400705-0677 | 6854 | 7530 |  | 33,6 | 10 | 2500 | 8000 | PCD32, | Правила РС, | Нормализован |  |  | 10 | 10 |  | L | -20 | [23 empty] | 181 | 179 | 180 | 180 | [60 empty] | 14 | 128 | 22 | 8 | 18 | 3 | 2 | 2 | 31 |  | -5 | -10 | 29 | -5 | 6 | -5 | [5 empty] | 36.5
400705-0677 | 6854 | 7531 |  | 3,2 | 10 | 2500 | 8000 | PCD32, | Правила РС, | Нормализован |  |  | 10 | 25 |  | T | 20 | 381 | [6 empty] | 496 |  | 31 | [77 empty] | 14 | 128 | 22 | 8 | 18 | 3 | 2 | 2 | 31 |  | -5 | -10 | 29 | -5 | 6 | -5 | [5 empty] | 36.5
400705-0677 | 6854 | 7531 |  | 3,2 | 10 | 2500 | 8000 | PCD32, | Правила РС, | Нормализован |  |  | 10 | 10 |  | L | -20 | [23 empty] | 221 | 215 | 210 | 215 | [60 empty] | 14 | 128 | 22 | 8 | 18 | 3 | 2 | 2 | 31 |  | -5 | -10 | 29 | -5 | 6 | -5 | [5 empty] | 36.5
400705-0677 | 6857 | 7477 |  | 41,6 | 10 | 2500 | 8000 | PCD32, | Правила РС, | Нормализован |  |  | 10 | 25 |  | T | 20 | 400 | [6 empty] | 496 |  | 33 | [77 empty] | 13 | 135 | 19 | 13 | 19 | 3 | 3 | 2 | 45 |  | -5 | -10 | 30 | -5 | 7 | -5 | [5 empty] | 36.7333
400705-0677 | 6857 | 7477 |  | 41,6 | 10 | 2500 | 8000 | PCD32, | Правила РС, | Нормализован |  |  | 10 | 10 |  | L | -20 | [23 empty] | 142 | 152 | 148 | 147 | [60 empty] | 13 | 135 | 19 | 13 | 19 | 3 | 3 | 2 | 45 |  | -5 | -10 | 30 | -5 | 7 | -5 | [5 empty] | 36.7333
400705-0677 | 6939 | 7471 |  | 2,88 | 9 | 2500 | 8000 | PCD32, | Правила РС, | Нормализован |  |  | 9 | 25 |  | T | 20 | 385 | [6 empty] | 496 |  | 31 | [77 empty] | 14 | 127 | 21 | 8 | 17 | 4 | 4 | 4 | 39 |  | -5 | -10 | 31 | -5 | 5 | -5 | [5 empty] | 36.8
400705-0677 | 6939 | 7471 |  | 2,88 | 9 | 2500 | 8000 | PCD32, | Правила РС, | Нормализован |  |  | 7.5 | 10 |  | L | -20 | [23 empty] | 108 | 131 | 122 | 120 | [60 empty] | 14 | 127 | 21 | 8 | 17 | 4 | 4 | 4 | 39 |  | -5 | -10 | 31 | -5 | 5 | -5 | [5 empty] | 36.8
400705-0677 | 6939 | 7473 |  | 1,44 | 9 | 2500 | 8000 | PCD32, | Правила РС, | Нормализован |  |  | 9 | 25 |  | T | 20 | 391 | [6 empty] | 490 |  | 30 | [77 empty] | 14 | 127 | 21 | 8 | 17 | 4 | 4 | 4 | 39 |  | -5 | -10 | 31 | -5 | 5 | -5 | [5 empty] | 36.8
400705-0677 | 6939 | 7473 |  | 1,44 | 9 | 2500 | 8000 | PCD32, | Правила РС, | Нормализован |  |  | 7.5 | 10 |  | L | -20 | [23 empty] | 115 | 110 | 96 | 107 | [60 empty] | 14 | 127 | 21 | 8 | 17 | 4 | 4 | 4 | 39 |  | -5 | -10 | 31 | -5 | 5 | -5 | [5 empty] | 36.8
400705-0677 | 6939 | 7475 |  | 12,96 | 9 | 2500 | 8000 | PCD32, | Правила РС, | Нормализован |  |  | 9 | 25 |  | T | 20 | 374 | [6 empty] | 472 |  | 31 | [77 empty] | 14 | 127 | 21 | 8 | 17 | 4 | 4 | 4 | 39 |  | -5 | -10 | 31 | -5 | 5 | -5 | [5 empty] | 36.8
400705-0677 | 6939 | 7475 |  | 12,96 | 9 | 2500 | 8000 | PCD32, | Правила РС, | Нормализован |  |  | 7.5 | 10 |  | L | -20 | [23 empty] | 110 | 118 | 105 | 111 | [60 empty] | 14 | 127 | 21 | 8 | 17 | 4 | 4 | 4 | 39 |  | -5 | -10 | 31 | -5 | 5 | -5 | [5 empty] | 36.8
400705-0514 | 15800 | 5577 |  | 1536 | 12 | 2000 | 8000 | DH32, | Правила RINA, ч.D:2002, | Нормализующая прокатка |  |  | 12 | 25 | H | T | 20 | 478 | [6 empty] | 570 |  | 32 | [77 empty] | 15 | 145 | 22 | 7 | 19 | 6 | 4 | 3 | 30 |  | -5 | -10 | 26 | -5 | [7 empty] | 41.1333
400705-0514 | 15800 | 5577 |  | 1536 | 12 | 2000 | 8000 | DH32, | Правила RINA, ч.D:2002, | Нормализующая прокатка |  |  | 10 | 10 |  | L | -20 | [23 empty] | 135 | 129 | 122 | 129 | [60 empty] | 15 | 145 | 22 | 7 | 19 | 6 | 4 | 3 | 30 |  | -5 | -10 | 26 | -5 | [7 empty] | 41.1333
400705-0677 | 6843 | 7465 |  | 24,32 | 8 | 2500 | 8000 | PCD32, | Правила РС, | Нормализован |  |  | 8 | 25 |  | T | 20 | 391 | [6 empty] | 505 |  | 33 | [77 empty] | 15 | 130 | 31 | 10 | 18 | 2 | 2 | 3 | 36 |  | -5 | -10 | 34 | -5 | 2 | -5 | [5 empty] | 37.7
400705-0677 | 6843 | 7465 |  | 24,32 | 8 | 2500 | 8000 | PCD32, | Правила РС, | Нормализован |  |  | 7.5 | 10 |  | L | -20 | [23 empty] | 116 | 127 | 119 | 121 | [60 empty] | 15 | 130 | 31 | 10 | 18 | 2 | 2 | 3 | 36 |  | -5 | -10 | 34 | -5 | 2 | -5 | [5 empty] | 37.7
400705-0677 | 6843 | 7467 |  | 37,12 | 8 | 2500 | 8000 | PCD32, | Правила РС, | Нормализован |  |  | 8 | 25 |  | T | 20 | 402 | [6 empty] | 470 |  | 28 | [77 empty] | 15 | 130 | 31 | 10 | 18 | 2 | 2 | 3 | 36 |  | -5 | -10 | 34 | -5 | 2 | -5 | [5 empty] | 37.7
400705-0677 | 6843 | 7467 |  | 37,12 | 8 | 2500 | 8000 | PCD32, | Правила РС, | Нормализован |  |  | 7.5 | 10 |  | L | -20 | [23 empty] | 130 | 136 | 127 | 131 | [60 empty] | 15 | 130 | 31 | 10 | 18 | 2 | 2 | 3 | 36 |  | -5 | -10 | 34 | -5 | 2 | -5 | [5 empty] | 37.7
400705-0677 | 6857 | 7459 |  | 40 | 10 | 2500 | 8000 | PCD32, | Правила РС, | Нормализован |  |  | 10 | 25 |  | T | 20 | 395 | [6 empty] | 510 |  | 28 | [77 empty] | 13 | 135 | 19 | 13 | 19 | 3 | 3 | 2 | 45 |  | -5 | -10 | 30 | -5 | 7 | -5 | [5 empty] | 36.7333
400705-0677 | 6857 | 7459 |  | 40 | 10 | 2500 | 8000 | PCD32, | Правила РС, | Нормализован |  |  | 10 | 10 |  | L | -20 | [23 empty] | 168 | 162 | 155 | 162 | [60 empty] | 13 | 135 | 19 | 13 | 19 | 3 | 3 | 2 | 45 |  | -5 | -10 | 30 | -5 | 7 | -5 | [5 empty] | 36.7333
400705-0677 | 6939 | 7462 |  | 25,92 | 9 | 2500 | 8000 | PCD32, | Правила РС, | Нормализован |  |  | 9 | 25 |  | T | 20 | 387 | [6 empty] | 505 |  | 27 | [77 empty] | 14 | 127 | 21 | 8 | 17 | 4 | 4 | 4 | 39 |  | -5 | -10 | 31 | -5 | 5 | -5 | [5 empty] | 36.8
400705-0677 | 6939 | 7462 |  | 25,92 | 9 | 2500 | 8000 | PCD32, | Правила РС, | Нормализован |  |  | 7.5 | 10 |  | L | -20 | [23 empty] | 138 | 140 | 141 | 140 | [60 empty] | 14 | 127 | 21 | 8 | 17 | 4 | 4 | 4 | 39 |  | -5 | -10 | 31 | -5 | 5 | -5 | [5 empty] | 36.8
400705-0677 | 6939 | 7463 |  | 2,88 | 9 | 2500 | 8000 | PCD32, | Правила РС, | Нормализован |  |  | 9 | 25 |  | T | 20 | 385 | [6 empty] | 500 |  | 34 | [77 empty] | 14 | 127 | 21 | 8 | 17 | 4 | 4 | 4 | 39 |  | -5 | -10 | 31 | -5 | 5 | -5 | [5 empty] | 36.8
400705-0677 | 6939 | 7463 |  | 2,88 | 9 | 2500 | 8000 | PCD32, | Правила РС, | Нормализован |  |  | 7.5 | 10 |  | L | -20 | [23 empty] | 139 | 136 | 134 | 136 | [60 empty] | 14 | 127 | 21 | 8 | 17 | 4 | 4 | 4 | 39 |  | -5 | -10 | 31 | -5 | 5 | -5 | [5 empty] | 36.8
400705-0677 | 6939 | 7474 |  | 1,44 | 9 | 2500 | 8000 | PCD32, | Правила РС, | Нормализован |  |  | 9 | 25 |  | T | 20 | 394 | [6 empty] | 505 |  | 34 | [77 empty] | 14 | 127 | 21 | 8 | 17 | 4 | 4 | 4 | 39 |  | -5 | -10 | 31 | -5 | 5 | -5 | [5 empty] | 36.8
400705-0677 | 6939 | 7474 |  | 1,44 | 9 | 2500 | 8000 | PCD32, | Правила РС, | Нормализован |  |  | 7.5 | 10 |  | L | -20 | [23 empty] | 139 | 140 | 139 | 139 | [60 empty] | 14 | 127 | 21 | 8 | 17 | 4 | 4 | 4 | 39 |  | -5 | -10 | 31 | -5 | 5 | -5 | [5 empty] | 36.8
400505-0192/5 | 6178 | 6639 |  | 0,879 | 7 | 2000 | 8000 | РСА32, | Правила РС, | Нормализован |  |  | 7 | 25 |  | T | 20 | 405 | [6 empty] | 500 |  | 36 | [77 empty] | 13 | 132 | 15 | 10 | 20 | 6 | 5 | 4 | 30 |  | -5 | -10 | 27 | -5 | 5 | -5 | [5 empty] | 37.1
400505-0192/5 | 6178 | 6639 |  | 0,879 | 7 | 2000 | 8000 | РСА32, | Правила РС, | Нормализован |  |  | 5 | 10 |  | L | 0 | [23 empty] | 75 | 87 | 80 | 81 | [60 empty] | 13 | 132 | 15 | 10 | 20 | 6 | 5 | 4 | 30 |  | -5 | -10 | 27 | -5 | 5 | -5 | [5 empty] | 37.1
400505-0192/5 | 7138 | 7690 |  | 3,04 | 11 | 1600 | 11000 | РСА32, | Правила РС, | Нормализован |  |  | 11 | 25 |  | T | 20 | 418 | [6 empty] | 535 |  | 30 | [77 empty] | 15 | 148 | 25 | 8 | 18 | 4 | 2 | 2 | 32 |  | -5 | -10 | 32 | -5 | 5 | -5 | [5 empty] | 41.0333
400505-0192/5 | 7138 | 7690 |  | 3,04 | 11 | 1600 | 11000 | РСА32, | Правила РС, | Нормализован |  |  | 10 | 10 |  | L | 0 | [23 empty] | 179 | 180 | 183 | 181 | [60 empty] | 15 | 148 | 25 | 8 | 18 | 4 | 2 | 2 | 32 |  | -5 | -10 | 32 | -5 | 5 | -5 | [5 empty] | 41.0333
400705-0183 | 9932 | 8988 |  | 1796 | 13 | 2000 | 8800 | PCD32, | GOST 5521-93, | Нормализован |  |  | 13 | 30 |  | T | 20 | 404 | [6 empty] | 491 |  | 35 | [77 empty] | 9 | 153 | 22 | 13 | 15 | 2 | 2 | 2 | 39 |  | 16 | -10 | 35 | 55 | 6 | 5 | [5 empty] | 36.4667
400705-0183 | 9932 | 8988 |  | 1796 | 13 | 2000 | 8800 | PCD32, | GOST 5521-93, | Нормализован |  |  | 13 | 30 |  | T | 20 | 407 | [6 empty] | 494 |  | 31 | [77 empty] | 9 | 153 | 22 | 13 | 15 | 2 | 2 | 2 | 39 |  | 16 | -10 | 35 | 55 | 6 | 5 | [5 empty] | 36.4667
400705-0183 | 9932 | 8988 |  | 1796 | 13 | 2000 | 8800 | PCD32, | GOST 5521-93, | Нормализован |  |  | 13 | 30 |  | T | 20 | 404 | [6 empty] | 491 |  | 33 | [77 empty] | 9 | 153 | 22 | 13 | 15 | 2 | 2 | 2 | 39 |  | 16 | -10 | 35 | 55 | 6 | 5 | [5 empty] | 36.4667
400705-0183 | 9932 | 8988 |  | 1796 | 13 | 2000 | 8800 | PCD32, | GOST 5521-93, | Нормализован |  |  | 10 | 10 |  | L | -20 | [23 empty] | 234 | 220 | 300 | 251 | [60 empty] | 9 | 153 | 22 | 13 | 15 | 2 | 2 | 2 | 39 |  | 16 | -10 | 35 | 55 | 6 | 5 | [5 empty] | 36.4667
400705-0183 | 9932 | 8988 |  | 1796 | 13 | 2000 | 8800 | PCD32, | GOST 5521-93, | Нормализован |  |  | 10 | 10 |  | L | -20 | [23 empty] | 198 | 202 | 205 | 202 | [60 empty] | 9 | 153 | 22 | 13 | 15 | 2 | 2 | 2 | 39 |  | 16 | -10 | 35 | 55 | 6 | 5 | [5 empty] | 36.4667
400705-0183 | 9932 | 8988 |  | 1796 | 13 | 2000 | 8800 | PCD32, | GOST 5521-93, | Нормализован |  |  | 10 | 10 |  | L | -20 | [23 empty] | 207 | 191 | 200 | 199 | [60 empty] | 9 | 153 | 22 | 13 | 15 | 2 | 2 | 2 | 39 |  | 16 | -10 | 35 | 55 | 6 | 5 | [5 empty] | 36.4667
400705-0513 | 5704 | 5489 |  | 1413 | 8 | 2500 | 9000 | AH32, | Правила RINA, ч.D:2002, | Нормализующая прокатка |  |  | 8 | 15 | H | T | 20 | 492 | [6 empty] | 570 |  | 25 | [77 empty] | 9 | 157 | 21 | 6 | 16 | 2 | 2 | 1 | 26 |  | 14 | -10 | 34 | 44 | [7 empty] | 36.8467
400705-0513 | 5704 | 5489 |  | 1413 | 8 | 2500 | 9000 | AH32, | Правила RINA, ч.D:2002, | Нормализующая прокатка |  |  | 7.5 | 10 |  | L | 0 | [23 empty] | 124 | 192 | 175 | 164 | [60 empty] | 9 | 157 | 21 | 6 | 16 | 2 | 2 | 1 | 26 |  | 14 | -10 | 34 | 44 | [7 empty] | 36.8467
400705-0513 | 5846 | 5535 |  | 1256 | 10 | 2000 | 8000 | AH32, | Правила RINA, ч.D:2002, | Нормализующая прокатка |  |  | 10 | 15 | H | T | 20 | 452 | [6 empty] | 565 |  | 30 | [77 empty] | 15 | 132 | 17 | 10 | 11 | 2 | 2 | 2 | 29 |  | -5 | -10 | 24 | -5 | [7 empty] | 37.9667
400705-0513 | 5846 | 5535 |  | 1256 | 10 | 2000 | 8000 | AH32, | Правила RINA, ч.D:2002, | Нормализующая прокатка |  |  | 10 | 10 |  | L | 0 | [23 empty] | 132 | 139 | 127 | 133 | [60 empty] | 15 | 132 | 17 | 10 | 11 | 2 | 2 | 2 | 29 |  | -5 | -10 | 24 | -5 | [7 empty] | 37.9667
400705-0513 | 5974 | 5580 |  | 2058 | 9.5 | 2300 | 12000 | AH32, | Правила RINA, ч.D:2002, | Нормализующая прокатка |  |  | 9.5 | 15 | B | T | 20 | 440 | [6 empty] | 540 |  | 26 | [77 empty] | 12 | 137 | 20 | 6 | 13 | 2 | 2 | 3 | 31 |  | -5 | -10 | 27 | -5 | [7 empty] | 35.8667
400705-0513 | 5974 | 5580 |  | 2058 | 9.5 | 2300 | 12000 | AH32, | Правила RINA, ч.D:2002, | Нормализующая прокатка |  |  | 7.5 | 10 |  | L | 0 | [23 empty] | 184 | 180 | 186 | 183 | [60 empty] | 12 | 137 | 20 | 6 | 13 | 2 | 2 | 3 | 31 |  | -5 | -10 | 27 | -5 | [7 empty] | 35.8667
400705-0514 | 5847 | 5536 |  | 3392 | 9 | 2000 | 12000 | DH32, | Правила RINA, ч.D:2002, | Нормализующая прокатка |  |  | 9 | 15 | B | T | 20 | 443 | [6 empty] | 540 |  | 31 | [77 empty] | 15 | 132 | 17 | 1 | 11 | 2 | 2 | 2 | 29 |  | -5 | -10 | 24 | -5 | [7 empty] | 37.9667
400705-0514 | 5847 | 5536 |  | 3392 | 9 | 2000 | 12000 | DH32, | Правила RINA, ч.D:2002, | Нормализующая прокатка |  |  | 7.5 | 10 |  | L | -20 | [23 empty] | 95 | 75 | 80 | 83 | [60 empty] | 15 | 132 | 17 | 1 | 11 | 2 | 2 | 2 | 29 |  | -5 | -10 | 24 | -5 | [7 empty] | 37.9667
400705-0514 | 5877 | 5524 |  | 2,12 | 9 | 2500 | 12000 | DH32, | Правила RINA, ч.D:2002, | Нормализующая прокатка |  |  | 11 | 15 | B | T | 20 | 456 | [6 empty] | 555 |  | 31 | [77 empty] | 17 | 138 | 22 | 10 | 15 | 3 | 3 | 4 | 28 |  | -5 | -10 | 29 | -5 | [7 empty] | 41.3667
400705-0514 | 5877 | 5524 |  | 2,12 | 9 | 2500 | 12000 | DH32, | Правила RINA, ч.D:2002, | Нормализующая прокатка |  |  | 10 | 10 |  | L | -20 | [23 empty] | 94 | 85 | 80 | 86 | [60 empty] | 17 | 138 | 22 | 10 | 15 | 3 | 3 | 4 | 28 |  | -5 | -10 | 29 | -5 | [7 empty] | 41.3667
400705-0664 | 6920 | 7451 |  | 2,72 | 17 | 2500 | 8000 | DH32, | Правила RINA, ч.D:2002, | Нормализующая прокатка |  |  | 17 | 15 | H | T | 20 | 418 | [6 empty] | 530 |  | 30 | [77 empty] | 18 | 133 | 22 | 10 | 10 | 3 | 2 | 4 | 35 |  | -5 | -10 | 35 | -5 | [7 empty] | 41.4667
400705-0664 | 6920 | 7451 |  | 2,72 | 17 | 2500 | 8000 | DH32, | Правила RINA, ч.D:2002, | Нормализующая прокатка |  |  | 10 | 10 |  | L | -20 | [23 empty] | 95 | 95 | 91 | 94 | [60 empty] | 18 | 133 | 22 | 10 | 10 | 3 | 2 | 4 | 35 |  | -5 | -10 | 35 | -5 | [7 empty] | 41.4667
400705-0664 | 7062 | 7707 |  | 4,32 | 9 | 2500 | 12000 | DH32, | Правила RINA, ч.D:2002, | Нормализующая прокатка |  |  | 9 | 15 | H | T | 20 | 432 | [6 empty] | 590 |  | 28 | [77 empty] | 16 | 153 | 3 | 11 | 12 | 2 | 1 | 1 | 30 |  | -5 | -10 | 21 | -5 | [7 empty] | 42.3333
400705-0664 | 7062 | 7707 |  | 4,32 | 9 | 2500 | 12000 | DH32, | Правила RINA, ч.D:2002, | Нормализующая прокатка |  |  | 7.5 | 10 |  | L | -20 | [23 empty] | 79 | 60 | 68 | 69 | [60 empty] | 16 | 153 | 3 | 11 | 12 | 2 | 1 | 1 | 30 |  | -5 | -10 | 21 | -5 | [7 empty] | 42.3333
400705-0677 | 6843 | 7464 |  | 12,8 | 8 | 2500 | 8000 | PCD32, | Правила РС, | Нормализован |  |  | 8 | 25 |  | T | 20 | 401 | [6 empty] | 498 |  | 29 | [77 empty] | 15 | 130 | 31 | 10 | 18 | 2 | 2 | 3 | 36 |  | -5 | -10 | 34 | -5 | 2 | -5 | [5 empty] | 37.7
400705-0677 | 6843 | 7464 |  | 12,8 | 8 | 2500 | 8000 | PCD32, | Правила РС, | Нормализован |  |  | 7.5 | 10 |  | L | -20 | [23 empty] | 130 | 150 | 145 | 142 | [60 empty] | 15 | 130 | 31 | 10 | 18 | 2 | 2 | 3 | 36 |  | -5 | -10 | 34 | -5 | 2 | -5 | [5 empty] | 37.7
400705-0677 | 6843 | 7465 |  | 21,76 | 8 | 2500 | 8000 | PCD32, | Правила РС, | Нормализован |  |  | 8 | 25 |  | T | 20 | 391 | [6 empty] | 505 |  | 33 | [77 empty] | 15 | 130 | 31 | 10 | 18 | 2 | 2 | 3 | 36 |  | -5 | -10 | 34 | -5 | 2 | -5 | [5 empty] | 37.7
400705-0677 | 6843 | 7465 |  | 21,76 | 8 | 2500 | 8000 | PCD32, | Правила РС, | Нормализован |  |  | 7.5 | 10 |  | L | -20 | [23 empty] | 116 | 127 | 119 | 121 | [60 empty] | 15 | 130 | 31 | 10 | 18 | 2 | 2 | 3 | 36 |  | -5 | -10 | 34 | -5 | 2 | -5 | [5 empty] | 37.7
400705-0677 | 6843 | 7466 |  | 1,28 | 8 | 2500 | 8000 | PCD32, | Правила РС, | Нормализован |  |  | 8 | 25 |  | T | 20 | 411 | [6 empty] | 510 |  | 27 | [77 empty] | 15 | 130 | 31 | 10 | 18 | 2 | 2 | 3 | 36 |  | -5 | -10 | 34 | -5 | 2 | -5 | [5 empty] | 37.7
400705-0677 | 6843 | 7466 |  | 1,28 | 8 | 2500 | 8000 | PCD32, | Правила РС, | Нормализован |  |  | 7.5 | 10 |  | L | -20 | [23 empty] | 142 | 144 | 150 | 145 | [60 empty] | 15 | 130 | 31 | 10 | 18 | 2 | 2 | 3 | 36 |  | -5 | -10 | 34 | -5 | 2 | -5 | [5 empty] | 37.7
400705-0677 | 6843 | 7467 |  | 8,96 | 8 | 2500 | 8000 | PCD32, | Правила РС, | Нормализован |  |  | 8 | 25 |  | T | 20 | 402 | [6 empty] | 470 |  | 28 | [77 empty] | 15 | 130 | 31 | 10 | 18 | 2 | 2 | 3 | 36 |  | -5 | -10 | 34 | -5 | 2 | -5 | [5 empty] | 37.7
400705-0677 | 6843 | 7467 |  | 8,96 | 8 | 2500 | 8000 | PCD32, | Правила РС, | Нормализован |  |  | 7.5 | 10 |  | L | -20 | [23 empty] | 130 | 136 | 127 | 131 | [60 empty] | 15 | 130 | 31 | 10 | 18 | 2 | 2 | 3 | 36 |  | -5 | -10 | 34 | -5 | 2 | -5 | [5 empty] | 37.7
400705-0677 | 6854 | 7530 |  | 4,8 | 10 | 2500 | 8000 | PCD32, | Правила РС, | Нормализован |  |  | 10 | 25 |  | T | 20 | 380 | [6 empty] | 500 |  | 28 | [77 empty] | 14 | 128 | 22 | 8 | 18 | 3 | 2 | 2 | 31 |  | -5 | -10 | 29 | -5 | 6 | -5 | [5 empty] | 36.5
400705-0677 | 6854 | 7530 |  | 4,8 | 10 | 2500 | 8000 | PCD32, | Правила РС, | Нормализован |  |  | 10 | 10 |  | L | -20 | [23 empty] | 181 | 179 | 180 | 180 | [60 empty] | 14 | 128 | 22 | 8 | 18 | 3 | 2 | 2 | 31 |  | -5 | -10 | 29 | -5 | 6 | -5 | [5 empty] | 36.5
400705-0677 | 6854 | 7531 |  | 30,4 | 10 | 2500 | 8000 | PCD32, | Правила РС, | Нормализован |  |  | 10 | 25 |  | T | 20 | 381 | [6 empty] | 496 |  | 31 | [77 empty] | 14 | 128 | 22 | 8 | 18 | 3 | 2 | 2 | 31 |  | -5 | -10 | 29 | -5 | 6 | -5 | [5 empty] | 36.5
400705-0677 | 6854 | 7531 |  | 30,4 | 10 | 2500 | 8000 | PCD32, | Правила РС, | Нормализован |  |  | 10 | 10 |  | L | -20 | [23 empty] | 221 | 215 | 210 | 215 | [60 empty] | 14 | 128 | 22 | 8 | 18 | 3 | 2 | 2 | 31 |  | -5 | -10 | 29 | -5 | 6 | -5 | [5 empty] | 36.5
400705-0677 | 6854 | 7533 |  | 40,32 | 9 | 2500 | 8000 | PCD32, | Правила РС, | Нормализован |  |  | 9 | 25 |  | T | 20 | 378 | [6 empty] | 488 |  | 33 | [77 empty] | 14 | 128 | 22 | 8 | 18 | 3 | 2 | 2 | 31 |  | -5 | -10 | 29 | -5 | 6 | -5 | [5 empty] | 36.5
400705-0677 | 6854 | 7533 |  | 40,32 | 9 | 2500 | 8000 | PCD32, | Правила РС, | Нормализован |  |  | 7.5 | 10 |  | L | -20 | [23 empty] | 120 | 120 | 119 | 120 | [60 empty] | 14 | 128 | 22 | 8 | 18 | 3 | 2 | 2 | 31 |  | -5 | -10 | 29 | -5 | 6 | -5 | [5 empty] | 36.5
400705-0677 | 6854 | 7534 |  | 8,64 | 9 | 2500 | 8000 | PCD32, | Правила РС, | Нормализован |  |  | 9 | 25 |  | T | 20 | 405 | [6 empty] | 515 |  | 29 | [77 empty] | 14 | 128 | 22 | 8 | 18 | 3 | 2 | 2 | 31 |  | -5 | -10 | 29 | -5 | 6 | -5 | [5 empty] | 36.5
400705-0677 | 6854 | 7534 |  | 8,64 | 9 | 2500 | 8000 | PCD32, | Правила РС, | Нормализован |  |  | 7.5 | 10 |  | L | -20 | [23 empty] | 180 | 153 | 154 | 162 | [60 empty] | 14 | 128 | 22 | 8 | 18 | 3 | 2 | 2 | 31 |  | -5 | -10 | 29 | -5 | 6 | -5 | [5 empty] | 36.5
400705-0677 | 6857 | 7459 |  | 6,4 | 10 | 2500 | 8000 | PCD32, | Правила РС, | Нормализован |  |  | 10 | 25 |  | T | 20 | 395 | [6 empty] | 510 |  | 28 | [77 empty] | 13 | 135 | 19 | 13 | 19 | 3 | 3 | 2 | 45 |  | -5 | -10 | 30 | -5 | 7 | -5 | [5 empty] | 36.7333
400705-0677 | 6857 | 7459 |  | 6,4 | 10 | 2500 | 8000 | PCD32, | Правила РС, | Нормализован |  |  | 10 | 10 |  | L | -20 | [23 empty] | 168 | 162 | 155 | 162 | [60 empty] | 13 | 135 | 19 | 13 | 19 | 3 | 3 | 2 | 45 |  | -5 | -10 | 30 | -5 | 7 | -5 | [5 empty] | 36.7333
400705-0677 | 6939 | 7462 |  | 8,64 | 9 | 2500 | 8000 | PCD32, | Правила РС, | Нормализован |  |  | 9 | 25 |  | T | 20 | 387 | [6 empty] | 505 |  | 27 | [77 empty] | 14 | 127 | 21 | 8 | 17 | 4 | 4 | 4 | 39 |  | -5 | -10 | 31 | -5 | 5 | -5 | [5 empty] | 36.8
400705-0677 | 6939 | 7462 |  | 8,64 | 9 | 2500 | 8000 | PCD32, | Правила РС, | Нормализован |  |  | 7.5 | 10 |  | L | -20 | [23 empty] | 138 | 140 | 141 | 140 | [60 empty] | 14 | 127 | 21 | 8 | 17 | 4 | 4 | 4 | 39 |  | -5 | -10 | 31 | -5 | 5 | -5 | [5 empty] | 36.8
400705-0677 | 6939 | 7463 |  | 31,68 | 9 | 2500 | 8000 | PCD32, | Правила РС, | Нормализован |  |  | 9 | 25 |  | T | 20 | 385 | [6 empty] | 500 |  | 34 | [77 empty] | 14 | 127 | 21 | 8 | 17 | 4 | 4 | 4 | 39 |  | -5 | -10 | 31 | -5 | 5 | -5 | [5 empty] | 36.8
400705-0677 | 6939 | 7463 |  | 31,68 | 9 | 2500 | 8000 | PCD32, | Правила РС, | Нормализован |  |  | 7.5 | 10 |  | L | -20 | [23 empty] | 139 | 136 | 134 | 136 | [60 empty] | 14 | 127 | 21 | 8 | 17 | 4 | 4 | 4 | 39 |  | -5 | -10 | 31 | -5 | 5 | -5 | [5 empty] | 36.8
400705-0677 | 6939 | 7472 |  | 38,88 | 9 | 2500 | 8000 | PCD32, | Правила РС, | Нормализован |  |  | 9 | 25 |  | T | 20 | 390 | [6 empty] | 500 |  | 34 | [77 empty] | 14 | 127 | 21 | 8 | 17 | 4 | 4 | 4 | 39 |  | -5 | -10 | 31 | -5 | 5 | -5 | [5 empty] | 36.8
400705-0677 | 6939 | 7472 |  | 38,88 | 9 | 2500 | 8000 | PCD32, | Правила РС, | Нормализован |  |  | 7.5 | 10 |  | L | -20 | [23 empty] | 121 | 119 | 124 | 121 | [60 empty] | 14 | 127 | 21 | 8 | 17 | 4 | 4 | 4 | 39 |  | -5 | -10 | 31 | -5 | 5 | -5 | [5 empty] | 36.8
400705-0677 | 6939 | 7474 |  | 37,44 | 9 | 2500 | 8000 | PCD32, | Правила РС, | Нормализован |  |  | 9 | 25 |  | T | 20 | 394 | [6 empty] | 505 |  | 34 | [77 empty] | 14 | 127 | 21 | 8 | 17 | 4 | 4 | 4 | 39 |  | -5 | -10 | 31 | -5 | 5 | -5 | [5 empty] | 36.8
400705-0677 | 6939 | 7474 |  | 37,44 | 9 | 2500 | 8000 | PCD32, | Правила РС, | Нормализован |  |  | 7.5 | 10 |  | L | -20 | [23 empty] | 139 | 140 | 139 | 139 | [60 empty] | 14 | 127 | 21 | 8 | 17 | 4 | 4 | 4 | 39 |  | -5 | -10 | 31 | -5 | 5 | -5 | [5 empty] | 36.8
400705-0677 | 7128 | 7671 |  | 7,2 | 9 | 2500 | 8000 | PCD32, | Правила РС, | Нормализован |  |  | 9 | 25 |  | T | 20 | 412 | [6 empty] | 505 |  | 30 | [77 empty] | 16 | 135 | 16 | 24 | 14 | 3 | 2 | 3 | 25 |  | -5 | -10 | 27 | -5 | 7 | -5 | [5 empty] | 39.7333
400705-0677 | 7128 | 7671 |  | 7,2 | 9 | 2500 | 8000 | PCD32, | Правила РС, | Нормализован |  |  | 7.5 | 10 |  | L | -20 | [23 empty] | 64 | 59 | 66 | 63 | [60 empty] | 16 | 135 | 16 | 24 | 14 | 3 | 2 | 3 | 25 |  | -5 | -10 | 27 | -5 | 7 | -5 | [5 empty] | 39.7333
400705-0374 | 3841 | 1945 |  | 2713 | 12 | 2400 | 12000 | NVA32, | Правила DNV: Часть 2,Глава 2,Раздел 1(январь 2005), | Контролируемая прокатка |  |  | 12 | 25 | H | T | 20 | 401 | [6 empty] | 555 |  | 32 | [77 empty] | 17 | 154 | 29 | 5 | 14 | 2 | 2 | 2 | 35 |  | -5 | -10 | -10 | -5 | [7 empty] | 43.6333
400705-0374 | 3841 | 1945 |  | 2713 | 12 | 2400 | 12000 | NVA32, | Правила DNV: Часть 2,Глава 2,Раздел 1(январь 2005), | Контролируемая прокатка |  |  | 10 | 10 |  | L | 0 | [23 empty] | 200 | 190 | 198 | 196 | [60 empty] | 17 | 154 | 29 | 5 | 14 | 2 | 2 | 2 | 35 |  | -5 | -10 | -10 | -5 | [7 empty] | 43.6333
400705-0375 | 3854 | 1875 |  | 6413 | 24.5 | 2850 | 11700 | NVD32, | Правила DNV: Часть 2,Глава 2,Раздел 1(январь 2005), | Нормализован |  |  | 24.5 | 25 | H | T | 20 | 393 | [6 empty] | 565 |  | 24 | [77 empty] | 17 | 160 | 35 | 8 | 15 | 4 | 3 | 3 | 21 |  | -5 | -10 | -10 | -5 | [7 empty] | 45.1667
400705-0375 | 3854 | 1875 |  | 6413 | 24.5 | 2850 | 11700 | NVD32, | Правила DNV: Часть 2,Глава 2,Раздел 1(январь 2005), | Нормализован |  |  | 10 | 10 |  | L | -20 | [23 empty] | 145 | 138 | 142 | 142 | [60 empty] | 17 | 160 | 35 | 8 | 15 | 4 | 3 | 3 | 21 |  | -5 | -10 | -10 | -5 | [7 empty] | 45.1667
400705-0513 | 5704 | 5489 |  | 1413 | 8 | 2500 | 9000 | AH32, | Правила RINA, ч.D:2002, | Нормализующая прокатка |  |  | 8 | 15 | H | T | 20 | 492 | [6 empty] | 570 |  | 25 | [77 empty] | 9 | 157 | 21 | 6 | 16 | 2 | 2 | 1 | 26 |  | 14 | -10 | 34 | 44 | [7 empty] | 36.8467
400705-0513 | 5704 | 5489 |  | 1413 | 8 | 2500 | 9000 | AH32, | Правила RINA, ч.D:2002, | Нормализующая прокатка |  |  | 7.5 | 10 |  | L | 0 | [23 empty] | 124 | 192 | 175 | 164 | [60 empty] | 9 | 157 | 21 | 6 | 16 | 2 | 2 | 1 | 26 |  | 14 | -10 | 34 | 44 | [7 empty] | 36.8467
400705-0664 | 7064 | 7703 |  | 5,28 | 11 | 2500 | 12000 | DH32, | Правила RINA, ч.D:2002, | Нормализующая прокатка |  |  | 11 | 15 | H | T | 20 | 479 | [6 empty] | 580 |  | 26 | [77 empty] | 16 | 154 | 30 | 6 | 11 | 4 | 3 | 3 | 32 |  | -5 | -10 | 30 | -5 | [7 empty] | 43.1667
400705-0664 | 7064 | 7703 |  | 5,28 | 11 | 2500 | 12000 | DH32, | Правила RINA, ч.D:2002, | Нормализующая прокатка |  |  | 10 | 10 |  | L | -20 | [23 empty] | 126 | 106 | 114 | 115 | [60 empty] | 16 | 154 | 30 | 6 | 11 | 4 | 3 | 3 | 32 |  | -5 | -10 | 30 | -5 | [7 empty] | 43.1667
400705-0664 | 7173 | 7702 |  | 5,28 | 11 | 2500 | 12000 | DH32, | Правила RINA, ч.D:2002, | Нормализующая прокатка |  |  | 11 | 15 | B | T | 20 | 434 | [6 empty] | 555 |  | 29 | [77 empty] | 18 | 147 | 30 | 10 | 11 | 3 | 1 | 2 | 37 |  | -5 | -10 | 35 | -5 | [7 empty] | 43.6
400705-0664 | 7173 | 7702 |  | 5,28 | 11 | 2500 | 12000 | DH32, | Правила RINA, ч.D:2002, | Нормализующая прокатка |  |  | 10 | 10 |  | L | -20 | [23 empty] | 109 | 90 | 110 | 103 | [60 empty] | 18 | 147 | 30 | 10 | 11 | 3 | 1 | 2 | 37 |  | -5 | -10 | 35 | -5 | [7 empty] | 43.6
400705-0664 | 7174 | 7722 |  | 4436 | 11 | 2800 | 9000 | DH32, | Правила RINA, ч.D:2002, | Нормализующая прокатка |  |  | 11 | 15 | B | T | 20 | 461 | [6 empty] | 570 |  | 32 | [77 empty] | 18 | 140 | 30 | 6 | 14 | 3 | 1 | 3 | 35 |  | -5 | -10 | 29 | -5 | [7 empty] | 42.5
400705-0664 | 7174 | 7722 |  | 4436 | 11 | 2800 | 9000 | DH32, | Правила RINA, ч.D:2002, | Нормализующая прокатка |  |  | 10 | 10 |  | L | -20 | [23 empty] | 80 | 95 | 90 | 88 | [60 empty] | 18 | 140 | 30 | 6 | 14 | 3 | 1 | 3 | 35 |  | -5 | -10 | 29 | -5 | [7 empty] | 42.5
400505-0192/5 | 6178 | 6639 |  | 1758 | 7 | 2000 | 8000 | РСА32, | Правила РС, | Нормализован |  |  | 7 | 25 |  | T | 20 | 405 | [6 empty] | 500 |  | 36 | [77 empty] | 13 | 132 | 15 | 10 | 20 | 6 | 5 | 4 | 30 |  | -5 | -10 | 27 | -5 | 5 | -5 | [5 empty] | 37.1
400505-0192/5 | 6178 | 6639 |  | 1758 | 7 | 2000 | 8000 | РСА32, | Правила РС, | Нормализован |  |  | 5 | 10 |  | L | 0 | [23 empty] | 75 | 87 | 80 | 81 | [60 empty] | 13 | 132 | 15 | 10 | 20 | 6 | 5 | 4 | 30 |  | -5 | -10 | 27 | -5 | 5 | -5 | [5 empty] | 37.1
400505-0192/5 | 7138 | 7684 |  | 3014 | 12 | 2000 | 8000 | РСА32, | Правила РС, | Нормализован |  |  | 12 | 25 |  | T | 20 | 416 | [6 empty] | 530 |  | 29 | [77 empty] | 15 | 148 | 25 | 8 | 18 | 4 | 2 | 2 | 32 |  | -5 | -10 | 32 | -5 | 5 | -5 | [5 empty] | 41.0333
400505-0192/5 | 7138 | 7684 |  | 3014 | 12 | 2000 | 8000 | РСА32, | Правила РС, | Нормализован |  |  | 10 | 10 |  | L | 0 | [23 empty] | 205 | 192 | 184 | 194 | [60 empty] | 15 | 148 | 25 | 8 | 18 | 4 | 2 | 2 | 32 |  | -5 | -10 | 32 | -5 | 5 | -5 | [5 empty] | 41.0333
400705-0514 | 5847 | 5536 |  | 1696 | 9 | 2000 | 12000 | DH32, | Правила RINA, ч.D:2002, | Нормализующая прокатка |  |  | 9 | 15 | B | T | 20 | 443 | [6 empty] | 540 |  | 31 | [77 empty] | 15 | 132 | 17 | 1 | 11 | 2 | 2 | 2 | 29 |  | -5 | -10 | 24 | -5 | [7 empty] | 37.9667
400705-0514 | 5847 | 5536 |  | 1696 | 9 | 2000 | 12000 | DH32, | Правила RINA, ч.D:2002, | Нормализующая прокатка |  |  | 7.5 | 10 |  | L | -20 | [23 empty] | 95 | 75 | 80 | 83 | [60 empty] | 15 | 132 | 17 | 1 | 11 | 2 | 2 | 2 | 29 |  | -5 | -10 | 24 | -5 | [7 empty] | 37.9667
400705-0514 | 5877 | 6056 |  | 6,36 | 9 | 2500 | 12000 | DH32, | Правила RINA, ч.D:2002, | Нормализующая прокатка |  |  | 9 | 15 | B | T | 20 | 465 | [6 empty] | 565 |  | 27 | [77 empty] | 17 | 138 | 22 | 10 | 15 | 3 | 3 | 4 | 28 |  | -5 | -10 | 29 | -5 | [7 empty] | 41.3667
400705-0514 | 5877 | 6056 |  | 6,36 | 9 | 2500 | 12000 | DH32, | Правила RINA, ч.D:2002, | Нормализующая прокатка |  |  | 7.5 | 10 |  | L | -20 | [23 empty] | 153 | 165 | 160 | 159 | [60 empty] | 17 | 138 | 22 | 10 | 15 | 3 | 3 | 4 | 28 |  | -5 | -10 | 29 | -5 | [7 empty] | 41.3667
400705-0663 | 7225 | 7724 |  | 8,64 | 10 | 3000 | 12000 | AH32, | Правила RINA, ч.D:2002, | Нормализующая прокатка |  |  | 10 | 25 | B | T | 20 | 449 | [6 empty] | 550 |  | 32 | [77 empty] | 16 | 149 | 30 | 14 | 11 | 3 | 2 | 3 | 42 |  | -5 | -10 | 26 | -5 | [7 empty] | 42.0667
400705-0663 | 7225 | 7724 |  | 8,64 | 10 | 3000 | 12000 | AH32, | Правила RINA, ч.D:2002, | Нормализующая прокатка |  |  | 10 | 10 |  | L | 0 | [23 empty] | 110 | 115 | 118 | 114 | [60 empty] | 16 | 149 | 30 | 14 | 11 | 3 | 2 | 3 | 42 |  | -5 | -10 | 26 | -5 | [7 empty] | 42.0667
400705-0663 | 7239 | 7730 |  | 2236 | 11.5 | 2700 | 9000 | AH32, | Правила RINA, ч.D:2002, | Нормализующая прокатка |  |  | 11.5 | 15 | B | T | 20 | 484 | [6 empty] | 585 |  | 30 | [77 empty] | 17 | 151 | 20 | 10 | 9 | 5 | 3 | 3 | 44 |  | -5 | -10 | 24 | -5 | [7 empty] | 43.8667
400705-0663 | 7239 | 7730 |  | 2236 | 11.5 | 2700 | 9000 | AH32, | Правила RINA, ч.D:2002, | Нормализующая прокатка |  |  | 10 | 10 |  | L | -20 | [23 empty] | 110 | 112 | 126 | 116 | [60 empty] | 17 | 151 | 20 | 10 | 9 | 5 | 3 | 3 | 44 |  | -5 | -10 | 24 | -5 | [7 empty] | 43.8667
400705-0664 | 6920 | 7449 |  | 3894 | 10 | 3100 | 8000 | DH32, | Правила RINA, ч.D:2002, | Нормализующая прокатка |  |  | 10 | 15 | H | T | 20 | 485 | [6 empty] | 570 |  | 27 | [77 empty] | 18 | 133 | 22 | 10 | 10 | 3 | 2 | 4 | 35 |  | -5 | -10 | 35 | -5 | [7 empty] | 41.4667
400705-0664 | 6920 | 7449 |  | 3894 | 10 | 3100 | 8000 | DH32, | Правила RINA, ч.D:2002, | Нормализующая прокатка |  |  | 10 | 10 |  | L | -20 | [23 empty] | 115 | 116 | 110 | 114 | [60 empty] | 18 | 133 | 22 | 10 | 10 | 3 | 2 | 4 | 35 |  | -5 | -10 | 35 | -5 | [7 empty] | 41.4667
400705-0664 | 7062 | 7753 |  | 8,64 | 9 | 2500 | 12000 | DH32, | Правила RINA, ч.D:2002, | Нормализующая прокатка |  |  | 9 | 15 | H | T | 20 | 443 | [6 empty] | 560 |  | 32 | [77 empty] | 16 | 153 | 3 | 11 | 12 | 2 | 1 | 1 | 30 |  | -5 | -10 | 21 | -5 | [7 empty] | 42.3333
400705-0664 | 7062 | 7753 |  | 8,64 | 9 | 2500 | 12000 | DH32, | Правила RINA, ч.D:2002, | Нормализующая прокатка |  |  | 7.5 | 10 |  | L | -20 | [23 empty] | 89 | 92 | 84 | 88 | [60 empty] | 16 | 153 | 3 | 11 | 12 | 2 | 1 | 1 | 30 |  | -5 | -10 | 21 | -5 | [7 empty] | 42.3333
400705-0664 | 7064 | 7745 |  | 10,56 | 11 | 2500 | 12000 | DH32, | Правила RINA, ч.D:2002, | Нормализующая прокатка |  |  | 11 | 15 | H | T | 20 | 476 | [6 empty] | 570 |  | 30 | [77 empty] | 16 | 154 | 30 | 6 | 11 | 4 | 3 | 3 | 32 |  | -5 | -10 | 30 | -5 | [7 empty] | 43.1667
400705-0664 | 7064 | 7745 |  | 10,56 | 11 | 2500 | 12000 | DH32, | Правила RINA, ч.D:2002, | Нормализующая прокатка |  |  | 10 | 10 |  | L | -20 | [23 empty] | 97 | 88 | 92 | 92 | [60 empty] | 16 | 154 | 30 | 6 | 11 | 4 | 3 | 3 | 32 |  | -5 | -10 | 30 | -5 | [7 empty] | 43.1667
400705-0664 | 7199 | 7726 |  | 5914 | 11 | 2800 | 12000 | DH32, | Правила RINA, ч.D:2002, | Нормализующая прокатка |  |  | 11 | 15 | B | T | 20 | 470 | [6 empty] | 590 |  | 28 | [77 empty] | 17 | 146 | 30 | 8 | 9 | 3 | 3 | 3 | 40 |  | -5 | -10 | 30 | -5 | [7 empty] | 42.6333
400705-0664 | 7199 | 7726 |  | 5914 | 11 | 2800 | 12000 | DH32, | Правила RINA, ч.D:2002, | Нормализующая прокатка |  |  | 7.5 | 10 |  | L | -20 | [23 empty] | 125 | 145 | 128 | 133 | [60 empty] | 17 | 146 | 30 | 8 | 9 | 3 | 3 | 3 | 40 |  | -5 | -10 | 30 | -5 | [7 empty] | 42.6333
400705-0664 | 7202 | 7754 |  | 10,8 | 9 | 2500 | 12000 | DH32, | Правила RINA, ч.D:2002, | Нормализующая прокатка |  |  | 9 | 15 | B | T | 20 | 447 | [6 empty] | 540 |  | 33 | [77 empty] | 17 | 144 | 20 | 10 | 9 | 3 | 2 | 3 | 43 |  | -5 | -10 | 25 | -5 | [7 empty] | 42.2333
400705-0664 | 7202 | 7754 |  | 10,8 | 9 | 2500 | 12000 | DH32, | Правила RINA, ч.D:2002, | Нормализующая прокатка |  |  | 7.5 | 10 |  | L | -20 | [23 empty] | 45 | 90 | 52 | 62 | [60 empty] | 17 | 144 | 20 | 10 | 9 | 3 | 2 | 3 | 43 |  | -5 | -10 | 25 | -5 | [7 empty] | 42.2333
400705-0664 | 7207 | 7755 |  | 12,96 | 9 | 2500 | 12000 | DH32, | Правила RINA, ч.D:2002, | Нормализующая прокатка |  |  | 9 | 15 | H | T | 20 | 446 | [6 empty] | 540 |  | 30 | [77 empty] | 16 | 149 | 30 | 14 | 11 | 3 | 2 | 3 | 42 |  | -5 | -10 | 26 | -5 | [7 empty] | 42.0667
400705-0664 | 7207 | 7755 |  | 12,96 | 9 | 2500 | 12000 | DH32, | Правила RINA, ч.D:2002, | Нормализующая прокатка |  |  | 7.5 | 10 |  | L | -20 | [23 empty] | 76 | 84 | 89 | 83 | [60 empty] | 16 | 149 | 30 | 14 | 11 | 3 | 2 | 3 | 42 |  | -5 | -10 | 26 | -5 | [7 empty] | 42.0667
400705-0668 | 6922 | 7454 |  | 3,68 | 11.5 | 2500 | 8000 | EH32, | Правила RINA, ч.D:2002, | Нормализован |  |  | 11.5 | 15 | B | T | 20 | 396 | [6 empty] | 520 |  | 27 | [77 empty] | 20 | 95 | 26 | 9 | 14 | 48 | 3 | 4 | 34 |  | 14 | -10 | -10 | 36 |  |  | 20 |  |  |  |  | 50.22
400705-0668 | 6922 | 7454 |  | 3,68 | 11.5 | 2500 | 8000 | EH32, | Правила RINA, ч.D:2002, | Нормализован |  |  | 10 | 10 |  | L | -40 | [23 empty] | 115 | 87 | 62 | 88 | [60 empty] | 20 | 95 | 26 | 9 | 14 | 48 | 3 | 4 | 34 |  | 14 | -10 | -10 | 36 |  |  | 20 |  |  |  |  | 50.22
400705-0668 | 6922 | 7454 |  | 3,68 | 11.5 | 2500 | 8000 | EH32, | Правила RINA, ч.D:2002, | Нормализован |  |  | 10 | 10 |  | L | -40 | [23 empty] | 110 | 92 | 79 | 94 | [60 empty] | 20 | 95 | 26 | 9 | 14 | 48 | 3 | 4 | 34 |  | 14 | -10 | -10 | 36 |  |  | 20 |  |  |  |  | 50.22
400705-0677 | 6843 | 7466 |  | 1,28 | 8 | 2500 | 8000 | PCD32, | Правила РС, | Нормализован |  |  | 8 | 25 |  | T | 20 | 411 | [6 empty] | 510 |  | 27 | [77 empty] | 15 | 130 | 31 | 10 | 18 | 2 | 2 | 3 | 36 |  | -5 | -10 | 34 | -5 | 2 | -5 | [5 empty] | 37.7
400705-0677 | 6843 | 7466 |  | 1,28 | 8 | 2500 | 8000 | PCD32, | Правила РС, | Нормализован |  |  | 7.5 | 10 |  | L | -20 | [23 empty] | 142 | 144 | 150 | 145 | [60 empty] | 15 | 130 | 31 | 10 | 18 | 2 | 2 | 3 | 36 |  | -5 | -10 | 34 | -5 | 2 | -5 | [5 empty] | 37.7
400705-0677 | 6854 | 7534 |  | 2,88 | 9 | 2500 | 8000 | PCD32, | Правила РС, | Нормализован |  |  | 9 | 25 |  | T | 20 | 405 | [6 empty] | 515 |  | 29 | [77 empty] | 14 | 128 | 22 | 8 | 18 | 3 | 2 | 2 | 31 |  | -5 | -10 | 29 | -5 | 6 | -5 | [5 empty] | 36.5
400705-0677 | 6854 | 7534 |  | 2,88 | 9 | 2500 | 8000 | PCD32, | Правила РС, | Нормализован |  |  | 7.5 | 10 |  | L | -20 | [23 empty] | 180 | 153 | 154 | 162 | [60 empty] | 14 | 128 | 22 | 8 | 18 | 3 | 2 | 2 | 31 |  | -5 | -10 | 29 | -5 | 6 | -5 | [5 empty] | 36.5
400705-0677 | 6943 | 7452 |  | 3,84 | 12 | 2500 | 8000 | PCD32, | Правила РС, | Нормализован |  |  | 12 | 25 |  | T | 20 | 403 | [6 empty] | 530 |  | 30 | [77 empty] | 17 | 133 | 23 | 10 | 10 | 4 | 1 | 2 | 35 |  | -5 | -10 | 35 | -5 | 7 | -5 | [5 empty] | 40.4667
400705-0677 | 6943 | 7452 |  | 3,84 | 12 | 2500 | 8000 | PCD32, | Правила РС, | Нормализован |  |  | 10 | 10 |  | L | -20 | [23 empty] | 145 | 165 | 170 | 160 | [60 empty] | 17 | 133 | 23 | 10 | 10 | 4 | 1 | 2 | 35 |  | -5 | -10 | 35 | -5 | 7 | -5 | [5 empty] | 40.4667
400705-0677 | 7066 | 7705 |  | 9,6 | 10 | 2500 | 8000 | PCD32, | Правила РС, | Нормализован |  |  | 10 | 25 |  | T | 20 | 388 | [6 empty] | 525 |  | 27 | [77 empty] | 18 | 123 | 24 | 12 | 15 | 7 | 4 | 4 | 30 |  | -5 | -10 | 10 | 33 | 7 | 5 | [5 empty] | 41.2933
400705-0677 | 7066 | 7705 |  | 9,6 | 10 | 2500 | 8000 | PCD32, | Правила РС, | Нормализован |  |  | 10 | 10 |  | L | -20 | [23 empty] | 134 | 135 | 130 | 133 | [60 empty] | 18 | 123 | 24 | 12 | 15 | 7 | 4 | 4 | 30 |  | -5 | -10 | 10 | 33 | 7 | 5 | [5 empty] | 41.2933
400705-0677 | 7204 | 7752 |  | 2,88 | 9 | 2500 | 8000 | PCD32, | Правила РС, | Нормализован |  |  | 9 | 25 |  | T | 20 | 417 | [6 empty] | 520 |  | 30 | [77 empty] | 16 | 148 | 20 | 7 | 9 | 1 | 1 | 1 | 36 |  | -5 | -10 | 26 | -5 | 6 | -5 | [5 empty] | 41.3
400705-0677 | 7204 | 7752 |  | 2,88 | 9 | 2500 | 8000 | PCD32, | Правила РС, | Нормализован |  |  | 7.5 | 10 |  | L | -20 | [23 empty] | 122 | 110 | 118 | 117 | [60 empty] | 16 | 148 | 20 | 7 | 9 | 1 | 1 | 1 | 36 |  | -5 | -10 | 26 | -5 | 6 | -5 | [5 empty] | 41.3
400705-0677 | 7206 | 7750 |  | 9,6 | 10 | 2500 | 8000 | PCD32, | Правила РС, | Нормализован |  |  | 10 | 25 |  | T | 20 | 412 | [6 empty] | 498 |  | 32 | [77 empty] | 16 | 153 | 30 | 11 | 12 | 2 | 1 | 1 | 30 |  | -5 | -10 | 21 | -5 | 7 | -5 | [5 empty] | 42.3333
400705-0677 | 7206 | 7750 |  | 9,6 | 10 | 2500 | 8000 | PCD32, | Правила РС, | Нормализован |  |  | 10 | 10 |  | L | -20 | [23 empty] | 152 | 142 | 148 | 147 | [60 empty] | 16 | 153 | 30 | 11 | 12 | 2 | 1 | 1 | 30 |  | -5 | -10 | 21 | -5 | 7 | -5 | [5 empty] | 42.3333
400705-0677 | 7219 | 7748 |  | 19,2 | 10 | 2500 | 8000 | PCD32, | Правила РС, | Нормализован |  |  | 10 | 25 |  | T | 20 | 405 | [6 empty] | 500 |  | 32 | [77 empty] | 17 | 141 | 40 | 8 | 10 | 2 | 2 | 2 | 31 |  | -5 | -10 | 30 | -5 | 7 | -5 | [5 empty] | 41.4667
400705-0677 | 7219 | 7748 |  | 19,2 | 10 | 2500 | 8000 | PCD32, | Правила РС, | Нормализован |  |  | 10 | 10 |  | L | -20 | [23 empty] | 160 | 145 | 152 | 152 | [60 empty] | 17 | 141 | 40 | 8 | 10 | 2 | 2 | 2 | 31 |  | -5 | -10 | 30 | -5 | 7 | -5 | [5 empty] | 41.4667
400705-0677 | 7227 | 7751 |  | 4,8 | 10 | 2500 | 8000 | PCD32, | Правила РС, | Нормализован |  |  | 10 | 25 |  | T | 20 | 407 | [6 empty] | 505 |  | 30 | [77 empty] | 16 | 148 | 20 | 7 | 9 | 2 | 2 | 1 | 27 |  | -5 | -10 | 24 | -5 | 5 | -5 | [5 empty] | 41.5667
400705-0677 | 7227 | 7751 |  | 4,8 | 10 | 2500 | 8000 | PCD32, | Правила РС, | Нормализован |  |  | 10 | 10 |  | L | -20 | [23 empty] | 139 | 135 | 140 | 138 | [60 empty] | 16 | 148 | 20 | 7 | 9 | 2 | 2 | 1 | 27 |  | -5 | -10 | 24 | -5 | 5 | -5 | [5 empty] | 41.5667
400705-0677 | 7240 | 7746 |  | 9,6 | 10 | 2500 | 8000 | PCD32, | Правила РС, | Нормализован |  |  | 10 | 25 |  | T | 20 | 421 | [6 empty] | 525 |  | 30 | [77 empty] | 17 | 151 | 20 | 10 | 9 | 5 | 3 | 3 | 44 |  | -5 | -10 | 24 | -5 | 7 | -5 | [5 empty] | 43.8667
400705-0677 | 7240 | 7746 |  | 9,6 | 10 | 2500 | 8000 | PCD32, | Правила РС, | Нормализован |  |  | 10 | 10 |  | L | -20 | [23 empty] | 124 | 130 | 120 | 125 | [60 empty] | 17 | 151 | 20 | 10 | 9 | 5 | 3 | 3 | 44 |  | -5 | -10 | 24 | -5 | 7 | -5 | [5 empty] | 43.8667
400705-0677 | 7241 | 7747 |  | 9,6 | 10 | 2500 | 8000 | PCD32, | Правила РС, | Нормализован |  |  | 10 | 25 |  | T | 20 | 438 | [6 empty] | 535 |  | 29 | [77 empty] | 17 | 149 | 20 | 8 | 10 | 4 | 2 | 3 | 31 |  | -5 | -10 | 28 | -5 | 7 | -5 | [5 empty] | 43.2667
400705-0677 | 7241 | 7747 |  | 9,6 | 10 | 2500 | 8000 | PCD32, | Правила РС, | Нормализован |  |  | 10 | 10 |  | L | -20 | [23 empty] | 152 | 154 | 146 | 151 | [60 empty] | 17 | 149 | 20 | 8 | 10 | 4 | 2 | 3 | 31 |  | -5 | -10 | 28 | -5 | 7 | -5 | [5 empty] | 43.2667
400705-0664 | 7051 | 7593 |  | 9,6 | 10 | 2500 | 12000 | DH32, | Правила RINA, ч.D:2002, | Нормализующая прокатка |  |  | 10 | 15 | H | T | 20 | 420 | [6 empty] | 525 |  | 33 | [77 empty] | 14 | 128 | 22 | 8 | 18 | 3 | 2 | 2 | 31 |  | -5 | -10 | 29 | -5 | [7 empty] | 36.5
400705-0664 | 7051 | 7593 |  | 9,6 | 10 | 2500 | 12000 | DH32, | Правила RINA, ч.D:2002, | Нормализующая прокатка |  |  | 10 | 10 |  | L | -20 | [23 empty] | 85 | 98 | 105 | 96 | [60 empty] | 14 | 128 | 22 | 8 | 18 | 3 | 2 | 2 | 31 |  | -5 | -10 | 29 | -5 | [7 empty] | 36.5
400705-0677 | 6843 | 7464 |  | 5,12 | 8 | 2500 | 8000 | PCD32, | Правила РС, | Нормализован |  |  | 8 | 25 |  | T | 20 | 401 | [6 empty] | 498 |  | 29 | [77 empty] | 15 | 130 | 31 | 10 | 18 | 2 | 2 | 3 | 36 |  | -5 | -10 | 34 | -5 | 2 | -5 | [5 empty] | 37.7
400705-0677 | 6843 | 7464 |  | 5,12 | 8 | 2500 | 8000 | PCD32, | Правила РС, | Нормализован |  |  | 7.5 | 10 |  | L | -20 | [23 empty] | 130 | 150 | 145 | 142 | [60 empty] | 15 | 130 | 31 | 10 | 18 | 2 | 2 | 3 | 36 |  | -5 | -10 | 34 | -5 | 2 | -5 | [5 empty] | 37.7
400705-0677 | 6843 | 7466 |  | 6,4 | 8 | 2500 | 8000 | PCD32, | Правила РС, | Нормализован |  |  | 8 | 25 |  | T | 20 | 411 | [6 empty] | 510 |  | 27 | [77 empty] | 15 | 130 | 31 | 10 | 18 | 2 | 2 | 3 | 36 |  | -5 | -10 | 34 | -5 | 2 | -5 | [5 empty] | 37.7
400705-0677 | 6843 | 7466 |  | 6,4 | 8 | 2500 | 8000 | PCD32, | Правила РС, | Нормализован |  |  | 7.5 | 10 |  | L | -20 | [23 empty] | 142 | 144 | 150 | 145 | [60 empty] | 15 | 130 | 31 | 10 | 18 | 2 | 2 | 3 | 36 |  | -5 | -10 | 34 | -5 | 2 | -5 | [5 empty] | 37.7
400705-0677 | 6857 | 7458 |  | 32 | 10 | 2500 | 8000 | PCD32, | Правила РС, | Нормализован |  |  | 10 | 25 |  | T | 20 | 406 | [6 empty] | 505 |  | 27 | [77 empty] | 13 | 135 | 19 | 13 | 19 | 3 | 3 | 2 | 45 |  | -5 | -10 | 30 | -5 | 7 | -5 | [5 empty] | 36.7333
400705-0677 | 6857 | 7458 |  | 32 | 10 | 2500 | 8000 | PCD32, | Правила РС, | Нормализован |  |  | 10 | 10 |  | L | -20 | [23 empty] | 164 | 155 | 145 | 155 | [60 empty] | 13 | 135 | 19 | 13 | 19 | 3 | 3 | 2 | 45 |  | -5 | -10 | 30 | -5 | 7 | -5 | [5 empty] | 36.7333
400705-0677 | 6857 | 7460 |  | 3,2 | 10 | 2500 | 8000 | PCD32, | Правила РС, | Нормализован |  |  | 10 | 25 |  | T | 20 | 401 | [6 empty] | 500 |  | 28 | [77 empty] | 13 | 135 | 19 | 13 | 19 | 3 | 3 | 2 | 45 |  | -5 | -10 | 30 | -5 | 7 | -5 | [5 empty] | 36.7333
400705-0677 | 6857 | 7460 |  | 3,2 | 10 | 2500 | 8000 | PCD32, | Правила РС, | Нормализован |  |  | 10 | 10 |  | L | -20 | [23 empty] | 152 | 164 | 170 | 162 | [60 empty] | 13 | 135 | 19 | 13 | 19 | 3 | 3 | 2 | 45 |  | -5 | -10 | 30 | -5 | 7 | -5 | [5 empty] | 36.7333
400705-0677 | 6939 | 7461 |  | 17,28 | 9 | 2500 | 8000 | PCD32, | Правила РС, | Нормализован |  |  | 9 | 25 |  | T | 20 | 393 | [6 empty] | 505 |  | 28 | [77 empty] | 14 | 127 | 21 | 8 | 17 | 4 | 4 | 4 | 39 |  | -5 | -10 | 31 | -5 | 5 | -5 | [5 empty] | 36.8
400705-0677 | 6939 | 7461 |  | 17,28 | 9 | 2500 | 8000 | PCD32, | Правила РС, | Нормализован |  |  | 7.5 | 10 |  | L | -20 | [23 empty] | 140 | 138 | 135 | 138 | [60 empty] | 14 | 127 | 21 | 8 | 17 | 4 | 4 | 4 | 39 |  | -5 | -10 | 31 | -5 | 5 | -5 | [5 empty] | 36.8
400705-0677 | 6942 | 7782 |  | 7,68 | 8 | 2500 | 8000 | PCD32, | Правила РС, | Нормализован |  |  | 8 | 25 |  | T | 20 | 398 | [6 empty] | 530 |  | 34 | [77 empty] | 17 | 121 | 19 | 13 | 20 | 5 | 3 | 3 | 27 |  | -5 | -10 | 10 | 32 | 8 | 5 | [5 empty] | 39.4067
400705-0677 | 6942 | 7782 |  | 7,68 | 8 | 2500 | 8000 | PCD32, | Правила РС, | Нормализован |  |  | 7.5 | 10 |  | L | -20 | [23 empty] | 75 | 71 | 76 | 74 | [60 empty] | 17 | 121 | 19 | 13 | 20 | 5 | 3 | 3 | 27 |  | -5 | -10 | 10 | 32 | 8 | 5 | [5 empty] | 39.4067
400705-0677 | 7012 | 7524 |  | 22,4 | 20 | 2500 | 8000 | PCD32, | Правила РС, | Нормализован |  |  | 20 | 25 |  | T | 20 | 393 | [6 empty] | 535 |  | 29 | [77 empty] | 17 | 122 | 27 | 7 | 17 | 2 | 2 | 3 | 35 |  | -5 | -10 | 10 | 60 | 7 | 5 | [5 empty] | 39.4667
400705-0677 | 7012 | 7524 |  | 22,4 | 20 | 2500 | 8000 | PCD32, | Правила РС, | Нормализован |  |  | 10 | 10 |  | L | -20 | [23 empty] | 139 | 141 | 136 | 139 | [60 empty] | 17 | 122 | 27 | 7 | 17 | 2 | 2 | 3 | 35 |  | -5 | -10 | 10 | 60 | 7 | 5 | [5 empty] | 39.4667
400705-0677 | 7012 | 7526 |  | 6,72 | 14 | 2500 | 8000 | PCD32, | Правила РС, | Нормализован |  |  | 14 | 25 |  | T | 20 | 400 | [6 empty] | 535 |  | 26 | [77 empty] | 17 | 122 | 27 | 7 | 17 | 2 | 2 | 3 | 35 |  | -5 | -10 | 10 | 60 | 7 | 5 | [5 empty] | 39.4667
400705-0677 | 7012 | 7526 |  | 6,72 | 14 | 2500 | 8000 | PCD32, | Правила РС, | Нормализован |  |  | 10 | 10 |  | L | -20 | [23 empty] | 116 | 110 | 98 | 108 | [60 empty] | 17 | 122 | 27 | 7 | 17 | 2 | 2 | 3 | 35 |  | -5 | -10 | 10 | 60 | 7 | 5 | [5 empty] | 39.4667
400705-0663 | 7225 | 7724 |  | 3584 | 10 | 2800 | 8000 | AH32, | Правила RINA, ч.D:2002, | Нормализующая прокатка |  |  | 10 | 15 | B | T | 20 | 449 | [6 empty] | 550 |  | 32 | [77 empty] | 16 | 149 | 30 | 14 | 11 | 3 | 2 | 3 | 42 |  | -5 | -10 | 26 | -5 | [7 empty] | 42.0667
400705-0663 | 7225 | 7724 |  | 3584 | 10 | 2800 | 8000 | AH32, | Правила RINA, ч.D:2002, | Нормализующая прокатка |  |  | 10 | 10 |  | L | 0 | [23 empty] | 110 | 115 | 118 | 114 | [60 empty] | 16 | 149 | 30 | 14 | 11 | 3 | 2 | 3 | 42 |  | -5 | -10 | 26 | -5 | [7 empty] | 42.0667
400705-0663 | 7226 | 7725 |  | 5,76 | 10 | 3000 | 12000 | AH32, | Правила RINA, ч.D:2002, | Нормализующая прокатка |  |  | 10 | 15 | H | T | 20 | 448 | [6 empty] | 575 |  | 29 | [77 empty] | 16 | 145 | 30 | 8 | 11 | 4 | 2 | 2 | 39 |  | -5 | -10 | 25 | -5 | [7 empty] | 41.5333
400705-0663 | 7226 | 7725 |  | 5,76 | 10 | 3000 | 12000 | AH32, | Правила RINA, ч.D:2002, | Нормализующая прокатка |  |  | 10 | 10 |  | L | 0 | [23 empty] | 152 | 145 | 128 | 142 | [60 empty] | 16 | 145 | 30 | 8 | 11 | 4 | 2 | 2 | 39 |  | -5 | -10 | 25 | -5 | [7 empty] | 41.5333
400705-0663 | 7239 | 7730 |  | 2194 | 11.5 | 2700 | 9000 | AH32, | Правила RINA, ч.D:2002, | Нормализующая прокатка |  |  | 11.5 | 15 | B | T | 20 | 484 | [6 empty] | 585 |  | 30 | [77 empty] | 17 | 151 | 20 | 10 | 9 | 5 | 3 | 3 | 44 |  | -5 | -10 | 24 | -5 | [7 empty] | 43.8667
400705-0663 | 7239 | 7730 |  | 2194 | 11.5 | 2700 | 9000 | AH32, | Правила RINA, ч.D:2002, | Нормализующая прокатка |  |  | 10 | 10 |  | L | -20 | [23 empty] | 110 | 112 | 126 | 116 | [60 empty] | 17 | 151 | 20 | 10 | 9 | 5 | 3 | 3 | 44 |  | -5 | -10 | 24 | -5 | [7 empty] | 43.8667
400705-0664 | 7202 | 7754 |  | 2,12 | 9 | 2500 | 12000 | DH32, | Правила RINA, ч.D:2002, | Нормализующая прокатка |  |  | 9 | 15 | B | T | 20 | 447 | [6 empty] | 540 |  | 33 | [77 empty] | 17 | 144 | 20 | 10 | 9 | 3 | 2 | 3 | 43 |  | -5 | -10 | 25 | -5 | [7 empty] | 42.2333
400705-0664 | 7202 | 7754 |  | 2,12 | 9 | 2500 | 12000 | DH32, | Правила RINA, ч.D:2002, | Нормализующая прокатка |  |  | 7.5 | 10 |  | L | -20 | [23 empty] | 45 | 90 | 52 | 62 | [60 empty] | 17 | 144 | 20 | 10 | 9 | 3 | 2 | 3 | 43 |  | -5 | -10 | 25 | -5 | [7 empty] | 42.2333
400705-0677 | 7172 | 7704 |  | 1,6 | 10 | 2500 | 8000 | PCD32, | Правила РС, | Нормализован |  |  | 10 | 25 |  | T | 20 | 409 | [6 empty] | 525 |  | 28 | [77 empty] | 18 | 147 | 30 | 10 | 11 | 3 | 1 | 2 | 37 |  | -5 | -10 | 35 | -5 | 6 | -5 | [5 empty] | 43.6
400705-0677 | 7172 | 7704 |  | 1,6 | 10 | 2500 | 8000 | PCD32, | Правила РС, | Нормализован |  |  | 10 | 10 |  | L | -20 | [23 empty] | 140 | 125 | 134 | 133 | [60 empty] | 18 | 147 | 30 | 10 | 11 | 3 | 1 | 2 | 37 |  | -5 | -10 | 35 | -5 | 6 | -5 | [5 empty] | 43.6
400705-0677 | 7204 | 7752 |  | 5,76 | 9 | 2500 | 8000 | PCD32, | Правила РС, | Нормализован |  |  | 9 | 25 |  | T | 20 | 417 | [6 empty] | 520 |  | 30 | [77 empty] | 16 | 148 | 20 | 7 | 9 | 1 | 1 | 1 | 36 |  | -5 | -10 | 26 | -5 | 6 | -5 | [5 empty] | 41.3
400705-0677 | 7204 | 7752 |  | 5,76 | 9 | 2500 | 8000 | PCD32, | Правила РС, | Нормализован |  |  | 7.5 | 10 |  | L | -20 | [23 empty] | 122 | 110 | 118 | 117 | [60 empty] | 16 | 148 | 20 | 7 | 9 | 1 | 1 | 1 | 36 |  | -5 | -10 | 26 | -5 | 6 | -5 | [5 empty] | 41.3
400505-0192/5 | 6315 | 7345 |  | 7064 | 10 | 2500 | 9000 | РСА32, | Правила РС, | Нормализован |  |  | 10 | 25 |  | T | 20 | 388 | [6 empty] | 505 |  | 30 | [77 empty] | 13 | 127 | 19 | 7 | 18 | 6 | 3 | 3 | 32 |  | -5 | -10 | 30 | -5 | 7 | -5 | [5 empty] | 36.0667
400505-0192/5 | 6315 | 7345 |  | 7064 | 10 | 2500 | 9000 | РСА32, | Правила РС, | Нормализован |  |  | 10 | 10 |  | L | 0 | [23 empty] | 138 | 131 | 130 | 133 | [60 empty] | 13 | 127 | 19 | 7 | 18 | 6 | 3 | 3 | 32 |  | -5 | -10 | 30 | -5 | 7 | -5 | [5 empty] | 36.0667
400505-0192/5 | 7048 | 7621 |  | 3446 | 9.5 | 2100 | 11000 | РСА32, | Правила РС, | Нормализован |  |  | 9.5 | 25 |  | T | 20 | 415 | [6 empty] | 550 |  | 32 | [77 empty] | 16 | 149 | 33 | 8 | 20 | 2 | 2 | 4 | 31 |  | 8 | -10 | 24 | 53 | 5 | 5 | [5 empty] | 42.8933
400505-0192/5 | 7048 | 7621 |  | 3446 | 9.5 | 2100 | 11000 | РСА32, | Правила РС, | Нормализован |  |  | 7.5 | 10 |  | L | 0 | [23 empty] | 150 | 148 | 144 | 147 | [60 empty] | 16 | 149 | 33 | 8 | 20 | 2 | 2 | 4 | 31 |  | 8 | -10 | 24 | 53 | 5 | 5 | [5 empty] | 42.8933
400705-0514 | 5123 | 5332 |  | 1884 | 15 | 2000 | 8000 | DH32, | Правила RINA, ч.D:2002, | Нормализующая прокатка |  |  | 15 | 15 | B | T | 20 | 406 | [6 empty] | 491 |  | 32 | [77 empty] | 9 | 153 | 22 | 13 | 15 | 2 | 2 | 2 | 39 |  | 16 | -10 | 35 | 55 | [7 empty] | 36.4667
400705-0514 | 5123 | 5332 |  | 1884 | 15 | 2000 | 8000 | DH32, | Правила RINA, ч.D:2002, | Нормализующая прокатка |  |  | 10 | 10 |  | L | -20 | [23 empty] | 138 | 160 | 151 | 150 | [60 empty] | 9 | 153 | 22 | 13 | 15 | 2 | 2 | 2 | 39 |  | 16 | -10 | 35 | 55 | [7 empty] | 36.4667
400705-0514 | 5163 | 5287 |  | 1507 | 12 | 2000 | 8000 | DH32, | Правила RINA, ч.D:2002, | Нормализующая прокатка |  |  | 12 | 15 | H | T | 20 | 492 | [6 empty] | 565 |  | 27 | [77 empty] | 9 | 148 | 26 | 5 | 11 | 2 | 2 | 3 | 11 |  | -5 | -10 | 42 | 53 | [7 empty] | 35.66
400705-0514 | 5163 | 5287 |  | 1507 | 12 | 2000 | 8000 | DH32, | Правила RINA, ч.D:2002, | Нормализующая прокатка |  |  | 10 | 10 |  | L | -20 | [23 empty] | 260 | 269 | 275 | 268 | [60 empty] | 9 | 148 | 26 | 5 | 11 | 2 | 2 | 3 | 11 |  | -5 | -10 | 42 | 53 | [7 empty] | 35.66
400705-0664 | 7174 | 7722 |  | 2218 | 11 | 2800 | 9000 | DH32, | Правила RINA, ч.D:2002, | Нормализующая прокатка |  |  | 11 | 15 | B | T | 20 | 461 | [6 empty] | 570 |  | 32 | [77 empty] | 18 | 140 | 30 | 6 | 14 | 3 | 1 | 3 | 35 |  | -5 | -10 | 29 | -5 | [7 empty] | 42.5
400705-0664 | 7174 | 7722 |  | 2218 | 11 | 2800 | 9000 | DH32, | Правила RINA, ч.D:2002, | Нормализующая прокатка |  |  | 10 | 10 |  | L | -20 | [23 empty] | 80 | 95 | 90 | 88 | [60 empty] | 18 | 140 | 30 | 6 | 14 | 3 | 1 | 3 | 35 |  | -5 | -10 | 29 | -5 | [7 empty] | 42.5
400705-0664 | 7345 | 7903 |  | 4436 | 11 | 2800 | 9000 | DH32, | Правила RINA, ч.D:2002, | Нормализующая прокатка |  |  | 11 | 15 | H | T | 20 | 465 | [6 empty] | 556 |  | 27 | [77 empty] | 15 | 134 | 21 | 9 | 11 | 2 | 2 | 2 | 28 |  | -5 | -10 | 34 | -5 | [7 empty] | 38.3
400705-0664 | 7345 | 7903 |  | 4436 | 11 | 2800 | 9000 | DH32, | Правила RINA, ч.D:2002, | Нормализующая прокатка |  |  | 10 | 10 |  | L | -20 | [23 empty] | 140 | 168 | 152 | 153 | [60 empty] | 15 | 134 | 21 | 9 | 11 | 2 | 2 | 2 | 28 |  | -5 | -10 | 34 | -5 | [7 empty] | 38.3
400705-0677 | 6286 | 7664 |  | 5,76 | 12 | 2500 | 8000 | PCD32, | Правила РС, | Нормализован |  |  | 12 | 25 |  | T | 20 | 398 | [6 empty] | 505 |  | 32 | [77 empty] | 13 | 127 | 19 | 7 | 18 | 6 | 3 | 3 | 32 |  | -5 | -10 | 30 | -5 | 7 | -5 | [5 empty] | 36.0667
400705-0677 | 6286 | 7664 |  | 5,76 | 12 | 2500 | 8000 | PCD32, | Правила РС, | Нормализован |  |  | 10 | 10 |  | L | -20 | [23 empty] | 220 | 222 | 219 | 220 | [60 empty] | 13 | 127 | 19 | 7 | 18 | 6 | 3 | 3 | 32 |  | -5 | -10 | 30 | -5 | 7 | -5 | [5 empty] | 36.0667
400705-0677 | 6857 | 7477 |  | 1,57 | 10 | 2500 | 8000 | PCD32, | Правила РС, | Нормализован |  |  | 10 | 25 |  | T | 20 | 400 | [6 empty] | 496 |  | 33 | [77 empty] | 13 | 135 | 19 | 13 | 19 | 3 | 3 | 2 | 45 |  | -5 | -10 | 30 | -5 | 7 | -5 | [5 empty] | 36.7333
400705-0677 | 6857 | 7477 |  | 1,57 | 10 | 2500 | 8000 | PCD32, | Правила РС, | Нормализован |  |  | 10 | 10 |  | L | -20 | [23 empty] | 142 | 152 | 148 | 147 | [60 empty] | 13 | 135 | 19 | 13 | 19 | 3 | 3 | 2 | 45 |  | -5 | -10 | 30 | -5 | 7 | -5 | [5 empty] | 36.7333
400705-0664 | 7051 | 7593 |  | 9,6 | 10 | 2500 | 12000 | DH32, | Правила RINA, ч.D:2002, | Нормализующая прокатка |  |  | 10 | 15 | H | T | 20 | 420 | [6 empty] | 525 |  | 33 | [77 empty] | 14 | 128 | 22 | 8 | 18 | 3 | 2 | 2 | 31 |  | -5 | -10 | 29 | -5 | [7 empty] | 36.5
400705-0664 | 7051 | 7593 |  | 9,6 | 10 | 2500 | 12000 | DH32, | Правила RINA, ч.D:2002, | Нормализующая прокатка |  |  | 10 | 10 |  | L | -20 | [23 empty] | 85 | 98 | 105 | 96 | [60 empty] | 14 | 128 | 22 | 8 | 18 | 3 | 2 | 2 | 31 |  | -5 | -10 | 29 | -5 | [7 empty] | 36.5
400705-0677 | 6843 | 7464 |  | 5,12 | 8 | 2500 | 8000 | PCD32, | Правила РС, | Нормализован |  |  | 8 | 25 |  | T | 20 | 401 | [6 empty] | 498 |  | 29 | [77 empty] | 15 | 130 | 31 | 10 | 18 | 2 | 2 | 3 | 36 |  | -5 | -10 | 34 | -5 | 2 | -5 | [5 empty] | 37.7
400705-0677 | 6843 | 7464 |  | 5,12 | 8 | 2500 | 8000 | PCD32, | Правила РС, | Нормализован |  |  | 7.5 | 10 |  | L | -20 | [23 empty] | 130 | 150 | 145 | 142 | [60 empty] | 15 | 130 | 31 | 10 | 18 | 2 | 2 | 3 | 36 |  | -5 | -10 | 34 | -5 | 2 | -5 | [5 empty] | 37.7
400705-0677 | 6843 | 7466 |  | 6,4 | 8 | 2500 | 8000 | PCD32, | Правила РС, | Нормализован |  |  | 8 | 25 |  | T | 20 | 411 | [6 empty] | 510 |  | 27 | [77 empty] | 15 | 130 | 31 | 10 | 18 | 2 | 2 | 3 | 36 |  | -5 | -10 | 34 | -5 | 2 | -5 | [5 empty] | 37.7
400705-0677 | 6843 | 7466 |  | 6,4 | 8 | 2500 | 8000 | PCD32, | Правила РС, | Нормализован |  |  | 7.5 | 10 |  | L | -20 | [23 empty] | 142 | 144 | 150 | 145 | [60 empty] | 15 | 130 | 31 | 10 | 18 | 2 | 2 | 3 | 36 |  | -5 | -10 | 34 | -5 | 2 | -5 | [5 empty] | 37.7
400705-0677 | 6857 | 7458 |  | 32 | 10 | 2500 | 8000 | PCD32, | Правила РС, | Нормализован |  |  | 10 | 25 |  | T | 20 | 406 | [6 empty] | 505 |  | 27 | [77 empty] | 13 | 135 | 19 | 13 | 19 | 3 | 3 | 2 | 45 |  | -5 | -10 | 30 | -5 | 7 | -5 | [5 empty] | 36.7333
400705-0677 | 6857 | 7458 |  | 32 | 10 | 2500 | 8000 | PCD32, | Правила РС, | Нормализован |  |  | 10 | 10 |  | L | -20 | [23 empty] | 164 | 155 | 145 | 155 | [60 empty] | 13 | 135 | 19 | 13 | 19 | 3 | 3 | 2 | 45 |  | -5 | -10 | 30 | -5 | 7 | -5 | [5 empty] | 36.7333
400705-0677 | 6857 | 7460 |  | 3,2 | 10 | 2500 | 8000 | PCD32, | Правила РС, | Нормализован |  |  | 10 | 25 |  | T | 20 | 401 | [6 empty] | 500 |  | 28 | [77 empty] | 13 | 135 | 19 | 13 | 19 | 3 | 3 | 2 | 45 |  | -5 | -10 | 30 | -5 | 7 | -5 | [5 empty] | 36.7333
400705-0677 | 6857 | 7460 |  | 3,2 | 10 | 2500 | 8000 | PCD32, | Правила РС, | Нормализован |  |  | 10 | 10 |  | L | -20 | [23 empty] | 152 | 164 | 170 | 162 | [60 empty] | 13 | 135 | 19 | 13 | 19 | 3 | 3 | 2 | 45 |  | -5 | -10 | 30 | -5 | 7 | -5 | [5 empty] | 36.7333
400705-0677 | 6939 | 7461 |  | 17,28 | 9 | 2500 | 8000 | PCD32, | Правила РС, | Нормализован |  |  | 9 | 25 |  | T | 20 | 393 | [6 empty] | 505 |  | 28 | [77 empty] | 14 | 127 | 21 | 8 | 17 | 4 | 4 | 4 | 39 |  | -5 | -10 | 31 | -5 | 5 | -5 | [5 empty] | 36.8
400705-0677 | 6939 | 7461 |  | 17,28 | 9 | 2500 | 8000 | PCD32, | Правила РС, | Нормализован |  |  | 7.5 | 10 |  | L | -20 | [23 empty] | 140 | 138 | 135 | 138 | [60 empty] | 14 | 127 | 21 | 8 | 17 | 4 | 4 | 4 | 39 |  | -5 | -10 | 31 | -5 | 5 | -5 | [5 empty] | 36.8
400705-0677 | 6942 | 7782 |  | 7,68 | 8 | 2500 | 8000 | PCD32, | Правила РС, | Нормализован |  |  | 8 | 25 |  | T | 20 | 398 | [6 empty] | 530 |  | 34 | [77 empty] | 17 | 121 | 19 | 13 | 20 | 5 | 3 | 3 | 27 |  | -5 | -10 | 10 | 32 | 8 | 5 | [5 empty] | 39.4067
400705-0677 | 6942 | 7782 |  | 7,68 | 8 | 2500 | 8000 | PCD32, | Правила РС, | Нормализован |  |  | 7.5 | 10 |  | L | -20 | [23 empty] | 75 | 71 | 76 | 74 | [60 empty] | 17 | 121 | 19 | 13 | 20 | 5 | 3 | 3 | 27 |  | -5 | -10 | 10 | 32 | 8 | 5 | [5 empty] | 39.4067
400705-0677 | 7012 | 7524 |  | 22,4 | 20 | 2500 | 8000 | PCD32, | Правила РС, | Нормализован |  |  | 20 | 25 |  | T | 20 | 393 | [6 empty] | 535 |  | 29 | [77 empty] | 17 | 122 | 27 | 7 | 17 | 2 | 2 | 3 | 35 |  | -5 | -10 | 10 | 60 | 7 | 5 | [5 empty] | 39.4667
400705-0677 | 7012 | 7524 |  | 22,4 | 20 | 2500 | 8000 | PCD32, | Правила РС, | Нормализован |  |  | 10 | 10 |  | L | -20 | [23 empty] | 139 | 141 | 136 | 139 | [60 empty] | 17 | 122 | 27 | 7 | 17 | 2 | 2 | 3 | 35 |  | -5 | -10 | 10 | 60 | 7 | 5 | [5 empty] | 39.4667
400705-0677 | 7012 | 7526 |  | 6,72 | 14 | 2500 | 8000 | PCD32, | Правила РС, | Нормализован |  |  | 14 | 25 |  | T | 20 | 400 | [6 empty] | 535 |  | 26 | [77 empty] | 17 | 122 | 27 | 7 | 17 | 2 | 2 | 3 | 35 |  | -5 | -10 | 10 | 60 | 7 | 5 | [5 empty] | 39.4667
400705-0677 | 7012 | 7526 |  | 6,72 | 14 | 2500 | 8000 | PCD32, | Правила РС, | Нормализован |  |  | 10 | 10 |  | L | -20 | [23 empty] | 116 | 110 | 98 | 108 | [60 empty] | 17 | 122 | 27 | 7 | 17 | 2 | 2 | 3 | 35 |  | -5 | -10 | 10 | 60 | 7 | 5 | [5 empty] | 39.4667
400505-0192/5 | 6315 | 6890 |  | 1723 | 9.5 | 2100 | 11000 | РСА32, | Правила РС, | Нормализован |  |  | 9.5 | 25 |  | T | 20 | 398 | [6 empty] | 500 |  | 31 | [77 empty] | 13 | 127 | 19 | 7 | 18 | 6 | 3 | 3 | 32 |  | -5 | -10 | 30 | -5 | 7 | -5 | [5 empty] | 36.0667
400505-0192/5 | 6315 | 6890 |  | 1723 | 9.5 | 2100 | 11000 | РСА32, | Правила РС, | Нормализован |  |  | 7.5 | 10 |  | L | 0 | [23 empty] | 250 | 248 | 244 | 247 | [60 empty] | 13 | 127 | 19 | 7 | 18 | 6 | 3 | 3 | 32 |  | -5 | -10 | 30 | -5 | 7 | -5 | [5 empty] | 36.0667
400705-0664 | 7064 | 7757 |  | 5376 | 14 | 2000 | 8000 | DH32, | Правила RINA, ч.D:2002, | Нормализующая прокатка |  |  | 14 | 25 | H | T | 20 | 433 | [6 empty] | 567 |  | 30 | [77 empty] | 16 | 154 | 30 | 6 | 11 | 4 | 3 | 3 | 32 |  | -5 | -10 | 30 | -5 | [7 empty] | 43.1667
400705-0664 | 7064 | 7757 |  | 5376 | 14 | 2000 | 8000 | DH32, | Правила RINA, ч.D:2002, | Нормализующая прокатка |  |  | 10 | 10 |  | L | -20 | [23 empty] | 110 | 122 | 115 | 116 | [60 empty] | 16 | 154 | 30 | 6 | 11 | 4 | 3 | 3 | 32 |  | -5 | -10 | 30 | -5 | [7 empty] | 43.1667
400705-0664 | 7203 | 7733 |  | 5,4 | 15 | 2500 | 9000 | DH32, | Правила RINA, ч.D:2002, | Нормализующая прокатка |  |  | 15 | 15 | H | T | 20 | 467 | [6 empty] | 570 |  | 30 | [77 empty] | 17 | 146 | 2 | 13 | 6 | 2 | 2 | 2 | 43 |  | -5 | -10 | 22 | -5 | [7 empty] | 42.3
400705-0664 | 7203 | 7733 |  | 5,4 | 15 | 2500 | 9000 | DH32, | Правила RINA, ч.D:2002, | Нормализующая прокатка |  |  | 10 | 10 |  | L | -20 | [23 empty] | 102 | 98 | 100 | 100 | [60 empty] | 17 | 146 | 2 | 13 | 6 | 2 | 2 | 2 | 43 |  | -5 | -10 | 22 | -5 | [7 empty] | 42.3
400705-0664 | 7207 | 7756 |  | 5,12 | 20 | 2000 | 8000 | DH32, | Правила RINA, ч.D:2002, | Нормализующая прокатка |  |  | 20 | 25 | B | T | 20 | 392 | [6 empty] | 497 |  | 34 | [77 empty] | 16 | 149 | 30 | 14 | 11 | 3 | 2 | 3 | 42 |  | -5 | -10 | 26 | -5 | [7 empty] | 42.0667
400705-0664 | 7207 | 7756 |  | 5,12 | 20 | 2000 | 8000 | DH32, | Правила RINA, ч.D:2002, | Нормализующая прокатка |  |  | 10 | 10 |  | L | -20 | [23 empty] | 121 | 124 | 118 | 121 | [60 empty] | 16 | 149 | 30 | 14 | 11 | 3 | 2 | 3 | 42 |  | -5 | -10 | 26 | -5 | [7 empty] | 42.0667
400705-0664 | 7353 | 7942 |  | 4,32 | 9 | 2500 | 12000 | DH32, | Правила RINA, ч.D:2002, | Нормализующая прокатка |  |  | 9 | 15 | B | T | 20 | 446 | [6 empty] | 550 |  | 32 | [77 empty] | 13 | 132 | 15 | 10 | 20 | 6 | 5 | 4 | 30 |  | -5 | -10 | 27 | -5 | [7 empty] | 37.1
400705-0664 | 7353 | 7942 |  | 4,32 | 9 | 2500 | 12000 | DH32, | Правила RINA, ч.D:2002, | Нормализующая прокатка |  |  | 7.5 | 10 |  | L | -20 | [23 empty] | 90 | 93 | 89 | 91 | [60 empty] | 13 | 132 | 15 | 10 | 20 | 6 | 5 | 4 | 30 |  | -5 | -10 | 27 | -5 | [7 empty] | 37.1
400705-0605 | 6286 | 6720 |  | 4779 | 25 | 1600 | 5000 | PCD32, | GOST 5521-93, | Нормализован |  | 10 |  |  |  | T | 20 | 380 | [6 empty] | 499 |  | 27 | [77 empty] | 13 | 127 | 19 | 7 | 18 | 6 | 3 | 3 | 32 |  | -5 | -10 | 30 | -5 | 7 | -5 | [5 empty] | 36.0667
400705-0605 | 6286 | 6720 |  | 4779 | 25 | 1600 | 5000 | PCD32, | GOST 5521-93, | Нормализован |  | 10 |  |  |  | T | 20 | 390 | [6 empty] | 500 |  | 28 | [77 empty] | 13 | 127 | 19 | 7 | 18 | 6 | 3 | 3 | 32 |  | -5 | -10 | 30 | -5 | 7 | -5 | [5 empty] | 36.0667
400705-0605 | 6286 | 6720 |  | 4779 | 25 | 1600 | 5000 | PCD32, | GOST 5521-93, | Нормализован |  | 10 |  |  |  | T | 20 | 394 | [6 empty] | 510 |  | 29 | [77 empty] | 13 | 127 | 19 | 7 | 18 | 6 | 3 | 3 | 32 |  | -5 | -10 | 30 | -5 | 7 | -5 | [5 empty] | 36.0667
400705-0605 | 6286 | 6720 |  | 4779 | 25 | 1600 | 5000 | PCD32, | GOST 5521-93, | Нормализован |  |  | 10 | 10 |  | L | -20 | [23 empty] | 140 | 132 | 163 | 145 | [60 empty] | 13 | 127 | 19 | 7 | 18 | 6 | 3 | 3 | 32 |  | -5 | -10 | 30 | -5 | 7 | -5 | [5 empty] | 36.0667
400705-0605 | 6286 | 6720 |  | 4779 | 25 | 1600 | 5000 | PCD32, | GOST 5521-93, | Нормализован |  |  | 10 | 10 |  | L | -20 | [23 empty] | 150 | 140 | 160 | 150 | [60 empty] | 13 | 127 | 19 | 7 | 18 | 6 | 3 | 3 | 32 |  | -5 | -10 | 30 | -5 | 7 | -5 | [5 empty] | 36.0667
400705-0605 | 6286 | 6720 |  | 4779 | 25 | 1600 | 5000 | PCD32, | GOST 5521-93, | Нормализован |  |  | 10 | 10 |  | L | -20 | [23 empty] | 146 | 139 | 156 | 147 | [60 empty] | 13 | 127 | 19 | 7 | 18 | 6 | 3 | 3 | 32 |  | -5 | -10 | 30 | -5 | 7 | -5 | [5 empty] | 36.0667
400705-0605 | 6286 | 6720 |  | 4779 | 25 | 1600 | 5000 | PCD32, | GOST 5521-93, | Нормализован |  |  | 25 | 125 |  | T | 20 | [47 empty] | sat | [39 empty] | 13 | 127 | 19 | 7 | 18 | 6 | 3 | 3 | 32 |  | -5 | -10 | 30 | -5 | 7 | -5 | [5 empty] | 36.0667
400705-0605 | 6286 | 6720 |  | 4779 | 25 | 1600 | 5000 | PCD32, | GOST 5521-93, | Нормализован |  |  | 25 | 125 |  | T | 20 | [47 empty] | sat | [39 empty] | 13 | 127 | 19 | 7 | 18 | 6 | 3 | 3 | 32 |  | -5 | -10 | 30 | -5 | 7 | -5 | [5 empty] | 36.0667
400705-0605 | 6286 | 6720 |  | 4779 | 25 | 1600 | 5000 | PCD32, | GOST 5521-93, | Нормализован |  |  | 25 | 125 |  | T | 20 | [47 empty] | sat | [39 empty] | 13 | 127 | 19 | 7 | 18 | 6 | 3 | 3 | 32 |  | -5 | -10 | 30 | -5 | 7 | -5 | [5 empty] | 36.0667
400705-0605 | 6286 | 6720 |  | 4779 | 25 | 1600 | 5000 | PCD32, | GOST 5521-93, | Нормализован |  |  | 25 | 90 |  | T | 20 | [87 empty] | 13 | 127 | 19 | 7 | 18 | 6 | 3 | 3 | 32 |  | -5 | -10 | 30 | -5 | 7 | -5 | [5 empty] | 36.0667
400705-0605 | 6286 | 6720 |  | 4779 | 25 | 1600 | 5000 | PCD32, | GOST 5521-93, | Нормализован |  |  | 25 | 90 |  | T | 20 | [87 empty] | 13 | 127 | 19 | 7 | 18 | 6 | 3 | 3 | 32 |  | -5 | -10 | 30 | -5 | 7 | -5 | [5 empty] | 36.0667
400705-0605 | 6286 | 6720 |  | 4779 | 25 | 1600 | 5000 | PCD32, | GOST 5521-93, | Нормализован |  |  | 25 | 90 |  | T | 20 | [87 empty] | 13 | 127 | 19 | 7 | 18 | 6 | 3 | 3 | 32 |  | -5 | -10 | 30 | -5 | 7 | -5 | [5 empty] | 36.0667
400705-0605 | 6286 | 6720 |  | 38232 | 25 | 1600 | 5000 | PCD32, | GOST 5521-93, | Нормализован |  | 10 |  |  |  | T | 20 | 380 | [6 empty] | 499 |  | 27 | [77 empty] | 13 | 127 | 19 | 7 | 18 | 6 | 3 | 3 | 32 |  | -5 | -10 | 30 | -5 | 7 | -5 | [5 empty] | 36.0667
400705-0605 | 6286 | 6720 |  | 38232 | 25 | 1600 | 5000 | PCD32, | GOST 5521-93, | Нормализован |  | 10 |  |  |  | T | 20 | 390 | [6 empty] | 500 |  | 28 | [77 empty] | 13 | 127 | 19 | 7 | 18 | 6 | 3 | 3 | 32 |  | -5 | -10 | 30 | -5 | 7 | -5 | [5 empty] | 36.0667
400705-0605 | 6286 | 6720 |  | 38232 | 25 | 1600 | 5000 | PCD32, | GOST 5521-93, | Нормализован |  | 10 |  |  |  | T | 20 | 394 | [6 empty] | 510 |  | 29 | [77 empty] | 13 | 127 | 19 | 7 | 18 | 6 | 3 | 3 | 32 |  | -5 | -10 | 30 | -5 | 7 | -5 | [5 empty] | 36.0667
400705-0605 | 6286 | 6720 |  | 38232 | 25 | 1600 | 5000 | PCD32, | GOST 5521-93, | Нормализован |  |  | 10 | 10 |  | L | -20 | [23 empty] | 140 | 132 | 163 | 145 | [60 empty] | 13 | 127 | 19 | 7 | 18 | 6 | 3 | 3 | 32 |  | -5 | -10 | 30 | -5 | 7 | -5 | [5 empty] | 36.0667
400705-0605 | 6286 | 6720 |  | 38232 | 25 | 1600 | 5000 | PCD32, | GOST 5521-93, | Нормализован |  |  | 10 | 10 |  | L | -20 | [23 empty] | 150 | 140 | 160 | 150 | [60 empty] | 13 | 127 | 19 | 7 | 18 | 6 | 3 | 3 | 32 |  | -5 | -10 | 30 | -5 | 7 | -5 | [5 empty] | 36.0667
400705-0605 | 6286 | 6720 |  | 38232 | 25 | 1600 | 5000 | PCD32, | GOST 5521-93, | Нормализован |  |  | 10 | 10 |  | L | -20 | [23 empty] | 146 | 139 | 156 | 147 | [60 empty] | 13 | 127 | 19 | 7 | 18 | 6 | 3 | 3 | 32 |  | -5 | -10 | 30 | -5 | 7 | -5 | [5 empty] | 36.0667
400705-0605 | 6286 | 6720 |  | 38232 | 25 | 1600 | 5000 | PCD32, | GOST 5521-93, | Нормализован |  |  | 25 | 125 |  | T | 20 | [47 empty] | sat | [39 empty] | 13 | 127 | 19 | 7 | 18 | 6 | 3 | 3 | 32 |  | -5 | -10 | 30 | -5 | 7 | -5 | [5 empty] | 36.0667
400705-0605 | 6286 | 6720 |  | 38232 | 25 | 1600 | 5000 | PCD32, | GOST 5521-93, | Нормализован |  |  | 25 | 125 |  | T | 20 | [47 empty] | sat | [39 empty] | 13 | 127 | 19 | 7 | 18 | 6 | 3 | 3 | 32 |  | -5 | -10 | 30 | -5 | 7 | -5 | [5 empty] | 36.0667
400705-0605 | 6286 | 6720 |  | 38232 | 25 | 1600 | 5000 | PCD32, | GOST 5521-93, | Нормализован |  |  | 25 | 125 |  | T | 20 | [47 empty] | sat | [39 empty] | 13 | 127 | 19 | 7 | 18 | 6 | 3 | 3 | 32 |  | -5 | -10 | 30 | -5 | 7 | -5 | [5 empty] | 36.0667
400705-0605 | 6286 | 6720 |  | 38232 | 25 | 1600 | 5000 | PCD32, | GOST 5521-93, | Нормализован |  |  | 25 | 90 |  | T | 20 | [87 empty] | 13 | 127 | 19 | 7 | 18 | 6 | 3 | 3 | 32 |  | -5 | -10 | 30 | -5 | 7 | -5 | [5 empty] | 36.0667
400705-0605 | 6286 | 6720 |  | 38232 | 25 | 1600 | 5000 | PCD32, | GOST 5521-93, | Нормализован |  |  | 25 | 90 |  | T | 20 | [87 empty] | 13 | 127 | 19 | 7 | 18 | 6 | 3 | 3 | 32 |  | -5 | -10 | 30 | -5 | 7 | -5 | [5 empty] | 36.0667
400705-0605 | 6286 | 6720 |  | 38232 | 25 | 1600 | 5000 | PCD32, | GOST 5521-93, | Нормализован |  |  | 25 | 90 |  | T | 20 | [87 empty] | 13 | 127 | 19 | 7 | 18 | 6 | 3 | 3 | 32 |  | -5 | -10 | 30 | -5 | 7 | -5 | [5 empty] | 36.0667
400705-0605 | 6286 | 6721 |  | 6372 | 25 | 1600 | 5000 | PCD32, | GOST 5521-93, | Нормализован |  | 10 |  |  |  | T | 20 | 386 | [6 empty] | 496 |  | 27 | [77 empty] | 13 | 127 | 19 | 7 | 18 | 6 | 3 | 3 | 32 |  | -5 | -10 | 30 | -5 | 7 | -5 | [5 empty] | 36.0667
400705-0605 | 6286 | 6721 |  | 6372 | 25 | 1600 | 5000 | PCD32, | GOST 5521-93, | Нормализован |  | 10 |  |  |  | T | 20 | 355 | [6 empty] | 480 |  | 32 | [77 empty] | 13 | 127 | 19 | 7 | 18 | 6 | 3 | 3 | 32 |  | -5 | -10 | 30 | -5 | 7 | -5 | [5 empty] | 36.0667
400705-0605 | 6286 | 6721 |  | 6372 | 25 | 1600 | 5000 | PCD32, | GOST 5521-93, | Нормализован |  |  | 10 | 10 |  | L | -20 | [23 empty] | 163 | 176 | 146 | 162 | [60 empty] | 13 | 127 | 19 | 7 | 18 | 6 | 3 | 3 | 32 |  | -5 | -10 | 30 | -5 | 7 | -5 | [5 empty] | 36.0667
400705-0605 | 6286 | 6721 |  | 6372 | 25 | 1600 | 5000 | PCD32, | GOST 5521-93, | Нормализован |  |  | 10 | 10 |  | L | -20 | [23 empty] | 221 | 224 | 218 | 221 | [60 empty] | 13 | 127 | 19 | 7 | 18 | 6 | 3 | 3 | 32 |  | -5 | -10 | 30 | -5 | 7 | -5 | [5 empty] | 36.0667
400705-0605 | 6286 | 6721 |  | 6372 | 25 | 1600 | 5000 | PCD32, | GOST 5521-93, | Нормализован |  |  | 25 | 125 |  | T | 20 | [47 empty] | sat | [39 empty] | 13 | 127 | 19 | 7 | 18 | 6 | 3 | 3 | 32 |  | -5 | -10 | 30 | -5 | 7 | -5 | [5 empty] | 36.0667
400705-0605 | 6286 | 6721 |  | 6372 | 25 | 1600 | 5000 | PCD32, | GOST 5521-93, | Нормализован |  |  | 25 | 125 |  | T | 20 | [47 empty] | sat | [39 empty] | 13 | 127 | 19 | 7 | 18 | 6 | 3 | 3 | 32 |  | -5 | -10 | 30 | -5 | 7 | -5 | [5 empty] | 36.0667
400705-0605 | 6286 | 6721 |  | 6372 | 25 | 1600 | 5000 | PCD32, | GOST 5521-93, | Нормализован |  |  | 25 | 90 |  | T | 20 | [87 empty] | 13 | 127 | 19 | 7 | 18 | 6 | 3 | 3 | 32 |  | -5 | -10 | 30 | -5 | 7 | -5 | [5 empty] | 36.0667
400705-0605 | 6286 | 6721 |  | 6372 | 25 | 1600 | 5000 | PCD32, | GOST 5521-93, | Нормализован |  |  | 25 | 90 |  | T | 20 | [87 empty] | 13 | 127 | 19 | 7 | 18 | 6 | 3 | 3 | 32 |  | -5 | -10 | 30 | -5 | 7 | -5 | [5 empty] | 36.0667
400705-0183 | 9932 | 8988 |  | 1796 | 13 | 2000 | 8800 | PCD32, | GOST 5521-93, | Нормализован |  |  | 13 | 30 |  | T | 20 | 404 | [6 empty] | 491 |  | 35 | [77 empty] | 9 | 153 | 22 | 13 | 15 | 2 | 2 | 2 | 39 |  | 16 | -10 | 35 | 55 | 6 | 5 | [5 empty] | 36.4667
400705-0183 | 9932 | 8988 |  | 1796 | 13 | 2000 | 8800 | PCD32, | GOST 5521-93, | Нормализован |  |  | 13 | 30 |  | T | 20 | 407 | [6 empty] | 494 |  | 31 | [77 empty] | 9 | 153 | 22 | 13 | 15 | 2 | 2 | 2 | 39 |  | 16 | -10 | 35 | 55 | 6 | 5 | [5 empty] | 36.4667
400705-0183 | 9932 | 8988 |  | 1796 | 13 | 2000 | 8800 | PCD32, | GOST 5521-93, | Нормализован |  |  | 13 | 30 |  | T | 20 | 404 | [6 empty] | 491 |  | 33 | [77 empty] | 9 | 153 | 22 | 13 | 15 | 2 | 2 | 2 | 39 |  | 16 | -10 | 35 | 55 | 6 | 5 | [5 empty] | 36.4667
400705-0183 | 9932 | 8988 |  | 1796 | 13 | 2000 | 8800 | PCD32, | GOST 5521-93, | Нормализован |  |  | 10 | 10 |  | L | -20 | [23 empty] | 234 | 220 | 300 | 251 | [60 empty] | 9 | 153 | 22 | 13 | 15 | 2 | 2 | 2 | 39 |  | 16 | -10 | 35 | 55 | 6 | 5 | [5 empty] | 36.4667
400705-0183 | 9932 | 8988 |  | 1796 | 13 | 2000 | 8800 | PCD32, | GOST 5521-93, | Нормализован |  |  | 10 | 10 |  | L | -20 | [23 empty] | 198 | 202 | 205 | 202 | [60 empty] | 9 | 153 | 22 | 13 | 15 | 2 | 2 | 2 | 39 |  | 16 | -10 | 35 | 55 | 6 | 5 | [5 empty] | 36.4667
400705-0183 | 9932 | 8988 |  | 1796 | 13 | 2000 | 8800 | PCD32, | GOST 5521-93, | Нормализован |  |  | 10 | 10 |  | L | -20 | [23 empty] | 207 | 191 | 200 | 199 | [60 empty] | 9 | 153 | 22 | 13 | 15 | 2 | 2 | 2 | 39 |  | 16 | -10 | 35 | 55 | 6 | 5 | [5 empty] | 36.4667
400705-0663 | 7348 | 7931 |  | 4 | 12.5 | 2500 | 8000 | AH32, | Правила RINA, ч.D:2002, | Нормализующая прокатка |  |  | 12.5 | 15 | H | T | 20 | 469 | [6 empty] | 585 |  | 26 | [77 empty] | 16 | 143 | 20 | 12 | 10 | 2 | 2 | 2 | 37 |  | -5 | -10 | 25 | -5 | [7 empty] | 40.8
400705-0663 | 7348 | 7931 |  | 4 | 12.5 | 2500 | 8000 | AH32, | Правила RINA, ч.D:2002, | Нормализующая прокатка |  |  | 10 | 10 |  | L | 0 | [23 empty] | 107 | 102 | 96 | 102 | [60 empty] | 16 | 143 | 20 | 12 | 10 | 2 | 2 | 2 | 37 |  | -5 | -10 | 25 | -5 | [7 empty] | 40.8
400705-0664 | 7222 | 7930 |  | 8,1 | 15 | 2500 | 9000 | DH32, | Правила RINA, ч.D:2002, | Нормализующая прокатка |  |  | 15 | 15 | B | T | 20 | 414 | [6 empty] | 545 |  | 27 | [77 empty] | 17 | 141 | 4 | 8 | 10 | 2 | 2 | 2 | 31 |  | -5 | -10 | 30 | -5 | [7 empty] | 41.4667
400705-0664 | 7222 | 7930 |  | 8,1 | 15 | 2500 | 9000 | DH32, | Правила RINA, ч.D:2002, | Нормализующая прокатка |  |  | 10 | 10 |  | L | -20 | [23 empty] | 54 | 108 | 77 | 80 | [60 empty] | 17 | 141 | 4 | 8 | 10 | 2 | 2 | 2 | 31 |  | -5 | -10 | 30 | -5 | [7 empty] | 41.4667
400705-0664 | 7242 | 7728 |  | 2976 | 10 | 3100 | 12000 | DH32, | Правила RINA, ч.D:2002, | Нормализующая прокатка |  |  | 10 | 25 | B | T | 20 | 490 | [6 empty] | 590 |  | 29 | [77 empty] | 17 | 149 | 2 | 8 | 10 | 4 | 2 | 3 | 31 |  | -5 | -10 | 28 | -5 | [7 empty] | 43.2667
400705-0664 | 7242 | 7728 |  | 2976 | 10 | 3100 | 12000 | DH32, | Правила RINA, ч.D:2002, | Нормализующая прокатка |  |  | 10 | 10 |  | L | -20 | [23 empty] | 109 | 101 | 116 | 109 | [60 empty] | 17 | 149 | 2 | 8 | 10 | 4 | 2 | 3 | 31 |  | -5 | -10 | 28 | -5 | [7 empty] | 43.2667
400705-0677 | 7013 | 7699 |  | 6,72 | 14 | 2500 | 8000 | PCD32, | Правила РС, | Нормализован |  |  | 14 | 25 |  | T | 20 | 384 | [6 empty] | 535 |  | 32 | [77 empty] | 18 | 121 | 22 | 8 | 13 | 2 | 2 | 2 | 33 |  | -5 | -10 | 10 | 33 | 7 | 5 | [5 empty] | 39.6933
400705-0677 | 7013 | 7699 |  | 6,72 | 14 | 2500 | 8000 | PCD32, | Правила РС, | Нормализован |  |  | 10 | 10 |  | L | -20 | [23 empty] | 106 | 109 | 100 | 105 | [60 empty] | 18 | 121 | 22 | 8 | 13 | 2 | 2 | 2 | 33 |  | -5 | -10 | 10 | 33 | 7 | 5 | [5 empty] | 39.6933
400705-0677 | 7171 | 7700 |  | 34,56 | 12 | 2500 | 8000 | PCD32, | Правила РС, | Нормализован |  |  | 12 | 25 |  | T | 20 | 406 | [6 empty] | 520 |  | 33 | [77 empty] | 18 | 140 | 3 | 6 | 14 | 3 | 1 | 3 | 35 |  | -5 | -10 | 29 | -5 | 7 | -5 | [5 empty] | 42.5
400705-0677 | 7171 | 7700 |  | 34,56 | 12 | 2500 | 8000 | PCD32, | Правила РС, | Нормализован |  |  | 10 | 10 |  | L | -20 | [23 empty] | 194 | 202 | 198 | 198 | [60 empty] | 18 | 140 | 3 | 6 | 14 | 3 | 1 | 3 | 35 |  | -5 | -10 | 29 | -5 | 7 | -5 | [5 empty] | 42.5
400705-0677 | 7206 | 7932 |  | 3,84 | 12 | 2500 | 8000 | PCD32, | Правила РС, | Нормализован |  |  | 12 | 25 |  | T | 20 | 396 | [6 empty] | 500 |  | 25 | [77 empty] | 16 | 153 | 3 | 11 | 12 | 2 | 1 | 1 | 30 |  | -5 | -10 | 21 | -5 | 7 | -5 | [5 empty] | 42.3333
400705-0677 | 7206 | 7932 |  | 3,84 | 12 | 2500 | 8000 | PCD32, | Правила РС, | Нормализован |  |  | 10 | 10 |  | L | -20 | [23 empty] | 170 | 162 | 167 | 166 | [60 empty] | 16 | 153 | 3 | 11 | 12 | 2 | 1 | 1 | 30 |  | -5 | -10 | 21 | -5 | 7 | -5 | [5 empty] | 42.3333
400705-0677 | 7219 | 7741 |  | 32,64 | 12 | 2500 | 8000 | PCD32, | Правила РС, | Нормализован |  |  | 12 | 25 |  | T | 20 | 404 | [6 empty] | 520 |  | 30 | [77 empty] | 17 | 141 | 4 | 8 | 10 | 2 | 2 | 2 | 31 |  | -5 | -10 | 30 | -5 | 7 | -5 | [5 empty] | 41.4667
400705-0677 | 7219 | 7741 |  | 32,64 | 12 | 2500 | 8000 | PCD32, | Правила РС, | Нормализован |  |  | 10 | 10 |  | L | -20 | [23 empty] | 145 | 154 | 150 | 150 | [60 empty] | 17 | 141 | 4 | 8 | 10 | 2 | 2 | 2 | 31 |  | -5 | -10 | 30 | -5 | 7 | -5 | [5 empty] | 41.4667
400705-0677 | 7220 | 7740 |  | 5,76 | 12 | 2500 | 8000 | PCD32, | Правила РС, | Нормализован |  |  | 12 | 25 |  | T | 20 | 404 | [6 empty] | 520 |  | 26 | [77 empty] | 16 | 145 | 3 | 10 | 9 | 2 | 2 | 2 | 54 |  | -5 | -10 | 28 | -5 | 8 | -5 | [5 empty] | 41.1333
400705-0677 | 7220 | 7740 |  | 5,76 | 12 | 2500 | 8000 | PCD32, | Правила РС, | Нормализован |  |  | 10 | 10 |  | L | -20 | [23 empty] | 158 | 155 | 129 | 147 | [60 empty] | 16 | 145 | 3 | 10 | 9 | 2 | 2 | 2 | 54 |  | -5 | -10 | 28 | -5 | 8 | -5 | [5 empty] | 41.1333
400705-0677 | 7249 | 7776 |  | 1,92 | 12 | 2500 | 8000 | PCD32, | Правила РС, | Нормализован |  |  | 12 | 25 |  | T | 20 | 384 | [6 empty] | 525 |  | 29 | [77 empty] | 16 | 149 | 19 | 9 | 20 | 5 | 3 | 4 | 34 |  | 13 | -10 | 23 | -5 | 5 | -5 | [5 empty] | 42.6
400705-0677 | 7249 | 7776 |  | 1,92 | 12 | 2500 | 8000 | PCD32, | Правила РС, | Нормализован |  |  | 10 | 10 |  | L | -20 | [23 empty] | 150 | 154 | 148 | 151 | [60 empty] | 16 | 149 | 19 | 9 | 20 | 5 | 3 | 4 | 34 |  | 13 | -10 | 23 | -5 | 5 | -5 | [5 empty] | 42.6
400505-0192/5 | 6178 | 6639 |  | 3516 | 7 | 2000 | 8000 | РСА32, | Правила РС, | Нормализован |  |  | 7 | 25 |  | T | 20 | 405 | [6 empty] | 500 |  | 36 | [77 empty] | 13 | 132 | 15 | 10 | 20 | 6 | 5 | 4 | 30 |  | -5 | -10 | 27 | -5 | 5 | -5 | [5 empty] | 37.1
400505-0192/5 | 6178 | 6639 |  | 3516 | 7 | 2000 | 8000 | РСА32, | Правила РС, | Нормализован |  |  | 5 | 10 |  | L | 0 | [23 empty] | 75 | 87 | 80 | 81 | [60 empty] | 13 | 132 | 15 | 10 | 20 | 6 | 5 | 4 | 30 |  | -5 | -10 | 27 | -5 | 5 | -5 | [5 empty] | 37.1
400705-0663 | 7384 | 7979 |  | 3763 | 14 | 2800 | 12000 | AH32, | Правила RINA, ч.D:2002, | Нормализующая прокатка |  |  | 14 | 15 | H | T | 20 | 440 | [6 empty] | 560 |  | 27 | [77 empty] | 15 | 138 | 24 | 12 | 16 | 3 | 2 | 3 | 41 |  | -5 | -10 | 33 | -5 | [7 empty] | 39.2333
400705-0663 | 7384 | 7979 |  | 3763 | 14 | 2800 | 12000 | AH32, | Правила RINA, ч.D:2002, | Нормализующая прокатка |  |  | 10 | 10 |  | L | 0 | [23 empty] | 140 | 133 | 130 | 134 | [60 empty] | 15 | 138 | 24 | 12 | 16 | 3 | 2 | 3 | 41 |  | -5 | -10 | 33 | -5 | [7 empty] | 39.2333
400705-0663 | 7384 | 8118 |  | 9792 | 8.5 | 2000 | 8000 | AH32, | Правила RINA, ч.D:2002, | Нормализующая прокатка |  |  | 8.5 | 15 | B | T | 20 | 482 | [6 empty] | 580 |  | 28 | [77 empty] | 15 | 138 | 24 | 12 | 16 | 3 | 2 | 3 | 41 |  | -5 | -10 | 33 | -5 | [7 empty] | 39.2333
400705-0663 | 7384 | 8118 |  | 9792 | 8.5 | 2000 | 8000 | AH32, | Правила RINA, ч.D:2002, | Нормализующая прокатка |  |  | 7.5 | 10 |  | L | 0 | [23 empty] | 92 | 115 | 110 | 106 | [60 empty] | 15 | 138 | 24 | 12 | 16 | 3 | 2 | 3 | 41 |  | -5 | -10 | 33 | -5 | [7 empty] | 39.2333
400705-0663 | 7386 | 8117 |  | 3264 | 8.5 | 2000 | 8000 | AH32, | Правила RINA, ч.D:2002, | Нормализующая прокатка |  |  | 8.5 | 15 | H | T | 20 | 456 | [6 empty] | 540 |  | 29 | [77 empty] | 15 | 138 | 24 | 12 | 16 | 3 | 2 | 3 | 41 |  | -5 | -10 | 33 | -5 | [7 empty] | 39.2333
400705-0663 | 7386 | 8117 |  | 3264 | 8.5 | 2000 | 8000 | AH32, | Правила RINA, ч.D:2002, | Нормализующая прокатка |  |  | 7.5 | 10 |  | L | 0 | [23 empty] | 110 | 93 | 99 | 101 | [60 empty] | 15 | 138 | 24 | 12 | 16 | 3 | 2 | 3 | 41 |  | -5 | -10 | 33 | -5 | [7 empty] | 39.2333
400705-0663 | 7424 | 8129 |  | 1536 | 8 | 1500 | 8000 | AH32, | Правила RINA, ч.D:2002, | Нормализующая прокатка | [7 empty] | 484 | [6 empty] | 610 |  | 26 | [77 empty] | 16 | 150 | 29 | 9 | 18 | 7 | 3 | 4 | 38 |  | -5 | -10 | 22 | -5 | [7 empty] | 43.1667
400705-0664 | 7424 | 8129 |  | 1536 | 8 | 1500 | 8000 | AH32, | Правила RINA, ч.D:2002, | Нормализующая прокатка | [30 empty] | 93 | 92 | 90 | [61 empty] | 16 | 150 | 29 | 9 | 18 | 7 | 3 | 4 | 38 |  | -5 | -10 | 22 | -5 | [7 empty] | 43.1667
400705-0664 | 6920 | 7451 |  | 2,72 | 17 | 2500 | 8000 | DH32, | Правила RINA, ч.D:2002, | Нормализующая прокатка |  |  | 17 | 15 | H | T | 20 | 418 | [6 empty] | 530 |  | 30 | [77 empty] | 18 | 133 | 22 | 10 | 10 | 3 | 2 | 4 | 35 |  | -5 | -10 | 35 | -5 | [7 empty] | 41.4667
400705-0664 | 6920 | 7451 |  | 2,72 | 17 | 2500 | 8000 | DH32, | Правила RINA, ч.D:2002, | Нормализующая прокатка |  |  | 10 | 10 |  | L | -20 | [23 empty] | 95 | 95 | 91 | 94 | [60 empty] | 18 | 133 | 22 | 10 | 10 | 3 | 2 | 4 | 35 |  | -5 | -10 | 35 | -5 | [7 empty] | 41.4667
400705-0677 | 7204 | 7752 |  | 1,44 | 9 | 2500 | 8000 | PCD32, | Правила РС, | Нормализован |  |  | 9 | 25 |  | T | 20 | 417 | [6 empty] | 520 |  | 30 | [77 empty] | 16 | 148 | 20 | 7 | 9 | 1 | 1 | 1 | 36 |  | -5 | -10 | 26 | -5 | 6 | -5 | [5 empty] | 41.3
400705-0677 | 7204 | 7752 |  | 1,44 | 9 | 2500 | 8000 | PCD32, | Правила РС, | Нормализован |  |  | 7.5 | 10 |  | L | -20 | [23 empty] | 122 | 110 | 118 | 117 | [60 empty] | 16 | 148 | 20 | 7 | 9 | 1 | 1 | 1 | 36 |  | -5 | -10 | 26 | -5 | 6 | -5 | [5 empty] | 41.3
400705-0677 | 7387 | 7953 |  | 1,92 | 12 | 2500 | 8000 | PCD32, | Правила РС, | Нормализован |  |  | 12 | 25 |  | T | 20 | 406 | [6 empty] | 525 |  | 30 | [77 empty] | 15 | 138 | 24 | 12 | 16 | 3 | 2 | 3 | 41 |  | -5 | -10 | 33 | -5 | 5 | -5 | [5 empty] | 39.2333
400705-0677 | 7387 | 7953 |  | 1,92 | 12 | 2500 | 8000 | PCD32, | Правила РС, | Нормализован |  |  | 10 | 10 |  | L | -20 | [23 empty] | 153 | 148 | 140 | 147 | [60 empty] | 15 | 138 | 24 | 12 | 16 | 3 | 2 | 3 | 41 |  | -5 | -10 | 33 | -5 | 5 | -5 | [5 empty] | 39.2333
400705-0677 | 7388 | 7952 |  | 9,6 | 12 | 2500 | 8000 | PCD32, | Правила РС, | Нормализован |  |  | 12 | 25 |  | T | 20 | 404 | [6 empty] | 520 |  | 30 | [77 empty] | 15 | 138 | 24 | 12 | 16 | 3 | 2 | 3 | 41 |  | -5 | -10 | 33 | -5 | 5 | -5 | [5 empty] | 39.2333
400705-0677 | 7388 | 7952 |  | 9,6 | 12 | 2500 | 8000 | PCD32, | Правила РС, | Нормализован |  |  | 10 | 10 |  | L | -20 | [23 empty] | 171 | 158 | 150 | 160 | [60 empty] | 15 | 138 | 24 | 12 | 16 | 3 | 2 | 3 | 41 |  | -5 | -10 | 33 | -5 | 5 | -5 | [5 empty] | 39.2333
400705-0677 | 7392 | 7951 |  | 11,52 | 12 | 2500 | 8000 | PCD32, | Правила РС, | Нормализован |  |  | 12 | 25 |  | T | 20 | 408 | [6 empty] | 525 |  | 30 | [77 empty] | 15 | 147 | 24 | 12 | 16 | 3 | 2 | 3 | 41 |  | -5 | -10 | 33 | -5 | 5 | -5 | [5 empty] | 40.7333
400705-0677 | 7392 | 7951 |  | 11,52 | 12 | 2500 | 8000 | PCD32, | Правила РС, | Нормализован |  |  | 10 | 10 |  | L | -20 | [23 empty] | 166 | 171 | 160 | 166 | [60 empty] | 15 | 147 | 24 | 12 | 16 | 3 | 2 | 3 | 41 |  | -5 | -10 | 33 | -5 | 5 | -5 | [5 empty] | 40.7333
400505-0192 | 7231 | 7764 |  | 2,11 | 12 | 1600 | 7000 | PCD32, | Правила РС, | Нормализован |  |  | 12 | 25 |  | T | 20 | 422 | [6 empty] | 555 |  | 32 | [77 empty] | 17 | 148 | 22 | 9 | 11 | 3 | 3 | 5 | 29 |  | -5 | -10 | 23 | -5 | 7 | -5 | [5 empty] | 43.1
400505-0192 | 7231 | 7764 |  | 2,11 | 12 | 1600 | 7000 | PCD32, | Правила РС, | Нормализован |  |  | 10 | 10 |  | L | -20 | [23 empty] | 160 | 158 | 166 | 161 | [60 empty] | 17 | 148 | 22 | 9 | 11 | 3 | 3 | 5 | 29 |  | -5 | -10 | 23 | -5 | 7 | -5 | [5 empty] | 43.1
400705-0664 | 7064 | 7745 |  | 10,56 | 11 | 2500 | 12000 | DH32, | Правила RINA, ч.D:2002, | Нормализующая прокатка |  |  | 11 | 15 | H | T | 20 | 476 | [6 empty] | 570 |  | 30 | [77 empty] | 16 | 154 | 30 | 6 | 11 | 4 | 3 | 3 | 32 |  | -5 | -10 | 30 | -5 | [7 empty] | 43.1667
400705-0664 | 7064 | 7745 |  | 10,56 | 11 | 2500 | 12000 | DH32, | Правила RINA, ч.D:2002, | Нормализующая прокатка |  |  | 10 | 10 |  | L | -20 | [23 empty] | 97 | 88 | 92 | 92 | [60 empty] | 16 | 154 | 30 | 6 | 11 | 4 | 3 | 3 | 32 |  | -5 | -10 | 30 | -5 | [7 empty] | 43.1667
400705-0664 | 7390 | 7974 |  | 3456 | 12 | 3000 | 12000 | DH32, | Правила RINA, ч.D:2002, | Нормализующая прокатка |  |  | 12 | 15 | B | T | 20 | 488 | [6 empty] | 590 |  | 31 | [77 empty] | 16 | 134 | 18 | 13 | 11 | 2 | 3 | 3 | 38 |  | -5 | -10 | 39 | -5 | [7 empty] | 39.4333
400705-0664 | 7390 | 7974 |  | 3456 | 12 | 3000 | 12000 | DH32, | Правила RINA, ч.D:2002, | Нормализующая прокатка |  |  | 10 | 10 |  | L | -20 | [23 empty] | 100 | 100 | 95 | 98 | [60 empty] | 16 | 134 | 18 | 13 | 11 | 2 | 3 | 3 | 38 |  | -5 | -10 | 39 | -5 | [7 empty] | 39.4333
400705-0677 | 7206 | 7932 |  | 1,92 | 12 | 2500 | 8000 | PCD32, | Правила РС, | Нормализован |  |  | 12 | 25 |  | T | 20 | 396 | [6 empty] | 500 |  | 25 | [77 empty] | 16 | 153 | 3 | 11 | 12 | 2 | 1 | 1 | 30 |  | -5 | -10 | 21 | -5 | 7 | -5 | [5 empty] | 42.3333
400705-0677 | 7206 | 7932 |  | 1,92 | 12 | 2500 | 8000 | PCD32, | Правила РС, | Нормализован |  |  | 10 | 10 |  | L | -20 | [23 empty] | 170 | 162 | 167 | 166 | [60 empty] | 16 | 153 | 3 | 11 | 12 | 2 | 1 | 1 | 30 |  | -5 | -10 | 21 | -5 | 7 | -5 | [5 empty] | 42.3333
400705-0677 | 7249 | 7776 |  | 1,92 | 12 | 2500 | 8000 | PCD32, | Правила РС, | Нормализован |  |  | 12 | 25 |  | T | 20 | 384 | [6 empty] | 525 |  | 29 | [77 empty] | 16 | 149 | 19 | 9 | 20 | 5 | 3 | 4 | 34 |  | 13 | -10 | 23 | -5 | 5 | -5 | [5 empty] | 42.6
400705-0677 | 7249 | 7776 |  | 1,92 | 12 | 2500 | 8000 | PCD32, | Правила РС, | Нормализован |  |  | 10 | 10 |  | L | -20 | [23 empty] | 150 | 154 | 148 | 151 | [60 empty] | 16 | 149 | 19 | 9 | 20 | 5 | 3 | 4 | 34 |  | 13 | -10 | 23 | -5 | 5 | -5 | [5 empty] | 42.6
400705-0663 | 2720 | 7729 |  | 7527 | 14 | 2800 | 8000 | AH32, | Правила RINA, ч.D:2002, | Нормализующая прокатка |  |  | 14 | 15 | H | T | 20 | 407 | [6 empty] | 520 |  | 30 | [77 empty] | 16 | 128 | 19 | 7 | 11 | 3 | 2 | 4 | 43 |  | -5 | -10 | 34 | -5 | 6 | -5 | [5 empty] | 38.6333
400705-0663 | 2720 | 7729 |  | 7527 | 14 | 2800 | 8000 | AH32, | Правила RINA, ч.D:2002, | Нормализующая прокатка |  |  | 10 | 10 |  | L | 0 | [23 empty] | 132 | 155 | 147 | 145 | [60 empty] | 16 | 128 | 19 | 7 | 11 | 3 | 2 | 4 | 43 |  | -5 | -10 | 34 | -5 | 6 | -5 | [5 empty] | 38.6333
400705-0664 | 7176 | 7777 |  | 9408 | 10.5 | 2800 | 10000 | DH32, | Правила RINA, ч.D:2002, | Нормализующая прокатка |  |  | 10.5 | 15 | H | T | 20 | 535 | [6 empty] | 615 |  | 23 | [77 empty] | 17 | 142 | 3 | 11 | 12 | 3 | 2 | 3 | 38 |  | -5 | -10 | 28 | -5 | [7 empty] | 41.9
400705-0664 | 7176 | 7777 |  | 9408 | 10.5 | 2800 | 10000 | DH32, | Правила RINA, ч.D:2002, | Нормализующая прокатка |  |  | 10 | 10 |  | L | -20 | [23 empty] | 70 | 95 | 87 | [61 empty] | 17 | 142 | 3 | 11 | 12 | 3 | 2 | 3 | 38 |  | -5 | -10 | 28 | -5 | [7 empty] | 41.9
400505-0192/5 | 6177 | 6625 |  | 6477 | 10 | 2500 | 11000 | РСА32, | Правила РС, | Нормализован |  |  | 10 | 25 |  | T | 20 | 442 | [6 empty] | 535 |  | 26 | [77 empty] | 13 | 132 | 18 | 9 | 20 | 6 | 3 | 3 | 36 |  | -5 | -10 | 29 | -5 | 5 | -5 | [5 empty] | 36.9
400505-0192/5 | 6177 | 6625 |  | 6477 | 10 | 2500 | 11000 | РСА32, | Правила РС, | Нормализован |  |  | 10 | 10 |  | L | 0 | [23 empty] | 154 | 142 | 148 | 148 | [60 empty] | 13 | 132 | 18 | 9 | 20 | 6 | 3 | 3 | 36 |  | -5 | -10 | 29 | -5 | 5 | -5 | [5 empty] | 36.9
400505-0192/5 | 6178 | 6639 |  | 0,879 | 7 | 2000 | 8000 | РСА32, | Правила РС, | Нормализован |  |  | 7 | 25 |  | T | 20 | 405 | [6 empty] | 500 |  | 36 | [77 empty] | 13 | 132 | 15 | 10 | 20 | 6 | 5 | 4 | 30 |  | -5 | -10 | 27 | -5 | 5 | -5 | [5 empty] | 37.1
400505-0192/5 | 6178 | 6639 |  | 0,879 | 7 | 2000 | 8000 | РСА32, | Правила РС, | Нормализован |  |  | 5 | 10 |  | L | 0 | [23 empty] | 75 | 87 | 80 | 81 | [60 empty] | 13 | 132 | 15 | 10 | 20 | 6 | 5 | 4 | 30 |  | -5 | -10 | 27 | -5 | 5 | -5 | [5 empty] | 37.1
400705-0663 | 7384 | 8156 |  | 3136 | 7 | 2800 | 10000 | AH32, | Правила RINA, ч.D:2002, | Нормализован |  |  | 7 | 15 | B | T | 20 | 441 | [6 empty] | 550 |  | 28 | [77 empty] | 15 | 138 | 24 | 12 | 16 | 3 | 2 | 3 | 41 |  | -5 | -10 | 33 | -5 | [7 empty] | 39.2333
400705-0663 | 7384 | 8156 |  | 3136 | 7 | 2800 | 10000 | AH32, | Правила RINA, ч.D:2002, | Нормализован |  |  | 5 | 10 |  | L | 0 | [23 empty] | 80 | 81 | 82 | 81 | [60 empty] | 15 | 138 | 24 | 12 | 16 | 3 | 2 | 3 | 41 |  | -5 | -10 | 33 | -5 | [7 empty] | 39.2333
400705-0668 | 7383 | 7950 |  | 3,68 | 11.5 | 2500 | 8000 | EH32, | Правила RINA, ч.D:2002, | Нормализован |  |  | 11.5 | 15 | B | T | 20 | 412 | [6 empty] | 530 |  | 31 | [77 empty] | 15 | 138 | 24 | 12 | 16 | 3 | 2 | 3 | 41 |  | -5 | -10 | 33 | -5 | [7 empty] | 39.2333
400705-0668 | 7383 | 7950 |  | 3,68 | 11.5 | 2500 | 8000 | EH32, | Правила RINA, ч.D:2002, | Нормализован |  |  | 10 | 10 |  | L | -40 | [23 empty] | 185 | 170 | 172 | 176 | [60 empty] | 15 | 138 | 24 | 12 | 16 | 3 | 2 | 3 | 41 |  | -5 | -10 | 33 | -5 | [7 empty] | 39.2333
400705-0668 | 7383 | 7950 |  | 3,68 | 11.5 | 2500 | 8000 | EH32, | Правила RINA, ч.D:2002, | Нормализован |  |  | 10 | 10 |  | L | -40 | [23 empty] | 166 | 172 | 168 | 169 | [60 empty] | 15 | 138 | 24 | 12 | 16 | 3 | 2 | 3 | 41 |  | -5 | -10 | 33 | -5 | [7 empty] | 39.2333
400704-0317 | 5648 | 5059 |  | 9,42 | 10 | 2500 | 12000 | PCD32, | Правила РС, | Нормализован |  |  | 9 | 25 |  | T | 20 | 413 | [6 empty] | 520 |  | 31 | [77 empty] | 16 | 134 | 24 | 11 | 15 | 2 | 3 | 4 | 33 |  | -5 | -10 | 10 | 62 | 8 | 5 | [5 empty] | 40.64
400704-0317 | 5648 | 5059 |  | 9,42 | 10 | 2500 | 12000 | PCD32, | Правила РС, | Нормализован |  |  | 7.5 | 10 |  | L | -20 | [23 empty] | 120 | 127 | 113 | 120 | [60 empty] | 16 | 134 | 24 | 11 | 15 | 2 | 3 | 4 | 33 |  | -5 | -10 | 10 | 62 | 8 | 5 | [5 empty] | 40.64
400705-0664 | 7382 | 8164 |  | 2,16 | 9 | 2500 | 12000 | DH32, | Правила RINA, ч.D:2002, | Нормализующая прокатка |  |  | 9 | 15 | B | T | 20 | 479 | [6 empty] | 565 |  | 38 | [77 empty] | 15 | 138 | 24 | 12 | 16 | 3 | 2 | 3 | 41 |  | -5 | -10 | 33 | -5 | [7 empty] | 39.2333
400705-0664 | 7382 | 8164 |  | 2,16 | 9 | 2500 | 12000 | DH32, | Правила RINA, ч.D:2002, | Нормализующая прокатка |  |  | 7.5 | 10 |  | L | -20 | [23 empty] | 105 | 109 | 100 | 105 | [60 empty] | 15 | 138 | 24 | 12 | 16 | 3 | 2 | 3 | 41 |  | -5 | -10 | 33 | -5 | [7 empty] | 39.2333
400705-0677 | 6857 | 7459 |  | 1,57 | 10 | 2500 | 8000 | PCD32, | Правила РС, | Нормализован |  |  | 10 | 25 |  | T | 20 | 395 | [6 empty] | 510 |  | 28 | [77 empty] | 13 | 135 | 19 | 13 | 19 | 3 | 3 | 2 | 45 |  | -5 | -10 | 30 | -5 | 7 | -5 | [5 empty] | 36.7333
400705-0677 | 6857 | 7459 |  | 1,57 | 10 | 2500 | 8000 | PCD32, | Правила РС, | Нормализован |  |  | 10 | 10 |  | L | -20 | [23 empty] | 168 | 162 | 155 | 162 | [60 empty] | 13 | 135 | 19 | 13 | 19 | 3 | 3 | 2 | 45 |  | -5 | -10 | 30 | -5 | 7 | -5 | [5 empty] | 36.7333
400705-0677 | 7172 | 7704 |  | 3,2 | 10 | 2500 | 8000 | PCD32, | Правила РС, | Нормализован |  |  | 10 | 25 |  | T | 20 | 409 | [6 empty] | 525 |  | 28 | [77 empty] | 18 | 147 | 30 | 10 | 11 | 3 | 1 | 2 | 37 |  | -5 | -10 | 35 | -5 | 6 | -5 | [5 empty] | 43.6
400705-0677 | 7172 | 7704 |  | 3,2 | 10 | 2500 | 8000 | PCD32, | Правила РС, | Нормализован |  |  | 10 | 10 |  | L | -20 | [23 empty] | 140 | 125 | 134 | 133 | [60 empty] | 18 | 147 | 30 | 10 | 11 | 3 | 1 | 2 | 37 |  | -5 | -10 | 35 | -5 | 6 | -5 | [5 empty] | 43.6
400705-0677 | 7204 | 7752 |  | 1,44 | 9 | 2500 | 8000 | PCD32, | Правила РС, | Нормализован |  |  | 9 | 25 |  | T | 20 | 417 | [6 empty] | 520 |  | 30 | [77 empty] | 16 | 148 | 20 | 7 | 9 | 1 | 1 | 1 | 36 |  | -5 | -10 | 26 | -5 | 6 | -5 | [5 empty] | 41.3
400705-0677 | 7204 | 7752 |  | 1,44 | 9 | 2500 | 8000 | PCD32, | Правила РС, | Нормализован |  |  | 7.5 | 10 |  | L | -20 | [23 empty] | 122 | 110 | 118 | 117 | [60 empty] | 16 | 148 | 20 | 7 | 9 | 1 | 1 | 1 | 36 |  | -5 | -10 | 26 | -5 | 6 | -5 | [5 empty] | 41.3
400705-0677 | 7206 | 7738 |  | 1,92 | 12 | 2500 | 8000 | PCD32, | Правила РС, | Нормализован |  |  | 12 | 25 |  | T | 20 | 411 | [6 empty] | 520 |  | 28 | [77 empty] | 16 | 153 | 3 | 11 | 12 | 2 | 1 | 1 | 30 |  | -5 | -10 | 21 | -5 | 7 | -5 | [5 empty] | 42.3333
400705-0677 | 7206 | 7738 |  | 1,92 | 12 | 2500 | 8000 | PCD32, | Правила РС, | Нормализован |  |  | 10 | 10 |  | L | -20 | [23 empty] | 155 | 140 | 132 | 142 | [60 empty] | 16 | 153 | 3 | 11 | 12 | 2 | 1 | 1 | 30 |  | -5 | -10 | 21 | -5 | 7 | -5 | [5 empty] | 42.3333
400705-0677 | 7208 | 7737 |  | 1,92 | 12 | 2500 | 8000 | PCD32, | Правила РС, | Нормализован |  |  | 12 | 25 |  | T | 20 | 402 | [6 empty] | 505 |  | 30 | [77 empty] | 16 | 149 | 30 | 14 | 11 | 3 | 2 | 3 | 42 |  | -5 | -10 | 26 | -5 | 6 | -5 | [5 empty] | 42.0667
400705-0677 | 7208 | 7737 |  | 1,92 | 12 | 2500 | 8000 | PCD32, | Правила РС, | Нормализован |  |  | 10 | 10 |  | L | -20 | [23 empty] | 130 | 146 | 150 | 142 | [60 empty] | 16 | 149 | 30 | 14 | 11 | 3 | 2 | 3 | 42 |  | -5 | -10 | 26 | -5 | 6 | -5 | [5 empty] | 42.0667
400705-0677 | 7219 | 7734 |  | 2,24 | 14 | 2500 | 8000 | PCD32, | Правила РС, | Нормализован |  |  | 14 | 25 |  | T | 20 | 400 | [6 empty] | 500 |  | 28 | [77 empty] | 17 | 141 | 4 | 8 | 10 | 2 | 2 | 2 | 31 |  | -5 | -10 | 30 | -5 | 7 | -5 | [5 empty] | 41.4667
400705-0677 | 7219 | 7734 |  | 2,24 | 14 | 2500 | 8000 | PCD32, | Правила РС, | Нормализован |  |  | 10 | 10 |  | L | -20 | [23 empty] | 151 | 162 | 136 | 150 | [60 empty] | 17 | 141 | 4 | 8 | 10 | 2 | 2 | 2 | 31 |  | -5 | -10 | 30 | -5 | 7 | -5 | [5 empty] | 41.4667
400705-0677 | 7220 | 7740 |  | 3,84 | 12 | 2500 | 8000 | PCD32, | Правила РС, | Нормализован |  |  | 12 | 25 |  | T | 20 | 404 | [6 empty] | 520 |  | 26 | [77 empty] | 16 | 145 | 3 | 10 | 9 | 2 | 2 | 2 | 54 |  | -5 | -10 | 28 | -5 | 8 | -5 | [5 empty] | 41.1333
400705-0677 | 7220 | 7740 |  | 3,84 | 12 | 2500 | 8000 | PCD32, | Правила РС, | Нормализован |  |  | 10 | 10 |  | L | -20 | [23 empty] | 158 | 155 | 129 | 147 | [60 empty] | 16 | 145 | 3 | 10 | 9 | 2 | 2 | 2 | 54 |  | -5 | -10 | 28 | -5 | 8 | -5 | [5 empty] | 41.1333
400705-0677 | 7388 | 7952 |  | 5,76 | 12 | 2500 | 8000 | PCD32, | Правила РС, | Нормализован |  |  | 12 | 25 |  | T | 20 | 404 | [6 empty] | 520 |  | 30 | [77 empty] | 15 | 138 | 24 | 12 | 16 | 3 | 2 | 3 | 41 |  | -5 | -10 | 33 | -5 | 5 | -5 | [5 empty] | 39.2333
400705-0677 | 7388 | 7952 |  | 5,76 | 12 | 2500 | 8000 | PCD32, | Правила РС, | Нормализован |  |  | 10 | 10 |  | L | -20 | [23 empty] | 171 | 158 | 150 | 160 | [60 empty] | 15 | 138 | 24 | 12 | 16 | 3 | 2 | 3 | 41 |  | -5 | -10 | 33 | -5 | 5 | -5 | [5 empty] | 39.2333
400505-0192/5 | 6139 | 6498 |  | 3014 | 12 | 2000 | 8000 | РСА32, | Правила РС, | Нормализован |  |  | 12 | 25 |  | T | 20 | 377 | [6 empty] | 492 |  | 33 | [25 empty] | 172 | 174 | 178 | [49 empty] | 12 | 131 | 21 | 10 | 20 | 5 | 4 | 3 | 34 |  | -5 | -10 | 29 | -5 | 5 | -5 | [5 empty] | 35.6
400505-0192/5 | 6139 | 6498 |  | 3014 | 12 | 2000 | 8000 | РСА32, | Правила РС, | Нормализован |  |  | 10 | 10 |  | L | 0 | [23 empty] | 144 | 142 | 147 | 144 | [8 empty] | 170 | 166 | 160 | [49 empty] | 12 | 131 | 21 | 10 | 20 | 5 | 4 | 3 | 34 |  | -5 | -10 | 29 | -5 | 5 | -5 | [5 empty] | 35.6
400505-0192/5 | 6161 | 6447 |  | 7064 | 10 | 2500 | 9000 | РСА32, | Правила РС, | Нормализован |  |  | 10 | 25 |  | T | 20 | 387 | [6 empty] | 487 |  | 27 | [25 empty] | 162 | 168 | 172 | [49 empty] | 15 | 124 | 20 | 9 | 16 | 5 | 2 | 3 | 41 |  | -5 | -10 | 32 | -5 | 5 | -5 | [5 empty] | 37.3
400505-0192/5 | 6161 | 6447 |  | 7064 | 10 | 2500 | 9000 | РСА32, | Правила РС, | Нормализован |  |  | 10 | 10 |  | L | 0 | [23 empty] | 145 | 130 | 134 | 136 | [8 empty] | 127 | 120 | 132 | [49 empty] | 15 | 124 | 20 | 9 | 16 | 5 | 2 | 3 | 41 |  | -5 | -10 | 32 | -5 | 5 | -5 | [5 empty] | 37.3
400705-0663 | 7384 | 7970 |  | 6912 | 9 | 2000 | 8000 | AH32, | Правила RINA, ч.D:2002, | Нормализующая прокатка |  |  | 9 | 15 | B | T | 20 | 493 | [6 empty] | 590 |  | 32 | [77 empty] | 15 | 138 | 24 | 12 | 16 | 3 | 2 | 3 | 41 |  | -5 | -10 | 33 | -5 | [7 empty] | 39.2333
400705-0663 | 7384 | 7970 |  | 6912 | 9 | 2000 | 8000 | AH32, | Правила RINA, ч.D:2002, | Нормализующая прокатка |  |  | 7.5 | 10 |  | L | 0 | [23 empty] | 120 | 124 | 130 | 125 | [60 empty] | 15 | 138 | 24 | 12 | 16 | 3 | 2 | 3 | 41 |  | -5 | -10 | 33 | -5 | [7 empty] | 39.2333
400705-0664 | 7203 | 7733 |  | 3391 | 12 | 3000 | 12000 | DH32, | Правила RINA, ч.D:2002, | Нормализующая прокатка |  |  | 15 | 15 | H | T | 20 | 467 | [6 empty] | 570 |  | 30 | [77 empty] | 17 | 146 | 2 | 13 | 6 | 2 | 2 | 2 | 43 |  | -5 | -10 | 22 | -5 | [7 empty] | 42.3
400705-0664 | 7203 | 7733 |  | 3391 | 12 | 3000 | 12000 | DH32, | Правила RINA, ч.D:2002, | Нормализующая прокатка |  |  | 10 | 10 |  | L | -20 | [23 empty] | 102 | 98 | 100 | 100 | [60 empty] | 17 | 146 | 2 | 13 | 6 | 2 | 2 | 2 | 43 |  | -5 | -10 | 22 | -5 | [7 empty] | 42.3
400705-0677 | 7369 | 8069 |  | 46,08 | 12 | 2500 | 8000 | PCD32, | Правила РС, | Нормализован |  |  | 12 | 25 |  | T | 20 | 401 | [6 empty] | 520 |  | 32 | [77 empty] | 16 | 149 | 30 | 10 | 10 | 5 | 3 | 1 | 22 |  | -5 | -10 | 22 | -5 | 8 | -5 | [5 empty] | 42.4
400705-0677 | 7369 | 8069 |  | 46,08 | 12 | 2500 | 8000 | PCD32, | Правила РС, | Нормализован |  |  | 10 | 10 |  | L | -20 | [23 empty] | 137 | 140 | 144 | 140 | [60 empty] | 16 | 149 | 30 | 10 | 10 | 5 | 3 | 1 | 22 |  | -5 | -10 | 22 | -5 | 8 | -5 | [5 empty] | 42.4
400705-0677 | 7369 | 8070 |  | 40,32 | 12 | 2500 | 8000 | PCD32, | Правила РС, | Нормализован |  |  | 12 | 25 |  | T | 20 | 392 | [6 empty] | 515 |  | 32 | [77 empty] | 16 | 149 | 30 | 10 | 10 | 5 | 3 | 1 | 22 |  | -5 | -10 | 22 | -5 | 8 | -5 | [5 empty] | 42.4
400705-0677 | 7369 | 8070 |  | 40,32 | 12 | 2500 | 8000 | PCD32, | Правила РС, | Нормализован |  |  | 10 | 10 |  | L | -20 | [23 empty] | 165 | 160 | 155 | 160 | [60 empty] | 16 | 149 | 30 | 10 | 10 | 5 | 3 | 1 | 22 |  | -5 | -10 | 22 | -5 | 8 | -5 | [5 empty] | 42.4
400705-0677 | 7388 | 8086 |  | 5,76 | 12 | 2500 | 8000 | PCD32, | Правила РС, | Нормализован |  |  | 12 | 25 |  | T | 20 | 398 | [6 empty] | 515 |  | 32 | [77 empty] | 15 | 138 | 24 | 12 | 16 | 3 | 2 | 3 | 41 |  | -5 | -10 | 33 | -5 | 5 | -5 | [5 empty] | 39.2333
400705-0677 | 7388 | 8086 |  | 5,76 | 12 | 2500 | 8000 | PCD32, | Правила РС, | Нормализован |  |  | 10 | 10 |  | L | -20 | [23 empty] | 175 | 160 | 169 | 168 | [60 empty] | 15 | 138 | 24 | 12 | 16 | 3 | 2 | 3 | 41 |  | -5 | -10 | 33 | -5 | 5 | -5 | [5 empty] | 39.2333
400705-0727 | 7660 | 8222 |  | 3768 | 10 | 2000 | 8000 | NVD32, | Правила DNV: Часть 2,Глава 2,Раздел 1(январь 2005), | Контролируемая прокатка |  |  | 10 | 25 | B | T | 20 | 451 | [6 empty] | 555 |  | 28 | [77 empty] | 15 | 138 | 24 | 12 | 16 | 3 | 2 | 3 | 41 |  | -5 | -10 | 33 | -5 | [7 empty] | 39.2333
400705-0727 | 7660 | 8222 |  | 3768 | 10 | 2000 | 8000 | NVD32, | Правила DNV: Часть 2,Глава 2,Раздел 1(январь 2005), | Контролируемая прокатка |  |  | 10 | 10 |  | L | -20 | [23 empty] | 68 | 109 | 83 | 87 | [60 empty] | 15 | 138 | 24 | 12 | 16 | 3 | 2 | 3 | 41 |  | -5 | -10 | 33 | -5 | [7 empty] | 39.2333
400705-0520 | 5706 | 5485 |  | 1413 | 6 | 3000 | 10000 | AH32, | Правила RINA, ч.D:2002, | Нормализован |  |  | 6 | 15 | H | T | 20 | 396 | [6 empty] | 490 |  | 28 | [77 empty] | 9 | 140 | 22 | 6 | 12 | 2 | 2 | 2 | 36 |  | 13 | -10 | 32 | -5 | [7 empty] | 33.3
400705-0520 | 5706 | 5485 |  | 1413 | 6 | 3000 | 10000 | AH32, | Правила RINA, ч.D:2002, | Нормализован |  |  | 5 | 10 |  | L | 0 | [23 empty] | 102 | 90 | 96 | 96 | [60 empty] | 9 | 140 | 22 | 6 | 12 | 2 | 2 | 2 | 36 |  | 13 | -10 | 32 | -5 | [7 empty] | 33.3
400705-0677 | 7012 | 7933 |  | 4,8 | 10 | 2500 | 8000 | PCD32, | Правила РС, | Нормализован |  |  | 10 | 25 |  | T | 20 | 419 | [6 empty] | 545 |  | 35 | [77 empty] | 17 | 122 | 27 | 7 | 17 | 2 | 2 | 3 | 35 |  | -5 | -10 | 10 | 60 | 7 | 5 | [5 empty] | 39.4667
400705-0677 | 7012 | 7933 |  | 4,8 | 10 | 2500 | 8000 | PCD32, | Правила РС, | Нормализован |  |  | 10 | 10 |  | L | -20 | [23 empty] | 105 | 96 | 111 | 104 | [60 empty] | 17 | 122 | 27 | 7 | 17 | 2 | 2 | 3 | 35 |  | -5 | -10 | 10 | 60 | 7 | 5 | [5 empty] | 39.4667
400705-0677 | 7200 | 7739 |  | 1,92 | 12 | 2500 | 8000 | PCD32, | Правила РС, | Нормализован |  |  | 12 | 25 |  | T | 20 | 424 | [6 empty] | 540 |  | 28 | [77 empty] | 17 | 146 | 30 | 8 | 9 | 3 | 3 | 3 | 40 |  | -5 | -10 | 30 | -5 | 7 | -5 | [5 empty] | 42.6333
400705-0677 | 7200 | 7739 |  | 1,92 | 12 | 2500 | 8000 | PCD32, | Правила РС, | Нормализован |  |  | 10 | 10 |  | L | -20 | [23 empty] | 92 | 135 | 121 | 116 | [60 empty] | 17 | 146 | 30 | 8 | 9 | 3 | 3 | 3 | 40 |  | -5 | -10 | 30 | -5 | 7 | -5 | [5 empty] | 42.6333
400705-0677 | 7206 | 7738 |  | 3,84 | 12 | 2500 | 8000 | PCD32, | Правила РС, | Нормализован |  |  | 12 | 25 |  | T | 20 | 411 | [6 empty] | 520 |  | 28 | [77 empty] | 16 | 153 | 30 | 11 | 12 | 2 | 1 | 1 | 30 |  | -5 | -10 | 21 | -5 | 7 | -5 | [5 empty] | 42.3333
400705-0677 | 7206 | 7738 |  | 3,84 | 12 | 2500 | 8000 | PCD32, | Правила РС, | Нормализован |  |  | 10 | 10 |  | L | -20 | [23 empty] | 155 | 140 | 132 | 142 | [60 empty] | 16 | 153 | 30 | 11 | 12 | 2 | 1 | 1 | 30 |  | -5 | -10 | 21 | -5 | 7 | -5 | [5 empty] | 42.3333
400705-0677 | 7369 | 8062 |  | 31,36 | 14 | 2500 | 8000 | PCD32, | Правила РС, | Нормализован |  |  | 14 | 25 |  | T | 20 | 395 | [6 empty] | 500 |  | 29 | [77 empty] | 16 | 149 | 30 | 10 | 10 | 5 | 3 | 1 | 22 |  | -5 | -10 | 22 | -5 | 8 | -5 | [5 empty] | 42.4
400705-0677 | 7369 | 8062 |  | 31,36 | 14 | 2500 | 8000 | PCD32, | Правила РС, | Нормализован |  |  | 10 | 10 |  | L | -20 | [23 empty] | 145 | 158 | 150 | 151 | [60 empty] | 16 | 149 | 30 | 10 | 10 | 5 | 3 | 1 | 22 |  | -5 | -10 | 22 | -5 | 8 | -5 | [5 empty] | 42.4
400705-0677 | 7387 | 7947 |  | 7,2 | 9 | 2500 | 8000 | PCD32, | Правила РС, | Нормализован |  |  | 9 | 25 |  | T | 20 | 408 | [6 empty] | 505 |  | 30 | [77 empty] | 15 | 138 | 24 | 12 | 16 | 3 | 2 | 3 | 41 |  | -5 | -10 | 33 | -5 | 5 | -5 | [5 empty] | 39.2333
400705-0677 | 7387 | 7947 |  | 7,2 | 9 | 2500 | 8000 | PCD32, | Правила РС, | Нормализован |  |  | 7.5 | 10 |  | L | -20 | [23 empty] | 120 | 132 | 110 | 121 | [60 empty] | 15 | 138 | 24 | 12 | 16 | 3 | 2 | 3 | 41 |  | -5 | -10 | 33 | -5 | 5 | -5 | [5 empty] | 39.2333
400705-0677 | 7388 | 7948 |  | 7,2 | 9 | 2500 | 8000 | PCD32, | Правила РС, | Нормализован |  |  | 9 | 25 |  | T | 20 | 385 | [6 empty] | 477 |  | 32 | [77 empty] | 15 | 138 | 24 | 12 | 16 | 3 | 2 | 3 | 41 |  | -5 | -10 | 33 | -5 | 5 | -5 | [5 empty] | 39.2333
400705-0677 | 7388 | 7948 |  | 7,2 | 9 | 2500 | 8000 | PCD32, | Правила РС, | Нормализован |  |  | 7.5 | 10 |  | L | -20 | [23 empty] | 130 | 140 | 126 | 132 | [60 empty] | 15 | 138 | 24 | 12 | 16 | 3 | 2 | 3 | 41 |  | -5 | -10 | 33 | -5 | 5 | -5 | [5 empty] | 39.2333
400705-0677 | 7392 | 7949 |  | 19,2 | 10 | 2500 | 8000 | PCD32, | Правила РС, | Нормализован |  |  | 10 | 25 |  | T | 20 | 388 | [6 empty] | 491 |  | 31 | [77 empty] | 15 | 147 | 24 | 12 | 16 | 3 | 2 | 3 | 41 |  | -5 | -10 | 33 | -5 | 5 | -5 | [5 empty] | 40.7333
400705-0677 | 7392 | 7949 |  | 19,2 | 10 | 2500 | 8000 | PCD32, | Правила РС, | Нормализован |  |  | 10 | 10 |  | L | -20 | [23 empty] | 170 | 126 | 159 | 152 | [60 empty] | 15 | 147 | 24 | 12 | 16 | 3 | 2 | 3 | 41 |  | -5 | -10 | 33 | -5 | 5 | -5 | [5 empty] | 40.7333
400505-0192/5 | 6139 | 6348 |  | 3.04 | 11 | 1600 | 11000 | РСА32, | Правила РС, | Нормализован |  |  | 11 | 25 |  | T | 20 | 375 | [6 empty] | 487 |  | 28 | [77 empty] | 12 | 131 | 21 | 10 | 20 | 5 | 4 | 3 | 34 |  | -5 | -10 | 29 | -5 | 5 | -5 | [5 empty] | 35.6
400505-0192/5 | 6139 | 6348 |  | 3.04 | 11 | 1600 | 11000 | РСА32, | Правила РС, | Нормализован |  |  | 10 | 10 |  | L | 0 | [23 empty] | 158 | 162 | 160 | 160 | [60 empty] | 12 | 131 | 21 | 10 | 20 | 5 | 4 | 3 | 34 |  | -5 | -10 | 29 | -5 | 5 | -5 | [5 empty] | 35.6
400505-0192/5 | 6177 | 6638 |  | 2.01 | 8 | 2000 | 8000 | РСА32, | Правила РС, | Нормализован |  |  | 8 | 25 |  | T | 20 | 385 | [6 empty] | 482 |  | 33 | [77 empty] | 13 | 132 | 18 | 9 | 20 | 6 | 3 | 3 | 36 |  | -5 | -10 | 29 | -5 | 5 | -5 | [5 empty] | 36.9
400505-0192/5 | 6177 | 6638 |  | 2.01 | 8 | 2000 | 8000 | РСА32, | Правила РС, | Нормализован |  |  | 7.5 | 10 |  | L | 0 | [23 empty] | 175 | 150 | 154 | 160 | [60 empty] | 13 | 132 | 18 | 9 | 20 | 6 | 3 | 3 | 36 |  | -5 | -10 | 29 | -5 | 5 | -5 | [5 empty] | 36.9
400705-0677 | 7013 | 7706 |  | 4.32 | 9 | 2500 | 8000 | PCD32, | Правила РС, | Нормализован |  |  | 9 | 25 |  | T | 20 | 394 | [6 empty] | 530 |  | 28 | [77 empty] | 18 | 121 | 22 | 8 | 13 | 2 | 2 | 2 | 33 |  | -5 | -10 | 10 | 33 | 7 | 5 | [5 empty] | 39.6933
400705-0677 | 7013 | 7706 |  | 4.32 | 9 | 2500 | 8000 | PCD32, | Правила РС, | Нормализован |  |  | 7.5 | 10 |  | L | -20 | [23 empty] | 110 | 104 | 97 | 104 | [60 empty] | 18 | 121 | 22 | 8 | 13 | 2 | 2 | 2 | 33 |  | -5 | -10 | 10 | 33 | 7 | 5 | [5 empty] | 39.6933
400705-0664 | 7382 | 8161 |  | 6,72 | 12.5 | 2800 | 12000 | DH32, | Правила RINA, ч.D:2002, | Нормализующая прокатка |  |  | 12.5 | 15 | H | T | 20 | 478 | [6 empty] | 570 |  | 34 | [77 empty] | 15 | 138 | 24 | 12 | 16 | 3 | 2 | 3 | 41 |  | -5 | -10 | 33 | -5 | [7 empty] | 39.2333
400705-0664 | 7382 | 8161 |  | 6,72 | 12.5 | 2800 | 12000 | DH32, | Правила RINA, ч.D:2002, | Нормализующая прокатка |  |  | 10 | 10 |  | L | -20 | [23 empty] | 114 | 95 | 90 | 100 | [60 empty] | 15 | 138 | 24 | 12 | 16 | 3 | 2 | 3 | 41 |  | -5 | -10 | 33 | -5 | [7 empty] | 39.2333
400705-0664 | 7382 | 8163 |  | 5,4 | 15 | 2500 | 9000 | DH32, | Правила RINA, ч.D:2002, | Нормализующая прокатка |  |  | 15 | 15 | H | T | 20 | 458 | [6 empty] | 550 |  | 36 | [77 empty] | 15 | 138 | 24 | 12 | 16 | 3 | 2 | 3 | 41 |  | -5 | -10 | 33 | -5 | [7 empty] | 39.2333
400705-0664 | 7382 | 8163 |  | 5,4 | 15 | 2500 | 9000 | DH32, | Правила RINA, ч.D:2002, | Нормализующая прокатка |  |  | 10 | 10 |  |  | -20 | [23 empty] | 80 | 85 | 79 | 81 | [60 empty] | 15 | 138 | 24 | 12 | 16 | 3 | 2 | 3 | 41 |  | -5 | -10 | 33 | -5 | [7 empty] | 39.2333
400705-0677 | 7204 | 7752 |  | 1884 | 12 | 2500 | 8000 | PCD32, | Правила РС, | Нормализован |  |  | 9 | 25 |  | T | 20 | 417 | [6 empty] | 520 |  | 30 | [77 empty] | 16 | 148 | 20 | 7 | 9 | 1 | 1 | 1 | 36 |  | -5 | -10 | 26 | -5 | 6 | -5 | [5 empty] | 41.3
400705-0677 | 7204 | 7752 |  | 1884 | 12 | 2500 | 8000 | PCD32, | Правила РС, | Нормализован |  |  | 7.5 | 10 |  | L | -20 | [23 empty] | 122 | 110 | 118 | 117 | [60 empty] | 16 | 148 | 20 | 7 | 9 | 1 | 1 | 1 | 36 |  | -5 | -10 | 26 | -5 | 6 | -5 | [5 empty] | 41.3
400705-0677 | 7240 | 7732 |  | 6,4 | 20 | 2500 | 8000 | PCD32, | Правила РС, | Нормализован |  |  | 20 | 25 |  | T | 20 | 399 | [6 empty] | 505 |  | 30 | [77 empty] | 17 | 151 | 20 | 10 | 9 | 5 | 3 | 3 | 44 |  | -5 | -10 | 24 | -5 | 7 | -5 | [5 empty] | 43.8667
400705-0677 | 7240 | 7732 |  | 6,4 | 20 | 2500 | 8000 | PCD32, | Правила РС, | Нормализован |  |  | 10 | 10 |  | L | -20 | [23 empty] | 165 | 156 | 143 | 155 | [60 empty] | 17 | 151 | 20 | 10 | 9 | 5 | 3 | 3 | 44 |  | -5 | -10 | 24 | -5 | 7 | -5 | [5 empty] | 43.8667
400705-0678/1 | 7253 | 7886 |  | 8,64 | 60 | 3000 | 6000 | BV DH32, | Правила BV, | Нормализован |  | 10 |  |  | B | T | 20 | 358 | [6 empty] | 525 |  | 32 | [77 empty] | 18 | 151 | 25 | 12 | 18 | 4 | 3 | 3 | 43 |  | -5 | -10 | 24 | -5 | [7 empty] | 44.6667
400705-0678/1 | 7253 | 7886 |  | 8,64 | 60 | 3000 | 6000 | BV DH32, | Правила BV, | Нормализован |  |  | 10 | 10 |  | L | -20 | [23 empty] | 132 | 135 | 130 | 132 | [60 empty] | 18 | 151 | 25 | 12 | 18 | 4 | 3 | 3 | 43 |  | -5 | -10 | 24 | -5 | [7 empty] | 44.6667
400505-0192/5 | 6156 | 6345 |  | 0,961 | 8.5 | 1600 | 9000 | РСА32, | Правила РС, | Нормализован |  |  | 8.5 | 25 |  | T | 20 | 382 | [6 empty] | 491 |  | 31 | [77 empty] | 12 | 130 | 19 | 6 | 19 | 6 | 2 | 3 | 31 |  | -5 | -10 | 31 | -5 | 5 | -5 | [5 empty] | 35.5
400505-0192/5 | 6156 | 6345 |  | 0,961 | 8.5 | 1600 | 9000 | РСА32, | Правила РС, | Нормализован |  |  | 7.5 | 10 |  | L | 0 | [23 empty] | 199 | 215 | 200 | 205 | [60 empty] | 12 | 130 | 19 | 6 | 19 | 6 | 2 | 3 | 31 |  | -5 | -10 | 31 | -5 | 5 | -5 | [5 empty] | 35.5
400505-0192/5 | 6156 | 6462 |  | 3316 | 8 | 2400 | 11000 | РСА32, | Правила РС, | Нормализован |  |  | 8 | 25 |  | T | 20 | 392 | [6 empty] | 489 |  | 27 | [77 empty] | 12 | 130 | 19 | 6 | 19 | 6 | 2 | 3 | 31 |  | -5 | -10 | 31 | -5 | 5 | -5 | [5 empty] | 35.5
400505-0192/5 | 6156 | 6462 |  | 3316 | 8 | 2400 | 11000 | РСА32, | Правила РС, | Нормализован |  |  | 7.5 | 10 |  | L | 0 | [23 empty] | 159 | 172 | 174 | 168 | [60 empty] | 12 | 130 | 19 | 6 | 19 | 6 | 2 | 3 | 31 |  | -5 | -10 | 31 | -5 | 5 | -5 | [5 empty] | 35.5
400705-0664 | 6319 | 7355 |  | 2,56 | 10 | 2000 | 8000 | DH32, | Правила RINA, ч.D:2002, | Нормализующая прокатка |  |  | 10 | 15 | H | T | 20 | 465 | [6 empty] | 570 |  | 27 | [77 empty] | 13 | 127 | 19 | 7 | 18 | 6 | 3 | 3 | 32 |  | -5 | -10 | 30 | -5 | [7 empty] | 36.0667
400705-0664 | 6319 | 7355 |  | 2,56 | 10 | 2000 | 8000 | DH32, | Правила RINA, ч.D:2002, | Нормализующая прокатка |  |  | 10 | 10 |  | L | -20 | [23 empty] | 115 | 110 | 109 | 111 | [60 empty] | 13 | 127 | 19 | 7 | 18 | 6 | 3 | 3 | 32 |  | -5 | -10 | 30 | -5 | [7 empty] | 36.0667
400705-0664 | 6920 | 7443 |  | 6272 | 14 | 2800 | 10000 | DH32, | Правила RINA, ч.D:2002, | Нормализующая прокатка |  |  | 14 | 15 | H | T | 20 | 428 | [6 empty] | 540 |  | 33 | [77 empty] | 18 | 133 | 22 | 10 | 10 | 3 | 2 | 4 | 35 |  | -5 | -10 | 35 | -5 | [7 empty] | 41.4667
400705-0664 | 6920 | 7443 |  | 6272 | 14 | 2800 | 10000 | DH32, | Правила RINA, ч.D:2002, | Нормализующая прокатка |  |  | 10 | 10 |  | L | -20 | [23 empty] | 135 | 123 | 128 | 129 | [60 empty] | 18 | 133 | 22 | 10 | 10 | 3 | 2 | 4 | 35 |  | -5 | -10 | 35 | -5 | [7 empty] | 41.4667
400705-0664 | 7203 | 7727 |  | 3456 | 12 | 3000 | 12000 | DH32, | Правила RINA, ч.D:2002, | Нормализующая прокатка |  |  | 12 | 15 | H | T | 20 | 432 | [6 empty] | 550 |  | 29 | [77 empty] | 17 | 146 | 2 | 13 | 6 | 2 | 2 | 2 | 43 |  | -5 | -10 | 22 | -5 | [7 empty] | 42.3
400705-0664 | 7203 | 7727 |  | 3456 | 12 | 3000 | 12000 | DH32, | Правила RINA, ч.D:2002, | Нормализующая прокатка |  |  | 10 | 10 |  | L | -20 | [23 empty] | 47 | 44 | 49 | 47 | [60 empty] | 17 | 146 | 2 | 13 | 6 | 2 | 2 | 2 | 43 |  | -5 | -10 | 22 | -5 | [7 empty] | 42.3
400505-0192/5 | 6143 | 6319 |  | 2072 | 12 | 2000 | 11000 | РСА32, | Правила РС, | Нормализован |  |  | 12 | 25 |  | T | 20 | 386 | [6 empty] | 500 |  | 26 | [77 empty] | 12 | 125 | 18 | 9 | 19 | 6 | 4 | 4 | 33 |  | -5 | -10 | 27 | -5 | 5 | -5 | [5 empty] | 34.8667
400505-0192/5 | 6143 | 6319 |  | 2072 | 12 | 2000 | 11000 | РСА32, | Правила РС, | Нормализован |  |  | 10 | 10 |  | L | 0 | [23 empty] | 163 | 176 | 163 | 167 | [60 empty] | 12 | 125 | 18 | 9 | 19 | 6 | 4 | 4 | 33 |  | -5 | -10 | 27 | -5 | 5 | -5 | [5 empty] | 34.8667
400705-0677 | 7204 | 7736 |  | 1,92 | 12 | 2500 | 8000 | PCD32, | Правила РС, | Нормализован |  |  | 12 | 25 |  | T | 20 | 413 | [6 empty] | 520 |  | 27 | [13 empty] | 106 | 112 | 110 | 109 | [60 empty] | 16 | 148 | 20 | 7 | 9 | 1 | 1 | 1 | 36 |  | -5 | -10 | 26 | -5 | 6 | -5 | [5 empty] | 41.3
400705-0677 | 7204 | 7736 |  | 1,92 | 12 | 2500 | 8000 | PCD32, | Правила РС, | Нормализован |  |  | 10 | 10 |  | L | -20 | [23 empty] | 205 | 192 | 173 | 190 | [60 empty] | 16 | 148 | 20 | 7 | 9 | 1 | 1 | 1 | 36 |  | -5 | -10 | 26 | -5 | 6 | -5 | [5 empty] | 41.3
400705-0677 | 7206 | 7738 |  | 1,92 | 12 | 2500 | 8000 | PCD32, | Правила РС, | Нормализован |  |  | 12 | 25 |  | T | 20 | 411 | [6 empty] | 520 |  | 28 | [13 empty] | 118 | 120 | 128 | 122 | [60 empty] | 16 | 153 | 30 | 11 | 12 | 2 | 1 | 1 | 30 |  | -5 | -10 | 21 | -5 | 7 | -5 | [5 empty] | 42.3333
400705-0677 | 7206 | 7738 |  | 1,92 | 12 | 2500 | 8000 | PCD32, | Правила РС, | Нормализован |  |  | 10 | 10 |  | L | -20 | [23 empty] | 155 | 140 | 132 | 142 | [60 empty] | 16 | 153 | 30 | 11 | 12 | 2 | 1 | 1 | 30 |  | -5 | -10 | 21 | -5 | 7 | -5 | [5 empty] | 42.3333
400705-0677 | 7208 | 7737 |  | 1,92 | 12 | 2500 | 8000 | PCD32, | Правила РС, | Нормализован |  |  | 12 | 25 |  | T | 20 | 402 | [6 empty] | 505 |  | 30 | [13 empty] | 152 | 140 | 136 | 143 | [60 empty] | 16 | 149 | 30 | 14 | 11 | 3 | 2 | 3 | 42 |  | -5 | -10 | 26 | -5 | 6 | -5 | [5 empty] | 42.0667
400705-0677 | 7208 | 7737 |  | 1,92 | 12 | 2500 | 8000 | PCD32, | Правила РС, | Нормализован |  |  | 10 | 10 |  | L | -20 | [23 empty] | 130 | 146 | 150 | 142 | [60 empty] | 16 | 149 | 30 | 14 | 11 | 3 | 2 | 3 | 42 |  | -5 | -10 | 26 | -5 | 6 | -5 | [5 empty] | 42.0667
400705-0677 | 7219 | 7734 |  | 2,24 | 14 | 2500 | 8000 | PCD32, | Правила РС, | Нормализован |  |  | 14 | 25 |  | T | 20 | 400 | [6 empty] | 500 |  | 28 | [13 empty] | 132 | 126 | 122 | 127 | [60 empty] | 17 | 141 | 4 | 8 | 10 | 2 | 2 | 2 | 31 |  | -5 | -10 | 30 | -5 | 7 | -5 | [5 empty] | 41.4667
400705-0677 | 7219 | 7734 |  | 2,24 | 14 | 2500 | 8000 | PCD32, | Правила РС, | Нормализован |  |  | 10 | 10 |  | L | -20 | [23 empty] | 151 | 162 | 136 | 150 | [60 empty] | 17 | 141 | 4 | 8 | 10 | 2 | 2 | 2 | 31 |  | -5 | -10 | 30 | -5 | 7 | -5 | [5 empty] | 41.4667
400505-0192 | 6300 | 6774 |  | 10362 | 24 | 2500 | 11000 | PCD32, | Правила РС, | Нормализован |  |  | 24 | 25 | B | T | 20 | 349 | [6 empty] | 476 |  | 31 | [77 empty] | 12 | 130 | 19 | 6 | 19 | 6 | 2 | 3 | 31 |  | -5 | -10 | 31 | -5 | 5 | -5 | [5 empty] | 35.5
400505-0192 | 6300 | 6774 |  | 10362 | 24 | 2500 | 11000 | PCD32, | Правила РС, | Нормализован |  |  | 10 | 10 |  | L | -20 | [23 empty] | 280 | 272 | 277 | 276 | [60 empty] | 12 | 130 | 19 | 6 | 19 | 6 | 2 | 3 | 31 |  | -5 | -10 | 31 | -5 | 5 | -5 | [5 empty] | 35.5
400505-0192/5 | 6143 | 6349 |  | 3618 | 12 | 1600 | 12000 | РСА32, | Правила РС, | Нормализован |  |  | 12 | 25 |  | T | 20 | 394 | [6 empty] | 495 |  | 28 | [77 empty] | 12 | 125 | 18 | 9 | 19 | 6 | 4 | 4 | 33 |  | -5 | -10 | 27 | -5 | 5 | -5 | [5 empty] | 34.8667
400505-0192/5 | 6143 | 6349 |  | 3618 | 12 | 1600 | 12000 | РСА32, | Правила РС, | Нормализован |  |  | 10 | 10 |  | L | 0 | [23 empty] | 140 | 138 | 154 | 144 | [60 empty] | 12 | 125 | 18 | 9 | 19 | 6 | 4 | 4 | 33 |  | -5 | -10 | 27 | -5 | 5 | -5 | [5 empty] | 34.8667
400705-0664 | 7381 | 7964 |  | 3584 | 14 | 2000 | 8000 | DH32, | Правила RINA, ч.D:2002, | Нормализующая прокатка |  |  | 14 | 15 | B | T | 20 | 461 | [6 empty] | 575 |  | 25 | [77 empty] | 15 | 147 | 24 | 12 | 16 | 3 | 2 | 3 | 41 |  | -5 | -10 | 33 | -5 | [7 empty] | 40.7333
400705-0664 | 7381 | 7964 |  | 3584 | 14 | 2000 | 8000 | DH32, | Правила RINA, ч.D:2002, | Нормализующая прокатка |  |  | 10 | 10 |  | L | -20 | [23 empty] | 139 | 120 | 130 | 130 | [60 empty] | 15 | 147 | 24 | 12 | 16 | 3 | 2 | 3 | 41 |  | -5 | -10 | 33 | -5 | [7 empty] | 40.7333
400705-0677 | 7387 | 7954 |  | 6,72 | 14 | 2500 | 8000 | PCD32, | Правила РС, | Нормализован |  |  | 14 | 25 |  | T | 20 | 413 | [6 empty] | 530 |  | 28 | [77 empty] | 15 | 138 | 24 | 12 | 16 | 3 | 2 | 3 | 41 |  | -5 | -10 | 33 | -5 | 5 | -5 | [5 empty] | 39.2333
400705-0677 | 7387 | 7954 |  | 6,72 | 14 | 2500 | 8000 | PCD32, | Правила РС, | Нормализован |  |  | 10 | 10 |  | L | -20 | [23 empty] | 145 | 152 | 153 | 150 | [60 empty] | 15 | 138 | 24 | 12 | 16 | 3 | 2 | 3 | 41 |  | -5 | -10 | 33 | -5 | 5 | -5 | [5 empty] | 39.2333
400705-0664 | 7064 | 7703 |  | 5,28 | 11 | 2500 | 12000 | DH32, | Правила RINA, ч.D:2002, | Нормализующая прокатка |  |  | 11 | 15 | H | T | 20 | 479 | [6 empty] | 580 |  | 26 | [77 empty] | 16 | 154 | 30 | 6 | 11 | 4 | 3 | 3 | 32 |  | -5 | -10 | 30 | -5 | [7 empty] | 43.1667
400705-0664 | 7064 | 7703 |  | 5,28 | 11 | 2500 | 12000 | DH32, | Правила RINA, ч.D:2002, | Нормализующая прокатка |  |  | 10 | 10 |  | L | -20 | [23 empty] | 126 | 106 | 114 | 115 | [60 empty] | 16 | 154 | 30 | 6 | 11 | 4 | 3 | 3 | 32 |  | -5 | -10 | 30 | -5 | [7 empty] | 43.1667
400705-0677 | 7219 | 7741 |  | 1884 | 12 | 2500 | 8000 | PCD32, | Правила РС, | Нормализован |  |  | 12 | 25 |  | T | 20 | 404 | [6 empty] | 520 |  | 30 | [77 empty] | 17 | 141 | 4 | 8 | 10 | 2 | 2 | 2 | 31 |  | -5 | -10 | 30 | -5 | 7 | -5 | [5 empty] | 41.4667
400705-0677 | 7219 | 7741 |  | 1884 | 12 | 2500 | 8000 | PCD32, | Правила РС, | Нормализован |  |  | 10 | 10 |  | L | -20 | [23 empty] | 145 | 154 | 150 | 150 | [60 empty] | 17 | 141 | 4 | 8 | 10 | 2 | 2 | 2 | 31 |  | -5 | -10 | 30 | -5 | 7 | -5 | [5 empty] | 41.4667
400705-0747 | 7973 | 8503 |  | 5024 | 12 | 2650 | 10000 | PCD32, | GOST 5521-93, | Нормализован |  |  | 12 | 25 |  | T | 20 | 360 | [6 empty] | 560 |  | 27 | [77 empty] | 16 | 149 | 27 | 6 | 20 | 3 | 2 | 3 | 43 |  | -5 | -10 | -10 | 55 | 5 | 5 | [5 empty] | 43.0667
400705-0747 | 7973 | 8503 |  | 5024 | 12 | 2650 | 10000 | PCD32, | GOST 5521-93, | Нормализован |  |  | 12 | 25 |  | T | 20 | 424 | [6 empty] | 550 |  | 28 | [77 empty] | 16 | 149 | 27 | 6 | 20 | 3 | 2 | 3 | 43 |  | -5 | -10 | -10 | 55 | 5 | 5 | [5 empty] | 43.0667
400705-0747 | 7973 | 8503 |  | 5024 | 12 | 2650 | 10000 | PCD32, | GOST 5521-93, | Нормализован |  |  | 10 | 10 |  | L | -20 | [23 empty] | 195 | 184 | 186 | 188 | [60 empty] | 16 | 149 | 27 | 6 | 20 | 3 | 2 | 3 | 43 |  | -5 | -10 | -10 | 55 | 5 | 5 | [5 empty] | 43.0667
400705-0747 | 7973 | 8503 |  | 5024 | 12 | 2650 | 10000 | PCD32, | GOST 5521-93, | Нормализован |  |  | 10 | 10 |  | L | -20 | [23 empty] | 190 | 180 | 170 | 180 | [60 empty] | 16 | 149 | 27 | 6 | 20 | 3 | 2 | 3 | 43 |  | -5 | -10 | -10 | 55 | 5 | 5 | [5 empty] | 43.0667
400705-0664 | 7382 | 8203 |  | 3,36 | 12.5 | 2800 | 12000 | DH32, | Правила RINA, ч.D:2002, | Нормализующая прокатка |  |  | 12.5 | 15 | H | T | 20 | 481 | [6 empty] | 570 |  | 26 | [77 empty] | 15 | 138 | 24 | 12 | 16 | 3 | 2 | 3 | 41 |  | -5 | -10 | 33 | -5 | [7 empty] | 39.2333
400705-0664 | 7382 | 8203 |  | 3,36 | 12.5 | 2800 | 12000 | DH32, | Правила RINA, ч.D:2002, | Нормализующая прокатка |  |  | 10 | 10 |  | L | -20 | [23 empty] | 120 | 125 | 127 | 124 | [60 empty] | 15 | 138 | 24 | 12 | 16 | 3 | 2 | 3 | 41 |  | -5 | -10 | 33 | -5 | [7 empty] | 39.2333
400705-0667 | 7537 | 8157 |  | 3696 | 15 | 2200 | 7000 | AB/AH32NZ25U, | Правила ABS , | Нормализован |  |  | 15 | 25 | H | T | 20 | 411 | [6 empty] | 560 |  | 26 | [77 empty] | 18 | 147 | 17 | 5 | 18 | 3 | 2 | 2 | 34 |  | 10 | -10 | 22 | -5 | [7 empty] | 43.6667
400705-0667 | 7537 | 8157 |  | 3696 | 15 | 2200 | 7000 | AB/AH32NZ25U, | Правила ABS , | Нормализован |  | 6 |  |  |  | Z | 20 | [87 empty] | 18 | 147 | 17 | 5 | 18 | 3 | 2 | 2 | 34 |  | 10 | -10 | 22 | -5 | [7 empty] | 43.6667
400705-0667 | 7537 | 8157 |  | 3696 | 15 | 2200 | 7000 | AB/AH32NZ25U, | Правила ABS , | Нормализован |  |  | 10 | 10 |  | L | 0 | [23 empty] | 156 | 168 | 170 | 165 | [60 empty] | 18 | 147 | 17 | 5 | 18 | 3 | 2 | 2 | 34 |  | 10 | -10 | 22 | -5 | [7 empty] | 43.6667
400705-0747 | 7973 | 8503 |  | 5024 | 12 | 2650 | 10000 | PCD32, | GOST 5521-93, | Нормализован |  |  | 12 | 30 |  | T | 20 | 360 | [6 empty] | 560 |  | 27 | [77 empty] | 16 | 149 | 27 | 6 | 20 | 3 | 2 | 3 | 43 |  | -5 | -10 | -10 | 55 | 5 | 5 | [5 empty] | 43.0667
400705-0747 | 7973 | 8503 |  | 5024 | 12 | 2650 | 10000 | PCD32, | GOST 5521-93, | Нормализован |  |  | 12 | 30 |  | T | 20 | 424 | [6 empty] | 550 |  | 28 | [77 empty] | 16 | 149 | 27 | 6 | 20 | 3 | 2 | 3 | 43 |  | -5 | -10 | -10 | 55 | 5 | 5 | [5 empty] | 43.0667
400705-0747 | 7973 | 8503 |  | 5024 | 12 | 2650 | 10000 | PCD32, | GOST 5521-93, | Нормализован |  |  | 10 | 10 |  | L | -20 | [23 empty] | 195 | 184 | 186 | 188 | [60 empty] | 16 | 149 | 27 | 6 | 20 | 3 | 2 | 3 | 43 |  | -5 | -10 | -10 | 55 | 5 | 5 | [5 empty] | 43.0667
400705-0747 | 7973 | 8503 |  | 5024 | 12 | 2650 | 10000 | PCD32, | GOST 5521-93, | Нормализован |  |  | 10 | 10 |  | L | -20 | [23 empty] | 190 | 180 | 170 | 180 | [60 empty] | 16 | 149 | 27 | 6 | 20 | 3 | 2 | 3 | 43 |  | -5 | -10 | -10 | 55 | 5 | 5 | [5 empty] | 43.0667
400705-0727 | 7959 | 8500 |  | 33915 | 18 | 2000 | 8000 | NVD32, | Правила DNV: Часть 2,Глава 2,Раздел 1(январь 2005), | Контролируемая прокатка |  |  | 18 | 25 | B | T | 20 | 429 | [6 empty] | 560 |  | 27 | [77 empty] | 14 | 145 | 21 | 4 | 17 | 4 | 2 | 3 | 37 |  | -5 | -10 | 33 | -5 | [7 empty] | 39.6
400705-0727 | 7959 | 8500 |  | 33915 | 18 | 2000 | 8000 | NVD32, | Правила DNV: Часть 2,Глава 2,Раздел 1(январь 2005), | Контролируемая прокатка |  |  | 10 | 10 |  | L | -20 | [23 empty] | 107 | 109 | 109 | 108 | [60 empty] | 14 | 145 | 21 | 4 | 17 | 4 | 2 | 3 | 37 |  | -5 | -10 | 33 | -5 | [7 empty] | 39.6
400705-0727 | 7959 | 8501 |  | 33915 | 18 | 2000 | 8000 | NVD32, | Правила DNV: Часть 2,Глава 2,Раздел 1(январь 2005), | Контролируемая прокатка |  |  | 18 | 25 | H | T | 20 | 399 | [6 empty] | 530 |  | 30 | [77 empty] | 14 | 145 | 21 | 4 | 17 | 4 | 2 | 3 | 37 |  | -5 | -10 | 33 | -5 | [7 empty] | 39.6
400705-0727 | 7959 | 8501 |  | 33915 | 18 | 2000 | 8000 | NVD32, | Правила DNV: Часть 2,Глава 2,Раздел 1(январь 2005), | Контролируемая прокатка |  |  | 10 | 10 |  | L | -20 | [23 empty] | 131 | 77 | 106 | 105 | [60 empty] | 14 | 145 | 21 | 4 | 17 | 4 | 2 | 3 | 37 |  | -5 | -10 | 33 | -5 | [7 empty] | 39.6
400705-0514 | 5123 | 5332 |  | 1884 | 15 | 2000 | 8000 | DH32, | Правила RINA, ч.D:2002, | Нормализующая прокатка |  |  | 15 | 15 | B | T | 20 | 406 | [6 empty] | 491 |  | 32 | [77 empty] | 9 | 153 | 22 | 13 | 15 | 2 | 2 | 2 | 39 |  | 16 | -10 | 35 | 55 | [7 empty] | 36.4667
400705-0514 | 5123 | 5332 |  | 1884 | 15 | 2000 | 8000 | DH32, | Правила RINA, ч.D:2002, | Нормализующая прокатка |  |  | 10 | 10 |  | L | -20 | [23 empty] | 138 | 160 | 151 | 150 | [60 empty] | 9 | 153 | 22 | 13 | 15 | 2 | 2 | 2 | 39 |  | 16 | -10 | 35 | 55 | [7 empty] | 36.4667
400705-0663 | 7385 | 7976 |  | 3136 | 7 | 2800 | 10000 | AH32, | Правила RINA, ч.D:2002, | Нормализован |  |  | 7 | 15 | B | T | 20 | 449 | [6 empty] | 545 |  | 30 | [77 empty] | 15 | 147 | 24 | 12 | 16 | 3 | 2 | 3 | 41 |  | -5 | -10 | 33 | -5 | [7 empty] | 40.7333
400705-0663 | 7385 | 7976 |  | 3136 | 7 | 2800 | 10000 | AH32, | Правила RINA, ч.D:2002, | Нормализован |  |  | 5 | 10 |  | L | 0 | [23 empty] | 60 | 62 | 59 | 60 | [60 empty] | 15 | 147 | 24 | 12 | 16 | 3 | 2 | 3 | 41 |  | -5 | -10 | 33 | -5 | [7 empty] | 40.7333
400705-0664 | 7382 | 8164 |  | 2,16 | 9 | 2500 | 12000 | DH32, | Правила RINA, ч.D:2002, | Нормализующая прокатка |  |  | 9 | 15 | B | T | 20 | 479 | [6 empty] | 565 |  | 38 | [77 empty] | 15 | 138 | 24 | 12 | 16 | 3 | 2 | 3 | 41 |  | -5 | -10 | 33 | -5 | [7 empty] | 39.2333
400705-0664 | 7382 | 8164 |  | 2,16 | 9 | 2500 | 12000 | DH32, | Правила RINA, ч.D:2002, | Нормализующая прокатка |  |  | 7.5 | 10 |  | L | -20 | [23 empty] | 105 | 109 | 100 | 105 | [60 empty] | 15 | 138 | 24 | 12 | 16 | 3 | 2 | 3 | 41 |  | -5 | -10 | 33 | -5 | [7 empty] | 39.2333
400705-0663 | 7225 | 7724 |  | 12544 | 10 | 2800 | 8000 | AH32, | Правила RINA, ч.D:2002, | Нормализующая прокатка |  |  | 10 | 15 | B | T | 20 | 449 | [6 empty] | 550 |  | 32 | [77 empty] | 16 | 149 | 30 | 14 | 11 | 3 | 2 | 3 | 42 |  | -5 | -10 | 26 | -5 | [7 empty] | 42.0667
400705-0663 | 7225 | 7724 |  | 12544 | 10 | 2800 | 8000 | AH32, | Правила RINA, ч.D:2002, | Нормализующая прокатка |  |  | 10 | 10 |  | L | 0 | [23 empty] | 110 | 115 | 118 | 114 | [60 empty] | 16 | 149 | 30 | 14 | 11 | 3 | 2 | 3 | 42 |  | -5 | -10 | 26 | -5 | [7 empty] | 42.0667
400705-0663 | 7226 | 7725 |  | 5,76 | 10 | 3000 | 12000 | AH32, | Правила RINA, ч.D:2002, | Нормализующая прокатка |  |  | 10 | 15 | H | T | 20 | 448 | [6 empty] | 575 |  | 29 | [77 empty] | 16 | 145 | 30 | 8 | 11 | 4 | 2 | 2 | 39 |  | -5 | -10 | 25 | -5 | [7 empty] | 41.5333
400705-0663 | 7226 | 7725 |  | 5,76 | 10 | 3000 | 12000 | AH32, | Правила RINA, ч.D:2002, | Нормализующая прокатка |  |  | 10 | 10 |  | L | 0 | [23 empty] | 152 | 145 | 128 | 142 | [60 empty] | 16 | 145 | 30 | 8 | 11 | 4 | 2 | 2 | 39 |  | -5 | -10 | 25 | -5 | [7 empty] | 41.5333
400705-0663 | 7384 | 7977 |  | 3584 | 10 | 2800 | 8000 | AH32, | Правила RINA, ч.D:2002, | Нормализующая прокатка |  |  | 10 | 15 | H | T | 20 | 454 | [6 empty] | 560 |  | 30 | [77 empty] | 15 | 138 | 24 | 12 | 16 | 3 | 2 | 3 | 41 |  | -5 | -10 | 33 | -5 | [7 empty] | 39.2333
400705-0663 | 7384 | 7977 |  | 3584 | 10 | 2800 | 8000 | AH32, | Правила RINA, ч.D:2002, | Нормализующая прокатка |  |  | 10 | 10 |  | L | 0 | [23 empty] | 122 | 133 | 146 | 134 | [60 empty] | 15 | 138 | 24 | 12 | 16 | 3 | 2 | 3 | 41 |  | -5 | -10 | 33 | -5 | [7 empty] | 39.2333
400705-0663 | 7384 | 7980 |  | 4472 | 11.5 | 2700 | 9000 | AH32, | Правила RINA, ч.D:2002, | Нормализующая прокатка |  |  | 11.5 | 15 | B | T | 20 | 459 | [6 empty] | 560 |  | 31 | [77 empty] | 15 | 138 | 24 | 12 | 16 | 3 | 2 | 3 | 41 |  | -5 | -10 | 33 | -5 | [7 empty] | 39.2333
400705-0663 | 7384 | 7980 |  | 4472 | 11.5 | 2700 | 9000 | AH32, | Правила RINA, ч.D:2002, | Нормализующая прокатка |  |  | 10 | 10 |  | L | 0 | [23 empty] | 138 | 136 | 120 | 131 | [60 empty] | 15 | 138 | 24 | 12 | 16 | 3 | 2 | 3 | 41 |  | -5 | -10 | 33 | -5 | [7 empty] | 39.2333
400705-0663 | 7385 | 7965 |  | 3072 | 12 | 2000 | 8000 | AH32, | Правила RINA, ч.D:2002, | Нормализующая прокатка |  |  | 12 | 15 | H | T | 20 | 431 | [6 empty] | 560 |  | 26 | [77 empty] | 15 | 147 | 24 | 12 | 16 | 3 | 2 | 3 | 41 |  | -5 | -10 | 33 | -5 | [7 empty] | 40.7333
400705-0663 | 7385 | 7965 |  | 3072 | 12 | 2000 | 8000 | AH32, | Правила RINA, ч.D:2002, | Нормализующая прокатка |  |  | 10 | 10 |  | L | 0 | [23 empty] | 149 | 151 | 152 | 151 | [60 empty] | 15 | 147 | 24 | 12 | 16 | 3 | 2 | 3 | 41 |  | -5 | -10 | 33 | -5 | [7 empty] | 40.7333
400705-0664 | 7174 | 7722 |  | 2218 | 11 | 2800 | 9000 | DH32, | Правила RINA, ч.D:2002, | Нормализующая прокатка |  |  | 11 | 15 | B | T | 20 | 461 | [6 empty] | 570 |  | 32 | [77 empty] | 18 | 140 | 30 | 6 | 14 | 3 | 1 | 3 | 35 |  | -5 | -10 | 29 | -5 | [7 empty] | 42.5
400705-0664 | 7174 | 7722 |  | 2218 | 11 | 2800 | 9000 | DH32, | Правила RINA, ч.D:2002, | Нормализующая прокатка |  |  | 10 | 10 |  | L | -20 | [23 empty] | 80 | 95 | 90 | 88 | [60 empty] | 18 | 140 | 30 | 6 | 14 | 3 | 1 | 3 | 35 |  | -5 | -10 | 29 | -5 | [7 empty] | 42.5
400705-0664 | 7242 | 7728 |  | 2976 | 10 | 3100 | 12000 | DH32, | Правила RINA, ч.D:2002, | Нормализующая прокатка |  |  | 10 | 15 | B | T | 20 | 490 | [6 empty] | 590 |  | 29 | [77 empty] | 17 | 149 | 2 | 8 | 10 | 4 | 2 | 3 | 31 |  | -5 | -10 | 28 | -5 | [7 empty] | 43.2667
400705-0664 | 7242 | 7728 |  | 2976 | 10 | 3100 | 12000 | DH32, | Правила RINA, ч.D:2002, | Нормализующая прокатка |  |  | 10 | 10 |  | L | -20 | [23 empty] | 109 | 101 | 116 | 109 | [60 empty] | 17 | 149 | 2 | 8 | 10 | 4 | 2 | 3 | 31 |  | -5 | -10 | 28 | -5 | [7 empty] | 43.2667
400705-0664 | 7382 | 7975 |  | 3968 | 10 | 3100 | 8000 | DH32, | Правила RINA, ч.D:2002, | Нормализующая прокатка |  |  | 10 | 15 | H | T | 20 | 520 | [6 empty] | 630 |  | 30 | [77 empty] | 15 | 138 | 24 | 12 | 16 | 3 | 2 | 3 | 41 |  | -5 | -10 | 33 | -5 | [7 empty] | 39.2333
400705-0664 | 7382 | 7975 |  | 3968 | 10 | 3100 | 8000 | DH32, | Правила RINA, ч.D:2002, | Нормализующая прокатка |  |  | 10 | 10 |  | L | -20 | [23 empty] | 120 | 110 | 124 | [61 empty] | 15 | 138 | 24 | 12 | 16 | 3 | 2 | 3 | 41 |  | -5 | -10 | 33 | -5 | [7 empty] | 39.2333
400705-0664 | 7382 | 8164 |  | 4,32 | 9 | 2500 | 12000 | DH32, | Правила RINA, ч.D:2002, | Нормализующая прокатка |  |  | 9 | 15 | B | T | 20 | 479 | [6 empty] | 565 |  | 38 | [77 empty] | 15 | 138 | 24 | 12 | 16 | 3 | 2 | 3 | 41 |  | -5 | -10 | 33 | -5 | [7 empty] | 39.2333
400705-0664 | 7382 | 8164 |  | 4,32 | 9 | 2500 | 12000 | DH32, | Правила RINA, ч.D:2002, | Нормализующая прокатка |  |  | 7.5 | 10 |  | L | -20 | [23 empty] | 105 | 109 | 100 | 105 | [60 empty] | 15 | 138 | 24 | 12 | 16 | 3 | 2 | 3 | 41 |  | -5 | -10 | 33 | -5 | [7 empty] | 39.2333
400705-0677 | 7204 | 7752 |  | 1,44 | 9 | 2500 | 8000 | PCD32, | Правила РС, | Нормализован |  |  | 9 | 25 |  | T | 20 | 417 | [6 empty] | 520 |  | 30 | [77 empty] | 16 | 148 | 20 | 7 | 9 | 1 | 1 | 1 | 36 |  | -5 | -10 | 26 | -5 | 6 | -5 | [5 empty] | 41.3
400705-0677 | 7204 | 7752 |  | 1,44 | 9 | 2500 | 8000 | PCD32, | Правила РС, | Нормализован |  |  | 7.5 | 10 |  | L | -20 | [23 empty] | 122 | 110 | 118 | 117 | [60 empty] | 16 | 148 | 20 | 7 | 9 | 1 | 1 | 1 | 36 |  | -5 | -10 | 26 | -5 | 6 | -5 | [5 empty] | 41.3
400705-0677 | 7387 | 7947 |  | 1,44 | 9 | 2500 | 8000 | PCD32, | Правила РС, | Нормализован |  |  | 9 | 25 |  | T | 20 | 408 | [6 empty] | 505 |  | 30 | [77 empty] | 15 | 138 | 24 | 12 | 16 | 3 | 2 | 3 | 41 |  | -5 | -10 | 33 | -5 | 5 | -5 | [5 empty] | 39.2333
400705-0677 | 7387 | 7947 |  | 1,44 | 9 | 2500 | 8000 | PCD32, | Правила РС, | Нормализован |  |  | 7.5 | 10 |  | L | -20 | [23 empty] | 120 | 132 | 110 | 121 | [60 empty] | 15 | 138 | 24 | 12 | 16 | 3 | 2 | 3 | 41 |  | -5 | -10 | 33 | -5 | 5 | -5 | [5 empty] | 39.2333
400705-0677 | 7388 | 7948 |  | 1,44 | 9 | 2500 | 8000 | PCD32, | Правила РС, | Нормализован |  |  | 9 | 25 |  | T | 20 | 385 | [6 empty] | 477 |  | 32 | [77 empty] | 15 | 138 | 24 | 12 | 16 | 3 | 2 | 3 | 41 |  | -5 | -10 | 33 | -5 | 5 | -5 | [5 empty] | 39.2333
400705-0677 | 7388 | 7948 |  | 1,44 | 9 | 2500 | 8000 | PCD32, | Правила РС, | Нормализован |  |  | 7.5 | 10 |  | L | -20 | [23 empty] | 130 | 140 | 126 | 132 | [60 empty] | 15 | 138 | 24 | 12 | 16 | 3 | 2 | 3 | 41 |  | -5 | -10 | 33 | -5 | 5 | -5 | [5 empty] | 39.2333
400705-0677 | 7066 | 7735 |  | 6,72 | 14 | 2500 | 8000 | PCD32, | Правила РС, | Нормализован |  |  | 14 | 25 |  | T | 20 | 395 | [6 empty] | 530 |  | 28 | [77 empty] | 18 | 123 | 24 | 12 | 15 | 7 | 4 | 4 | 30 |  | -5 | -10 | 10 | 33 | 7 | 5 | [5 empty] | 41.2933
400705-0677 | 7066 | 7735 |  | 6,72 | 14 | 2500 | 8000 | PCD32, | Правила РС, | Нормализован |  |  | 10 | 10 |  | L | -20 | [23 empty] | 121 | 85 | 110 | 105 | [60 empty] | 18 | 123 | 24 | 12 | 15 | 7 | 4 | 4 | 30 |  | -5 | -10 | 10 | 33 | 7 | 5 | [5 empty] | 41.2933
400705-0677 | 7200 | 7739 |  | 3,84 | 12 | 2500 | 8000 | PCD32, | Правила РС, | Нормализован |  |  | 12 | 25 |  | T | 20 | 424 | [6 empty] | 540 |  | 28 | [77 empty] | 17 | 146 | 30 | 8 | 9 | 3 | 3 | 3 | 40 |  | -5 | -10 | 30 | -5 | 7 | -5 | [5 empty] | 42.6333
400705-0677 | 7200 | 7739 |  | 3,84 | 12 | 2500 | 8000 | PCD32, | Правила РС, | Нормализован |  |  | 10 | 10 |  | L | -20 | [23 empty] | 92 | 135 | 121 | 116 | [60 empty] | 17 | 146 | 30 | 8 | 9 | 3 | 3 | 3 | 40 |  | -5 | -10 | 30 | -5 | 7 | -5 | [5 empty] | 42.6333
400705-0677 | 7206 | 7738 |  | 15,36 | 12 | 2500 | 8000 | PCD32, | Правила РС, | Нормализован |  |  | 12 | 25 |  | T | 20 | 411 | [6 empty] | 520 |  | 28 | [77 empty] | 16 | 153 | 30 | 11 | 12 | 2 | 1 | 1 | 30 |  | -5 | -10 | 21 | -5 | 7 | -5 | [5 empty] | 42.3333
400705-0677 | 7206 | 7738 |  | 15,36 | 12 | 2500 | 8000 | PCD32, | Правила РС, | Нормализован |  |  | 10 | 10 |  | L | -20 | [23 empty] | 155 | 140 | 132 | 142 | [60 empty] | 16 | 153 | 30 | 11 | 12 | 2 | 1 | 1 | 30 |  | -5 | -10 | 21 | -5 | 7 | -5 | [5 empty] | 42.3333
400705-0677 | 7208 | 7737 |  | 7,68 | 12 | 2500 | 8000 | PCD32, | Правила РС, | Нормализован |  |  | 12 | 25 |  | T | 20 | 402 | [6 empty] | 505 |  | 30 | [77 empty] | 16 | 149 | 30 | 14 | 11 | 3 | 2 | 3 | 42 |  | -5 | -10 | 26 | -5 | 6 | -5 | [5 empty] | 42.0667
400705-0677 | 7208 | 7737 |  | 7,68 | 12 | 2500 | 8000 | PCD32, | Правила РС, | Нормализован |  |  | 10 | 10 |  | L | -20 | [23 empty] | 130 | 146 | 150 | 142 | [60 empty] | 16 | 149 | 30 | 14 | 11 | 3 | 2 | 3 | 42 |  | -5 | -10 | 26 | -5 | 6 | -5 | [5 empty] | 42.0667
400705-0677 | 7219 | 7734 |  | 2,24 | 14 | 2500 | 8000 | PCD32, | Правила РС, | Нормализован |  |  | 14 | 25 |  | T | 20 | 400 | [6 empty] | 500 |  | 28 | [77 empty] | 17 | 141 | 4 | 8 | 10 | 2 | 2 | 2 | 31 |  | -5 | -10 | 30 | -5 | 7 | -5 | [5 empty] | 41.4667
400705-0677 | 7219 | 7734 |  | 2,24 | 14 | 2500 | 8000 | PCD32, | Правила РС, | Нормализован |  |  | 10 | 10 |  | L | -20 | [23 empty] | 151 | 162 | 136 | 150 | [60 empty] | 17 | 141 | 4 | 8 | 10 | 2 | 2 | 2 | 31 |  | -5 | -10 | 30 | -5 | 7 | -5 | [5 empty] | 41.4667
400705-0677 | 7220 | 7740 |  | 21,12 | 12 | 2500 | 8000 | PCD32, | Правила РС, | Нормализован |  |  | 12 | 25 |  | T | 20 | 404 | [6 empty] | 520 |  | 26 | [77 empty] | 16 | 145 | 3 | 10 | 9 | 2 | 2 | 2 | 54 |  | -5 | -10 | 28 | -5 | 8 | -5 | [5 empty] | 41.1333
400705-0677 | 7220 | 7740 |  | 21,12 | 12 | 2500 | 8000 | PCD32, | Правила РС, | Нормализован |  |  | 10 | 10 |  | L | -20 | [23 empty] | 158 | 155 | 129 | 147 | [60 empty] | 16 | 145 | 3 | 10 | 9 | 2 | 2 | 2 | 54 |  | -5 | -10 | 28 | -5 | 8 | -5 | [5 empty] | 41.1333
400705-0677 | 7387 | 7953 |  | 15,36 | 12 | 2500 | 8000 | PCD32, | Правила РС, | Нормализован |  |  | 12 | 25 |  | T | 20 | 406 | [6 empty] | 525 |  | 30 | [77 empty] | 15 | 138 | 24 | 12 | 16 | 3 | 2 | 3 | 41 |  | -5 | -10 | 33 | -5 | 5 | -5 | [5 empty] | 39.2333
400705-0677 | 7387 | 7953 |  | 15,36 | 12 | 2500 | 8000 | PCD32, | Правила РС, | Нормализован |  |  | 10 | 10 |  | L | -20 | [23 empty] | 153 | 148 | 140 | 147 | [60 empty] | 15 | 138 | 24 | 12 | 16 | 3 | 2 | 3 | 41 |  | -5 | -10 | 33 | -5 | 5 | -5 | [5 empty] | 39.2333
400705-0677 | 7387 | 7954 |  | 13,44 | 14 | 2500 | 8000 | PCD32, | Правила РС, | Нормализован |  |  | 14 | 25 |  | T | 20 | 413 | [6 empty] | 530 |  | 28 | [77 empty] | 15 | 138 | 24 | 12 | 16 | 3 | 2 | 3 | 41 |  | -5 | -10 | 33 | -5 | 5 | -5 | [5 empty] | 39.2333
400705-0677 | 7387 | 7954 |  | 13,44 | 14 | 2500 | 8000 | PCD32, | Правила РС, | Нормализован |  |  | 10 | 10 |  | L | -20 | [23 empty] | 145 | 152 | 153 | 150 | [60 empty] | 15 | 138 | 24 | 12 | 16 | 3 | 2 | 3 | 41 |  | -5 | -10 | 33 | -5 | 5 | -5 | [5 empty] | 39.2333
400705-0677 | 7388 | 7952 |  | 1,92 | 12 | 2500 | 8000 | PCD32, | Правила РС, | Нормализован |  |  | 12 | 25 |  | T | 20 | 404 | [6 empty] | 520 |  | 30 | [77 empty] | 15 | 138 | 24 | 12 | 16 | 3 | 2 | 3 | 41 |  | -5 | -10 | 33 | -5 | 5 | -5 | [5 empty] | 39.2333
400705-0677 | 7388 | 7952 |  | 1,92 | 12 | 2500 | 8000 | PCD32, | Правила РС, | Нормализован |  |  | 10 | 10 |  | L | -20 | [23 empty] | 171 | 158 | 150 | 160 | [60 empty] | 15 | 138 | 24 | 12 | 16 | 3 | 2 | 3 | 41 |  | -5 | -10 | 33 | -5 | 5 | -5 | [5 empty] | 39.2333
400505-0285/3 | 8348 | 8998 |  | 4146 | 11 | 2000 | 8000 | РСА32, | Правила РС, | Нормализован |  |  | 11 | 25 |  | T | 20 | 359 | [6 empty] | 489 |  | 30 | [77 empty] | 15 | 131 | 21 | 6 | 20 | 3 | 3 | 3 | 33 |  | -5 | -10 | 10 | -5 | 7 | -5 | [5 empty] | 38.1333
400505-0285/3 | 8348 | 8998 |  | 4146 | 11 | 2000 | 8000 | РСА32, | Правила РС, | Нормализован |  |  | 10 | 10 |  | L | 0 | [23 empty] | 214 | 210 | 207 | 210 | [60 empty] | 15 | 131 | 21 | 6 | 20 | 3 | 3 | 3 | 33 |  | -5 | -10 | 10 | -5 | 7 | -5 | [5 empty] | 38.1333
400505-0285/3 | 8445 | 8989 |  | 8,01 | 8.5 | 2500 | 8000 | РСА32, | Правила РС, | Нормализован |  |  | 8.5 | 25 |  | T | 20 | 445 | [6 empty] | 560 |  | 25 | [77 empty] | 17 | 158 | 20 | 5 | 11 | 3 | 2 | 2 | 40 |  | -5 | -10 | 22 | -5 | 5 | -5 | [5 empty] | 44.5
400505-0285/3 | 8445 | 8989 |  | 8,01 | 8.5 | 2500 | 8000 | РСА32, | Правила РС, | Нормализован |  |  | 7.5 | 10 |  | L | 0 | [23 empty] | 144 | 145 | 151 | 147 | [60 empty] | 17 | 158 | 20 | 5 | 11 | 3 | 2 | 2 | 40 |  | -5 | -10 | 22 | -5 | 5 | -5 | [5 empty] | 44.5
400505-0285/3 | 8445 | 8990 |  | 3768 | 8 | 2500 | 8000 | РСА32, | Правила РС, | Нормализован |  |  | 8 | 25 |  | T | 20 | 468 | [6 empty] | 580 |  | 23 | [77 empty] | 17 | 158 | 20 | 5 | 11 | 3 | 2 | 2 | 40 |  | -5 | -10 | 22 | -5 | 5 | -5 | [5 empty] | 44.5
400505-0285/3 | 8445 | 8990 |  | 3768 | 8 | 2500 | 8000 | РСА32, | Правила РС, | Нормализован |  |  | 7.5 | 10 |  | L | 0 | [23 empty] | 123 | 120 | 129 | 124 | [60 empty] | 17 | 158 | 20 | 5 | 11 | 3 | 2 | 2 | 40 |  | -5 | -10 | 22 | -5 | 5 | -5 | [5 empty] | 44.5
400505-0285/3 | 8446 | 8988 |  | 6675 | 8.5 | 2500 | 8000 | РСА32, | Правила РС, | Нормализован |  |  | 8.5 | 25 |  | T | 20 | 420 | [6 empty] | 535 |  | 26 | [77 empty] | 17 | 145 | 20 | 10 | 10 | 5 | 3 | 2 | 33 |  | -5 | -10 | 24 | -5 | 5 | -5 | [5 empty] | 42.8
400505-0285/3 | 8446 | 8988 |  | 6675 | 8.5 | 2500 | 8000 | РСА32, | Правила РС, | Нормализован |  |  | 7.5 | 10 |  | L | 0 | [23 empty] | 99 | 102 | 105 | 102 | [60 empty] | 17 | 145 | 20 | 10 | 10 | 5 | 3 | 2 | 33 |  | -5 | -10 | 24 | -5 | 5 | -5 | [5 empty] | 42.8
400505-0285/3 | 8447 | 8997 |  | 4146 | 11 | 2000 | 8000 | РСА32, | Правила РС, | Нормализован |  |  | 11 | 25 |  | T | 20 | 390 | [6 empty] | 525 |  | 26 | [77 empty] | 17 | 121 | 20 | 10 | 17 | 4 | 2 | 1 | 30 |  | -5 | -10 | 10 | -5 | 6 | -5 | [5 empty] | 38.4667
400505-0285/3 | 8447 | 8997 |  | 4146 | 11 | 2000 | 8000 | РСА32, | Правила РС, | Нормализован |  |  | 10 | 10 |  | L | 0 | [23 empty] | 129 | 138 | 134 | 134 | [60 empty] | 17 | 121 | 20 | 10 | 17 | 4 | 2 | 1 | 30 |  | -5 | -10 | 10 | -5 | 6 | -5 | [5 empty] | 38.4667
400505-0285/3 | 8447 | 8999 |  | 3,39 | 9 | 2000 | 8000 | РСА32, | Правила РС, | Нормализован |  |  | 9 | 25 |  | T | 20 | 387 | [6 empty] | 525 |  | 27 | [77 empty] | 17 | 121 | 20 | 10 | 17 | 4 | 2 | 1 | 30 |  | -5 | -10 | 10 | -5 | 6 | -5 | [5 empty] | 38.4667
400505-0285/3 | 8447 | 8999 |  | 3,39 | 9 | 2000 | 8000 | РСА32, | Правила РС, | Нормализован |  |  | 7.5 | 10 |  | L | 0 | [23 empty] | 114 | 118 | 112 | 115 | [60 empty] | 17 | 121 | 20 | 10 | 17 | 4 | 2 | 1 | 30 |  | -5 | -10 | 10 | -5 | 6 | -5 | [5 empty] | 38.4667
400705-0664 | 7174 | 7722 |  | 4436 | 11 | 2800 | 9000 | DH32, | Правила RINA, ч.D:2002, | Нормализующая прокатка |  |  | 11 | 15 | B | T | 20 | 461 | [6 empty] | 570 |  | 32 | [77 empty] | 18 | 140 | 3 | 6 | 14 | 3 | 1 | 3 | 35 |  | -5 | -10 | 29 | -5 | [7 empty] | 42.5
400705-0664 | 7174 | 7722 |  | 4436 | 11 | 2800 | 9000 | DH32, | Правила RINA, ч.D:2002, | Нормализующая прокатка |  |  | 10 | 10 |  | L | -20 | [23 empty] | 80 | 95 | 90 | 88 | [60 empty] | 18 | 140 | 3 | 6 | 14 | 3 | 1 | 3 | 35 |  | -5 | -10 | 29 | -5 | [7 empty] | 42.5
400705-0668 | 6922 | 7434 |  | 7072 | 13 | 2000 | 8500 | EH32, | Правила RINA, ч.D:2002, | Нормализован |  |  | 13 | 15 | B | T | 20 | 388 | [6 empty] | 510 |  | 34 | [77 empty] | 15 | 132 | 30 | 15 | 13 | 1 | 2 | 3 | 24 |  | -5 | -10 | 33 | -5 | [7 empty] | 37.8333
400705-0668 | 6922 | 7434 |  | 7072 | 13 | 2000 | 8500 | EH32, | Правила RINA, ч.D:2002, | Нормализован |  |  | 10 | 10 |  | L | -40 | [23 empty] | 77 | 86 | 80 | 81 | [60 empty] | 15 | 132 | 30 | 15 | 13 | 1 | 2 | 3 | 24 |  | -5 | -10 | 33 | -5 | [7 empty] | 37.8333
400705-0668 | 6922 | 7434 |  | 7072 | 13 | 2000 | 8500 | EH32, | Правила RINA, ч.D:2002, | Нормализован |  |  | 10 | 10 |  | L | -40 | [23 empty] | 59 | 52 | 57 | 56 | [60 empty] | 15 | 132 | 30 | 15 | 13 | 1 | 2 | 3 | 24 |  | -5 | -10 | 33 | -5 | [7 empty] | 37.8333
400705-0668 | 6922 | 7434 |  | 7072 | 13 | 2000 | 8500 | EH32, | Правила RINA, ч.D:2002, | Нормализован |  |  | 10 | 10 |  | L | -40 | [23 empty] | 76 | 70 | 72 | 73 | [60 empty] | 15 | 132 | 30 | 15 | 13 | 1 | 2 | 3 | 24 |  | -5 | -10 | 33 | -5 | [7 empty] | 37.8333
400705-0668 | 6922 | 7434 |  | 7072 | 13 | 2000 | 8500 | EH32, | Правила RINA, ч.D:2002, | Нормализован |  |  | 10 | 10 |  | L | -40 | [23 empty] | 74 | 70 | 68 | 71 | [60 empty] | 15 | 132 | 30 | 15 | 13 | 1 | 2 | 3 | 24 |  | -5 | -10 | 33 | -5 | [7 empty] | 37.8333
400705-0727 | 7865 | 8394 |  | 30144 | 10 | 2000 | 8000 | NVD32, | Правила DNV: Часть 2,Глава 2,Раздел 1(январь 2005), | Нормализован |  |  | 10 | 25 | B | T | 20 | 428 | [6 empty] | 560 |  | 30 | [77 empty] | 16 | 150 | 24 | 7 | 19 | 5 | 2 | 3 | 35 |  | -5 | -10 | -10 | 67 | [7 empty] | 43.8733
400705-0727 | 7865 | 8394 |  | 30144 | 10 | 2000 | 8000 | NVD32, | Правила DNV: Часть 2,Глава 2,Раздел 1(январь 2005), | Нормализован |  |  | 10 | 10 |  | L | -20 | [23 empty] | 67 | 81 | 70 | 73 | [60 empty] | 16 | 150 | 24 | 7 | 19 | 5 | 2 | 3 | 35 |  | -5 | -10 | -10 | 67 | [7 empty] | 43.8733
400705-0727 | 7865 | 8395 |  | 30144 | 10 | 2000 | 8000 | NVD32, | Правила DNV: Часть 2,Глава 2,Раздел 1(январь 2005), | Нормализован |  |  | 10 | 25 | H | T | 20 | 421 | [6 empty] | 555 |  | 36 | [77 empty] | 16 | 150 | 24 | 7 | 19 | 5 | 2 | 3 | 35 |  | -5 | -10 | -10 | 67 | [7 empty] | 43.8733
400705-0727 | 7865 | 8395 |  | 30144 | 10 | 2000 | 8000 | NVD32, | Правила DNV: Часть 2,Глава 2,Раздел 1(январь 2005), | Нормализован |  |  | 10 | 10 |  | L | -20 | [23 empty] | 53 | 101 | 80 | 78 | [60 empty] | 16 | 150 | 24 | 7 | 19 | 5 | 2 | 3 | 35 |  | -5 | -10 | -10 | 67 | [7 empty] | 43.8733
400705-0664 | 7051 | 7593 |  | 4,8 | 10 | 2500 | 12000 | DH32, | Правила RINA, ч.D:2002, | Нормализующая прокатка |  |  | 10 | 15 | H | T | 20 | 420 | [6 empty] | 525 |  | 33 | [13 empty] | 70 | 65 | 59 | 65 | [60 empty] | 14 | 128 | 22 | 8 | 18 | 3 | 2 | 2 | 31 |  | -5 | -10 | 29 | -5 | [7 empty] | 36.5
400705-0664 | 7051 | 7593 |  | 4,8 | 10 | 2500 | 12000 | DH32, | Правила RINA, ч.D:2002, | Нормализующая прокатка |  |  | 10 | 10 |  | L | -20 | [23 empty] | 85 | 98 | 105 | 96 | [60 empty] | 14 | 128 | 22 | 8 | 18 | 3 | 2 | 2 | 31 |  | -5 | -10 | 29 | -5 | [7 empty] | 36.5
400705-0677 | 7066 | 7701 |  | 11,52 | 12 | 2500 | 8000 | PCD32, | Правила РС, | Нормализован |  |  | 12 | 25 |  | T | 20 | 373 | [6 empty] | 545 |  | 31 | [13 empty] | 52 | 52 | 55 | 53 | [60 empty] | 18 | 123 | 24 | 12 | 15 | 7 | 4 | 4 | 30 |  | -5 | -10 | 10 | 33 | 7 | 5 | [5 empty] | 41.2933
400705-0677 | 7066 | 7701 |  | 11,52 | 12 | 2500 | 8000 | PCD32, | Правила РС, | Нормализован |  |  | 10 | 10 |  | L | -20 | [23 empty] | 105 | 120 | 114 | 113 | [60 empty] | 18 | 123 | 24 | 12 | 15 | 7 | 4 | 4 | 30 |  | -5 | -10 | 10 | 33 | 7 | 5 | [5 empty] | 41.2933
400705-0664 | 7062 | 7721 |  | 5952 | 10 | 3100 | 12000 | DH32, | Правила RINA, ч.D:2002, | Нормализующая прокатка |  |  | 10 | 15 | H | T | 20 | 476 | [6 empty] | 575 |  | 31 | [77 empty] | 16 | 153 | 3 | 11 | 12 | 2 | 1 | 1 | 30 |  | -5 | -10 | 21 | -5 | [7 empty] | 42.3333
400705-0664 | 7062 | 7721 |  | 5952 | 10 | 3100 | 12000 | DH32, | Правила RINA, ч.D:2002, | Нормализующая прокатка |  |  | 10 | 10 |  | L | -20 | [23 empty] | 95 | 100 | 107 | 101 | [60 empty] | 16 | 153 | 3 | 11 | 12 | 2 | 1 | 1 | 30 |  | -5 | -10 | 21 | -5 | [7 empty] | 42.3333
400705-0664 | 7173 | 7698 |  | 5,4 | 15 | 2500 | 9000 | DH32, | Правила RINA, ч.D:2002, | Нормализующая прокатка |  |  | 15 | 15 | B | T | 20 | 443 | [6 empty] | 565 |  | 25 | [77 empty] | 18 | 147 | 3 | 10 | 11 | 3 | 1 | 2 | 37 |  | -5 | -10 | 35 | -5 | [7 empty] | 43.6
400705-0664 | 7173 | 7698 |  | 5,4 | 15 | 2500 | 9000 | DH32, | Правила RINA, ч.D:2002, | Нормализующая прокатка |  |  | 10 | 10 |  | L | -20 | [23 empty] | 31 | 38 | 41 | 37 | [60 empty] | 18 | 147 | 3 | 10 | 11 | 3 | 1 | 2 | 37 |  | -5 | -10 | 35 | -5 | [7 empty] | 43.6
400705-0664 | 7390 | 7974 |  | 3456 | 12 | 3000 | 12000 | DH32, | Правила RINA, ч.D:2002, | Нормализующая прокатка |  |  | 12 | 15 | B | T | 20 | 488 | [6 empty] | 590 |  | 31 | [77 empty] | 16 | 134 | 18 | 13 | 11 | 2 | 3 | 3 | 38 |  | -5 | -10 | 39 | -5 | [7 empty] | 39.4333
400705-0664 | 7390 | 7974 |  | 3456 | 12 | 3000 | 12000 | DH32, | Правила RINA, ч.D:2002, | Нормализующая прокатка |  |  | 10 | 10 |  | L | -20 | [23 empty] | 100 | 100 | 95 | 98 | [60 empty] | 16 | 134 | 18 | 13 | 11 | 2 | 3 | 3 | 38 |  | -5 | -10 | 39 | -5 | [7 empty] | 39.4333
400705-0677 | 7012 | 7524 |  | 6,4 | 20 | 2500 | 8000 | PCD32, | Правила РС, | Нормализован |  |  | 20 | 25 |  | T | 20 | 393 | [6 empty] | 535 |  | 29 | [77 empty] | 17 | 122 | 27 | 7 | 17 | 2 | 2 | 3 | 35 |  | -5 | -10 | 10 | 60 | 7 | 5 | [5 empty] | 39.4667
400705-0677 | 7012 | 7524 |  | 6,4 | 20 | 2500 | 8000 | PCD32, | Правила РС, | Нормализован |  |  | 10 | 10 |  | L | -20 | [23 empty] | 139 | 141 | 136 | 139 | [60 empty] | 17 | 122 | 27 | 7 | 17 | 2 | 2 | 3 | 35 |  | -5 | -10 | 10 | 60 | 7 | 5 | [5 empty] | 39.4667
400505-0192/5 | 6156 | 6744 |  | 1758 | 14 | 2000 | 8000 | РСА32, | Правила РС, | Нормализован |  |  | 14 | 25 |  | T | 20 | 372 | [6 empty] | 492 |  | 28 | [77 empty] | 12 | 130 | 19 | 6 | 19 | 6 | 2 | 3 | 31 |  | -5 | -10 | 31 | -5 | 5 | -5 | [5 empty] | 35.5
400505-0192/5 | 6156 | 6744 |  | 1758 | 14 | 2000 | 8000 | РСА32, | Правила РС, | Нормализован |  |  | 10 | 10 |  | L | 0 | [23 empty] | 225 | 239 | 232 | 232 | [60 empty] | 12 | 130 | 19 | 6 | 19 | 6 | 2 | 3 | 31 |  | -5 | -10 | 31 | -5 | 5 | -5 | [5 empty] | 35.5
400505-0192/5 | 6315 | 6745 |  | 5274 | 14 | 2000 | 8000 | РСА32, | Правила РС, | Нормализован |  |  | 14 | 25 |  | T | 20 | 375 | [6 empty] | 488 |  | 29 | [77 empty] | 13 | 127 | 19 | 7 | 18 | 6 | 3 | 3 | 32 |  | -5 | -10 | 30 | -5 | 7 | -5 | [5 empty] | 36.0667
400505-0192/5 | 6315 | 6745 |  | 5274 | 14 | 2000 | 8000 | РСА32, | Правила РС, | Нормализован |  |  | 10 | 10 |  | L | 0 | [23 empty] | 235 | 234 | 228 | 232 | [60 empty] | 13 | 127 | 19 | 7 | 18 | 6 | 3 | 3 | 32 |  | -5 | -10 | 30 | -5 | 7 | -5 | [5 empty] | 36.0667
400505-0192/5 | 6315 | 7345 |  | 1766 | 10 | 2500 | 9000 | РСА32, | Правила РС, | Нормализован |  |  | 10 | 25 |  | T | 20 | 388 | [6 empty] | 505 |  | 30 | [77 empty] | 13 | 127 | 19 | 7 | 18 | 6 | 3 | 3 | 32 |  | -5 | -10 | 30 | -5 | 7 | -5 | [5 empty] | 36.0667
400505-0192/5 | 6315 | 7345 |  | 1766 | 10 | 2500 | 9000 | РСА32, | Правила РС, | Нормализован |  |  | 10 | 10 |  | L | 0 | [23 empty] | 138 | 131 | 130 | 133 | [60 empty] | 13 | 127 | 19 | 7 | 18 | 6 | 3 | 3 | 32 |  | -5 | -10 | 30 | -5 | 7 | -5 | [5 empty] | 36.0667
400505-0192/5 | 7089 | 7617 |  | 1356 | 6 | 1600 | 6000 | РСА32, | Правила РС, | Нормализован |  |  | 6 | 25 |  | T | 20 | 466 | [6 empty] | 590 |  | 35 | [77 empty] | 18 | 151 | 28 | 5 | 18 | 2 | 2 | 2 | 33 |  | -5 | -10 | 28 | 57 | 9 | 5 | [5 empty] | 45.1733
400505-0192/5 | 7089 | 7617 |  | 1356 | 6 | 1600 | 6000 | РСА32, | Правила РС, | Нормализован |  |  | 5 | 10 |  | L | 0 | [23 empty] | 78 | 73 | 81 | 77 | [60 empty] | 18 | 151 | 28 | 5 | 18 | 2 | 2 | 2 | 33 |  | -5 | -10 | 28 | 57 | 9 | 5 | [5 empty] | 45.1733
400505-0192/5 | 6139 | 6310 |  | 2512 | 8 | 2500 | 8000 | РСА32, | Правила РС, | Нормализован |  |  | 8 | 25 |  | T | 20 | 406 | [6 empty] | 520 |  | 33 | [77 empty] | 12 | 131 | 21 | 10 | 20 | 5 | 4 | 3 | 34 |  | -5 | -10 | 29 | -5 | 5 | -5 | [5 empty] | 35.6
400505-0192/5 | 6139 | 6310 |  | 2512 | 8 | 2500 | 8000 | РСА32, | Правила РС, | Нормализован |  |  | 7.5 | 10 |  | L | 0 | [23 empty] | 140 | 144 | 136 | 140 | [60 empty] | 12 | 131 | 21 | 10 | 20 | 5 | 4 | 3 | 34 |  | -5 | -10 | 29 | -5 | 5 | -5 | [5 empty] | 35.6
400505-0285/3 | 8350 | 9000 |  | 6.03 | 16 | 2000 | 8000 | РСА32, | Правила РС, | Нормализован |  |  | 16 | 25 |  | T | 20 | 342 | [6 empty] | 495 |  | 35 | [77 empty] | 18 | 126 | 30 | 7 | 20 | 6 | 3 | 4 | 23 |  | 18 | -10 | 10 | -5 | 8 | -5 | [5 empty] | 40.9667
400505-0285/3 | 8350 | 9000 |  | 6.03 | 16 | 2000 | 8000 | РСА32, | Правила РС, | Нормализован |  |  | 10 | 10 |  | L | 0 | [23 empty] | 195 | 186 | 169 | 183 | [60 empty] | 18 | 126 | 30 | 7 | 20 | 6 | 3 | 4 | 23 |  | 18 | -10 | 10 | -5 | 8 | -5 | [5 empty] | 40.9667
400505-0192/5 | 6156 | 6744 |  | 1758 | 14 | 2000 | 8000 | РСА32, | Правила РС, | Нормализован |  |  | 14 | 25 |  | T | 20 | 372 | [6 empty] | 492 |  | 28 | [77 empty] | 12 | 130 | 19 | 6 | 19 | 6 | 2 | 3 | 31 |  | -5 | -10 | 31 | -5 | 5 | -5 | [5 empty] | 35.5
400505-0192/5 | 6156 | 6744 |  | 1758 | 14 | 2000 | 8000 | РСА32, | Правила РС, | Нормализован |  |  | 10 | 10 |  | L | 0 | [23 empty] | 225 | 239 | 232 | 232 | [60 empty] | 12 | 130 | 19 | 6 | 19 | 6 | 2 | 3 | 31 |  | -5 | -10 | 31 | -5 | 5 | -5 | [5 empty] | 35.5
400505-0192/5 | 6315 | 6745 |  | 5274 | 14 | 2000 | 8000 | РСА32, | Правила РС, | Нормализован |  |  | 14 | 25 |  | T | 20 | 375 | [6 empty] | 488 |  | 29 | [77 empty] | 13 | 127 | 19 | 7 | 18 | 6 | 3 | 3 | 32 |  | -5 | -10 | 30 | -5 | 7 | -5 | [5 empty] | 36.0667
400505-0192/5 | 6315 | 6745 |  | 5274 | 14 | 2000 | 8000 | РСА32, | Правила РС, | Нормализован |  |  | 10 | 10 |  | L | 0 | [23 empty] | 235 | 234 | 228 | 232 | [60 empty] | 13 | 127 | 19 | 7 | 18 | 6 | 3 | 3 | 32 |  | -5 | -10 | 30 | -5 | 7 | -5 | [5 empty] | 36.0667
400505-0192/5 | 6315 | 7345 |  | 1766 | 10 | 2500 | 9000 | РСА32, | Правила РС, | Нормализован |  |  | 10 | 25 |  | T | 20 | 388 | [6 empty] | 505 |  | 30 | [77 empty] | 13 | 127 | 19 | 7 | 18 | 6 | 3 | 3 | 32 |  | -5 | -10 | 30 | -5 | 7 | -5 | [5 empty] | 36.0667
400505-0192/5 | 6315 | 7345 |  | 1766 | 10 | 2500 | 9000 | РСА32, | Правила РС, | Нормализован |  |  | 10 | 10 |  | L | 0 | [23 empty] | 138 | 131 | 130 | 133 | [60 empty] | 13 | 127 | 19 | 7 | 18 | 6 | 3 | 3 | 32 |  | -5 | -10 | 30 | -5 | 7 | -5 | [5 empty] | 36.0667
400505-0192/5 | 7089 | 7617 |  | 1356 | 6 | 1600 | 6000 | РСА32, | Правила РС, | Нормализован |  |  | 6 | 25 |  | T | 20 | 466 | [6 empty] | 590 |  | 35 | [77 empty] | 18 | 151 | 28 | 5 | 18 | 2 | 2 | 2 | 33 |  | -5 | -10 | 28 | 57 | 9 | 5 | [5 empty] | 45.1733
400505-0192/5 | 7089 | 7617 |  | 1356 | 6 | 1600 | 6000 | РСА32, | Правила РС, | Нормализован |  |  | 5 | 10 |  | L | 0 | [23 empty] | 78 | 73 | 81 | 77 | [60 empty] | 18 | 151 | 28 | 5 | 18 | 2 | 2 | 2 | 33 |  | -5 | -10 | 28 | 57 | 9 | 5 | [5 empty] | 45.1733
400505-0192/5 | 7089 | 7617 |  | 1356 | 6 | 1600 | 6000 | РСА32, | Правила РС, | Нормализован |  |  | 5 | 10 |  | T | 20 | [39 empty] | 118 | 129 | [46 empty] | 18 | 151 | 28 | 5 | 18 | 2 | 2 | 2 | 33 |  | -5 | -10 | 28 | 57 | 9 | 5 | [5 empty] | 45.1733
400505-0285/4 | 8344 | 9001 |  | 6028 | 24 | 2000 | 8000 | PCD32, | Правила РС, | Нормализован |  |  | 24 | 25 |  | T | 20 | 355 | [6 empty] | 485 |  | 30 | [77 empty] | 17 | 141 | 4 | 8 | 10 | 2 | 2 | 2 | 31 |  | -5 | -10 | 30 | -5 | 7 | -5 | [5 empty] | 41.4667
400505-0285/4 | 8344 | 9001 |  | 6028 | 24 | 2000 | 8000 | PCD32, | Правила РС, | Нормализован |  |  | 10 | 10 |  | L | -20 | [23 empty] | 165 | 166 | 168 | 166 | [60 empty] | 17 | 141 | 4 | 8 | 10 | 2 | 2 | 2 | 31 |  | -5 | -10 | 30 | -5 | 7 | -5 | [5 empty] | 41.4667
400505-0285/4 | 8349 | 9002 |  | 6028 | 24 | 2000 | 8000 | PCD32, | Правила РС, | Нормализован |  |  | 24 | 25 |  | T | 20 | 350 | [6 empty] | 483 |  | 31 | [77 empty] | 18 | 116 | 19 | 6 | 17 | 2 | 2 | 2 | 32 |  | -5 | -10 | 23 | -5 | 5 | -5 | [5 empty] | 38.3
400505-0285/4 | 8349 | 9002 |  | 6028 | 24 | 2000 | 8000 | PCD32, | Правила РС, | Нормализован |  |  | 10 | 10 |  | L | -20 | [23 empty] | 155 | 186 | 172 | 171 | [60 empty] | 18 | 116 | 19 | 6 | 17 | 2 | 2 | 2 | 32 |  | -5 | -10 | 23 | -5 | 5 | -5 | [5 empty] | 38.3
400505-0285/3 | 8655 | 9035 |  | 2512 | 8 | 2500 | 8000 | РСА32, | Правила РС, | Нормализован | [94 empty] | 17 | 145 | 23 | 5 | 17 | 2 | 2 | 2 | 27 |  | -5 | -10 | -10 | -5 | 8 | -5 | [5 empty] | 42.1333
400505-0285/3 | 8655 | 9036 |  | 18,84 | 8 | 2500 | 8000 | РСА32, | Правила РС, | Нормализован |  |  | 8 | 25 |  | T | 20 | 398 | [6 empty] | 540 |  | 26 | [77 empty] | 17 | 145 | 23 | 5 | 17 | 2 | 2 | 2 | 27 |  | -5 | -10 | -10 | -5 | 8 | -5 | [5 empty] | 42.1333
400505-0285/3 | 8655 | 9036 |  | 18,84 | 8 | 2500 | 8000 | РСА32, | Правила РС, | Нормализован |  |  | 7.5 | 10 |  | L | 0 | [23 empty] | 70 | 72 | 74 | 72 | [60 empty] | 17 | 145 | 23 | 5 | 17 | 2 | 2 | 2 | 27 |  | -5 | -10 | -10 | -5 | 8 | -5 | [5 empty] | 42.1333
400505-0285/3 | 8483 | 9207 |  | 3,39 | 9 | 2000 | 8000 | РСА32, | Правила РС, | Нормализован |  |  | 9 | 25 |  | T | 20 | 403 | [6 empty] | 530 |  | 33 | [77 empty] | 18 | 121 | 22 | 8 | 13 | 2 | 2 | 2 | 33 |  | -5 | -10 | 10 | 33 | 7 | 5 | [5 empty] | 39.6933
400505-0285/3 | 8483 | 9207 |  | 3,39 | 9 | 2000 | 8000 | РСА32, | Правила РС, | Нормализован |  |  | 7.5 | 10 |  | L | 0 | [23 empty] | 121 | 110 | 100 | 110 | [60 empty] | 18 | 121 | 22 | 8 | 13 | 2 | 2 | 2 | 33 |  | -5 | -10 | 10 | 33 | 7 | 5 | [5 empty] | 39.6933
400505-0285/3 | 8483 | 9211 |  | 3768 | 8 | 2500 | 8000 | РСА32, | Правила РС, | Нормализован |  |  | 8 | 25 |  | T | 20 | 398 | [6 empty] | 530 |  | 32 | [77 empty] | 18 | 121 | 22 | 8 | 13 | 2 | 2 | 2 | 33 |  | -5 | -10 | 10 | 33 | 7 | 5 | [5 empty] | 39.6933
400505-0285/3 | 8483 | 9211 |  | 3768 | 8 | 2500 | 8000 | РСА32, | Правила РС, | Нормализован |  |  | 7.5 | 10 |  | L | 0 | [23 empty] | 115 | 112 | 102 | 110 | [60 empty] | 18 | 121 | 22 | 8 | 13 | 2 | 2 | 2 | 33 |  | -5 | -10 | 10 | 33 | 7 | 5 | [5 empty] | 39.6933
400505-0285/3 | 8655 | 9206 |  | 12,43 | 9 | 2000 | 8000 | РСА32, | Правила РС, | Нормализован |  |  | 9 | 25 |  | T | 20 | 403 | [6 empty] | 550 |  | 30 | [77 empty] | 17 | 145 | 23 | 5 | 17 | 2 | 2 | 2 | 27 |  | -5 | -10 | -10 | -5 | 8 | -5 | [5 empty] | 42.1333
400505-0285/3 | 8655 | 9206 |  | 12,43 | 9 | 2000 | 8000 | РСА32, | Правила РС, | Нормализован |  |  | 7.5 | 10 |  | L | 0 | [23 empty] | 120 | 92 | 95 | 102 | [60 empty] | 17 | 145 | 23 | 5 | 17 | 2 | 2 | 2 | 27 |  | -5 | -10 | -10 | -5 | 8 | -5 | [5 empty] | 42.1333
400505-0285/3 | 8655 | 9208 |  | 5024 | 8 | 2500 | 8000 | РСА32, | Правила РС, | Нормализован |  |  | 8 | 25 |  | T | 20 | 404 | [6 empty] | 550 |  | 32 | [77 empty] | 17 | 145 | 23 | 5 | 17 | 2 | 2 | 2 | 27 |  | -5 | -10 | -10 | -5 | 8 | -5 | [5 empty] | 42.1333
400505-0285/3 | 8655 | 9208 |  | 5024 | 8 | 2500 | 8000 | РСА32, | Правила РС, | Нормализован |  |  | 7.5 | 10 |  | L | 0 | [23 empty] | 140 | 137 | 130 | 136 | [60 empty] | 17 | 145 | 23 | 5 | 17 | 2 | 2 | 2 | 27 |  | -5 | -10 | -10 | -5 | 8 | -5 | [5 empty] | 42.1333
400505-0285/3 | 8655 | 9212 |  | 5024 | 8 | 2500 | 8000 | РСА32, | Правила РС, | Нормализован |  |  | 8 | 25 |  | T | 20 | 404 | [6 empty] | 540 |  | 32 | [77 empty] | 17 | 145 | 23 | 5 | 17 | 2 | 2 | 2 | 27 |  | -5 | -10 | -10 | -5 | 8 | -5 | [5 empty] | 42.1333
400505-0285/3 | 8655 | 9212 |  | 5024 | 8 | 2500 | 8000 | РСА32, | Правила РС, | Нормализован |  |  | 7.5 | 10 |  | L | 0 | [23 empty] | 105 | 100 | 114 | 108 | [60 empty] | 17 | 145 | 23 | 5 | 17 | 2 | 2 | 2 | 27 |  | -5 | -10 | -10 | -5 | 8 | -5 | [5 empty] | 42.1333
400505-0285/3 | 8770 | 9210 |  | 3768 | 8 | 2500 | 8000 | РСА32, | Правила РС, | Нормализован |  |  | 8 | 25 |  | T | 20 | 430 | [6 empty] | 530 |  | 33 | [77 empty] | 15 | 151 | 24 | 9 | 10 | 3 | 2 | 3 | 35 |  | -5 | -10 | 27 | -5 | 5 | -5 | [5 empty] | 41.4
400505-0285/3 | 8770 | 9210 |  | 3768 | 8 | 2500 | 8000 | РСА32, | Правила РС, | Нормализован |  |  | 7.5 | 10 |  | L | 0 | [23 empty] | 110 | 106 | 100 | 105 | [60 empty] | 15 | 151 | 24 | 9 | 10 | 3 | 2 | 3 | 35 |  | -5 | -10 | 27 | -5 | 5 | -5 | [5 empty] | 41.4
400505-0285/3 | 8800 | 9209 |  | 8792 | 8 | 2500 | 8000 | РСА32, | Правила РС, | Нормализован |  |  | 8 | 25 |  | T | 20 | 426 | [6 empty] | 520 |  | 34 | [77 empty] | 17 | 142 | 24 | 4 | 17 | 3 | 1 | 2 | 30 |  | -5 | -10 | 31 | -5 | 7 | -5 | [5 empty] | 41.7667
400505-0285/3 | 8800 | 9209 |  | 8792 | 8 | 2500 | 8000 | РСА32, | Правила РС, | Нормализован |  |  | 7.5 | 10 |  | L | 0 | [23 empty] | 120 | 135 | 121 | 125 | [60 empty] | 17 | 142 | 24 | 4 | 17 | 3 | 1 | 2 | 30 |  | -5 | -10 | 31 | -5 | 7 | -5 | [5 empty] | 41.7667
400505-0285/3 | 8446 | 8988 |  | 1335 | 8.5 | 2500 | 8000 | РСА32, | Правила РС, | Нормализован |  |  | 8.5 | 25 |  | T | 20 | 420 | [6 empty] | 535 |  | 26 | [77 empty] | 17 | 145 | 20 | 10 | 10 | 5 | 3 | 2 | 33 |  | -5 | -10 | 24 | -5 | 5 | -5 | [5 empty] | 42.8
400505-0285/3 | 8446 | 8988 |  | 1335 | 8.5 | 2500 | 8000 | РСА32, | Правила РС, | Нормализован |  |  | 7.5 | 10 |  | L | 0 | [23 empty] | 99 | 102 | 105 | 102 | [60 empty] | 17 | 145 | 20 | 10 | 10 | 5 | 3 | 2 | 33 |  | -5 | -10 | 24 | -5 | 5 | -5 | [5 empty] | 42.8
400505-0285/3 | 8655 | 9034 |  | 32656 | 8 | 2500 | 8000 | РСА32, | Правила РС, | Нормализован |  |  | 8 | 25 |  | T | 20 | 413 | [6 empty] | 560 |  | 30 | [77 empty] | 17 | 145 | 23 | 5 | 17 | 2 | 2 | 2 | 27 |  | -5 | -10 | -10 | -5 | 8 | -5 | [5 empty] | 42.1333
400505-0285/3 | 8655 | 9034 |  | 32656 | 8 | 2500 | 8000 | РСА32, | Правила РС, | Нормализован |  |  | 7.5 | 10 |  | L | 0 | [23 empty] | 88 | 90 | 82 | 87 | [60 empty] | 17 | 145 | 23 | 5 | 17 | 2 | 2 | 2 | 27 |  | -5 | -10 | -10 | -5 | 8 | -5 | [5 empty] | 42.1333
400505-0285/3 | 8655 | 9035 |  | 41448 | 8 | 2500 | 8000 | РСА32, | Правила РС, | Нормализован |  |  | 8 | 25 |  | T | 20 | 439 | [6 empty] | 570 |  | 35 | [77 empty] | 17 | 145 | 23 | 5 | 17 | 2 | 2 | 2 | 27 |  | -5 | -10 | -10 | -5 | 8 | -5 | [5 empty] | 42.1333
400505-0285/3 | 8655 | 9035 |  | 41448 | 8 | 2500 | 8000 | РСА32, | Правила РС, | Нормализован |  |  | 7.5 | 10 |  | L | 0 | [23 empty] | 99 | 96 | 94 | 96 | [60 empty] | 17 | 145 | 23 | 5 | 17 | 2 | 2 | 2 | 27 |  | -5 | -10 | -10 | -5 | 8 | -5 | [5 empty] | 42.1333
400505-0285/3 | 8655 | 9036 |  | 22608 | 8 | 2500 | 8000 | РСА32, | Правила РС, | Нормализован |  |  | 8 | 25 |  | T | 20 | 398 | [6 empty] | 540 |  | 26 | [77 empty] | 17 | 145 | 23 | 5 | 17 | 2 | 2 | 2 | 27 |  | -5 | -10 | -10 | -5 | 8 | -5 | [5 empty] | 42.1333
400505-0285/3 | 8655 | 9036 |  | 22608 | 8 | 2500 | 8000 | РСА32, | Правила РС, | Нормализован |  |  | 7.5 | 10 |  | L | 0 | [23 empty] | 70 | 72 | 74 | 72 | [60 empty] | 17 | 145 | 23 | 5 | 17 | 2 | 2 | 2 | 27 |  | -5 | -10 | -10 | -5 | 8 | -5 | [5 empty] | 42.1333
400705-0747 | 7824 | 8465 |  | 9984 | 12 | 2650 | 10000 | PCD32, | GOST 5521-93, | Нормализован |  |  | 12 | 30 |  | T | 20 | 397 | [6 empty] | 520 |  | 34 | [77 empty] | 14 | 145 | 21 | 4 | 17 | 4 | 2 | 3 | 37 |  | -5 | -10 | 33 | -5 | 5 | -5 | [5 empty] | 39.6
400705-0747 | 7824 | 8465 |  | 9984 | 12 | 2650 | 10000 | PCD32, | GOST 5521-93, | Нормализован |  |  | 12 | 30 |  | T | 20 | 405 | [6 empty] | 520 |  | 31 | [77 empty] | 14 | 145 | 21 | 4 | 17 | 4 | 2 | 3 | 37 |  | -5 | -10 | 33 | -5 | 5 | -5 | [5 empty] | 39.6
400705-0747 | 7824 | 8465 |  | 9984 | 12 | 2650 | 10000 | PCD32, | GOST 5521-93, | Нормализован |  |  | 10 | 10 |  | L | -20 | [23 empty] | 186 | 177 | 175 | 173 | [60 empty] | 14 | 145 | 21 | 4 | 17 | 4 | 2 | 3 | 37 |  | -5 | -10 | 33 | -5 | 5 | -5 | [5 empty] | 39.6
400705-0747 | 7824 | 8465 |  | 9984 | 12 | 2650 | 10000 | PCD32, | GOST 5521-93, | Нормализован |  |  | 10 | 10 |  | L | -20 | [23 empty] | 182 | 180 | 164 | 175 | [60 empty] | 14 | 145 | 21 | 4 | 17 | 4 | 2 | 3 | 37 |  | -5 | -10 | 33 | -5 | 5 | -5 | [5 empty] | 39.6
400705-0747 | 8006 | 8562 |  | 4992 | 12 | 2650 | 10000 | PCD32, | GOST 5521-93, | Нормализован |  |  | 12 | 30 |  | T | 20 | 395 | [6 empty] | 540 |  | 32 | [77 empty] | 16 | 150 | 24 | 7 | 19 | 5 | 2 | 3 | 35 |  | -5 | -10 | -10 | 67 | 5 | 5 | [5 empty] | 43.8733
400705-0747 | 8006 | 8562 |  | 4992 | 12 | 2650 | 10000 | PCD32, | GOST 5521-93, | Нормализован |  |  | 12 | 30 |  | T | 20 | 390 | [6 empty] | 545 |  | 32 | [77 empty] | 16 | 150 | 24 | 7 | 19 | 5 | 2 | 3 | 35 |  | -5 | -10 | -10 | 67 | 5 | 5 | [5 empty] | 43.8733
400705-0747 | 8006 | 8562 |  | 4992 | 12 | 2650 | 10000 | PCD32, | GOST 5521-93, | Нормализован |  |  | 10 | 10 |  | L | -20 | [23 empty] | 105 | 125 | 118 | 116 | [60 empty] | 16 | 150 | 24 | 7 | 19 | 5 | 2 | 3 | 35 |  | -5 | -10 | -10 | 67 | 5 | 5 | [5 empty] | 43.8733
400705-0747 | 8006 | 8562 |  | 4992 | 12 | 2650 | 10000 | PCD32, | GOST 5521-93, | Нормализован |  |  | 10 | 10 |  | L | -20 | [23 empty] | 120 | 108 | 124 | 117 | [60 empty] | 16 | 150 | 24 | 7 | 19 | 5 | 2 | 3 | 35 |  | -5 | -10 | -10 | 67 | 5 | 5 | [5 empty] | 43.8733
400705-0727 | 7865 | 8526 |  | 3768 | 10 | 2000 | 8000 | NVD32, | Правила DNV: Часть 2,Глава 2,Раздел 1(январь 2005), | Контролируемая прокатка |  |  | 10 | 25 | B | T | 20 | 439 | [6 empty] | 570 |  | 27 | [77 empty] | 16 | 150 | 24 | 7 | 19 | 5 | 2 | 3 | 35 |  | -5 | -10 | -10 | 67 | [7 empty] | 43.8733
400705-0727 | 7865 | 8526 |  | 3768 | 10 | 2000 | 8000 | NVD32, | Правила DNV: Часть 2,Глава 2,Раздел 1(январь 2005), | Контролируемая прокатка |  |  | 10 | 10 |  | L | -20 | [23 empty] | 37 | 44 | 38 | 40 | [60 empty] | 16 | 150 | 24 | 7 | 19 | 5 | 2 | 3 | 35 |  | -5 | -10 | -10 | 67 | [7 empty] | 43.8733
400505-0285/3 | 9048 | 9342 |  | 2,26 | 9 | 2000 | 8000 | РСА32, | Правила РС, | Нормализован |  |  | 9 | 25 |  | T | 20 | 429 | [6 empty] | 550 |  | 28 | [77 empty] | 17 | 148 | 23 | 13 | 18 | 3 | 2 | 3 | 32 |  | -5 | -10 | 31 | -5 | 5 | -5 | [5 empty] | 42.9
400505-0285/3 | 9048 | 9342 |  | 2,26 | 9 | 2000 | 8000 | РСА32, | Правила РС, | Нормализован |  |  | 7.5 | 10 |  | L | 0 | [23 empty] | 93 | 110 | 104 | 102 | [60 empty] | 17 | 148 | 23 | 13 | 18 | 3 | 2 | 3 | 32 |  | -5 | -10 | 31 | -5 | 5 | -5 | [5 empty] | 42.9
400505-0285/4 | 8353 | 9073 |  | 5024 | 20 | 2000 | 8000 | PCD32, | Правила РС, | Нормализован |  |  | 20 | 25 |  | T | 20 | 411 | [6 empty] | 520 |  | 31 | [77 empty] | 16 | 154 | 30 | 6 | 11 | 4 | 3 | 3 | 32 |  | -5 | -10 | 30 | -5 | 6 | -5 | [5 empty] | 43.1667
400505-0285/4 | 8353 | 9073 |  | 5024 | 20 | 2000 | 8000 | PCD32, | Правила РС, | Нормализован |  |  | 10 | 10 |  | L | -20 | [23 empty] | 200 | 203 | 198 | 200 | [60 empty] | 16 | 154 | 30 | 6 | 11 | 4 | 3 | 3 | 32 |  | -5 | -10 | 30 | -5 | 6 | -5 | [5 empty] | 43.1667
400505-0285/4 | 8656 | 9074 |  | 2512 | 20 | 2000 | 8000 | PCD32, | Правила РС, | Нормализован |  |  | 20 | 25 |  | T | 20 | 378 | [6 empty] | 530 |  | 30 | [77 empty] | 17 | 145 | 23 | 5 | 17 | 2 | 2 | 2 | 27 |  | -5 | -10 | -10 | -5 | 8 | -5 | [5 empty] | 42.1333
400505-0285/4 | 8656 | 9074 |  | 2512 | 20 | 2000 | 8000 | PCD32, | Правила РС, | Нормализован |  |  | 10 | 10 |  | L | -20 | [23 empty] | 178 | 180 | 175 | 178 | [60 empty] | 17 | 145 | 23 | 5 | 17 | 2 | 2 | 2 | 27 |  | -5 | -10 | -10 | -5 | 8 | -5 | [5 empty] | 42.1333
400505-0285/4 | 8656 | 9075 |  | 18084 | 24 | 2000 | 8000 | PCD32, | Правила РС, | Нормализован |  |  | 24 | 25 |  | T | 20 | 374 | [6 empty] | 520 |  | 29 | [77 empty] | 17 | 145 | 23 | 5 | 17 | 2 | 2 | 2 | 27 |  | -5 | -10 | -10 | -5 | 8 | -5 | [5 empty] | 42.1333
400505-0285/4 | 8656 | 9075 |  | 18084 | 24 | 2000 | 8000 | PCD32, | Правила РС, | Нормализован |  |  | 10 | 10 |  | L | -20 | [23 empty] | 170 | 172 | 174 | 172 | [60 empty] | 17 | 145 | 23 | 5 | 17 | 2 | 2 | 2 | 27 |  | -5 | -10 | -10 | -5 | 8 | -5 | [5 empty] | 42.1333
400505-0285/3 | 8655 | 9033 |  | 47728 | 8 | 2500 | 8000 | РСА32, | Правила РС, | Нормализован |  |  | 8 | 25 |  | T | 20 | 423 | [6 empty] | 555 |  | 32 | [77 empty] | 17 | 145 | 23 | 5 | 17 | 2 | 2 | 2 | 27 |  | -5 | -10 | -10 | -5 | 8 | -5 | [5 empty] | 42.1333
400505-0285/3 | 8655 | 9033 |  | 47728 | 8 | 2500 | 8000 | РСА32, | Правила РС, | Нормализован |  |  | 7.5 | 10 |  | L | 0 | [23 empty] | 91 | 101 | 90 | 94 | [60 empty] | 17 | 145 | 23 | 5 | 17 | 2 | 2 | 2 | 27 |  | -5 | -10 | -10 | -5 | 8 | -5 | [5 empty] | 42.1333
400505-0285/3 | 8655 | 9034 |  | 16328 | 8 | 2500 | 8000 | РСА32, | Правила РС, | Нормализован |  |  | 8 | 25 |  | T | 20 | 413 | [6 empty] | 560 |  | 30 | [77 empty] | 17 | 145 | 23 | 5 | 17 | 2 | 2 | 2 | 27 |  | -5 | -10 | -10 | -5 | 8 | -5 | [5 empty] | 42.1333
400505-0285/3 | 8655 | 9034 |  | 16328 | 8 | 2500 | 8000 | РСА32, | Правила РС, | Нормализован |  |  | 7.5 | 10 |  | L | 0 | [23 empty] | 88 | 90 | 82 | 87 | [60 empty] | 17 | 145 | 23 | 5 | 17 | 2 | 2 | 2 | 27 |  | -5 | -10 | -10 | -5 | 8 | -5 | [5 empty] | 42.1333
400505-0192/5 | 6156 | 6431 |  | 2649 | 15 | 2500 | 9000 | РСА32, | Правила РС, | Нормализован |  |  | 15 | 25 |  | T | 20 | 375 | [6 empty] | 489 |  | 34 | [77 empty] | 12 | 130 | 19 | 6 | 19 | 6 | 2 | 3 | 31 |  | -5 | -10 | 31 | -5 | 5 | -5 | [5 empty] | 35.5
400505-0192/5 | 6156 | 6431 |  | 2649 | 15 | 2500 | 9000 | РСА32, | Правила РС, | Нормализован |  |  | 10 | 10 |  | L | 0 | [23 empty] | 273 | 275 | 268 | 272 | [60 empty] | 12 | 130 | 19 | 6 | 19 | 6 | 2 | 3 | 31 |  | -5 | -10 | 31 | -5 | 5 | -5 | [5 empty] | 35.5
400505-0192/5 | 6177 | 6625 |  | 6477 | 10 | 2500 | 11000 | РСА32, | Правила РС, | Нормализован |  |  | 10 | 25 |  | T | 20 | 440 | [6 empty] | 560 |  | 34 | [77 empty] | 13 | 132 | 18 | 9 | 20 | 6 | 3 | 3 | 36 |  | -5 | -10 | 29 | -5 | 5 | -5 | [5 empty] | 36.9
400505-0192/5 | 6177 | 6625 |  | 6477 | 10 | 2500 | 11000 | РСА32, | Правила РС, | Нормализован |  |  | 10 | 10 |  | L | 0 | [23 empty] | 99 | 97 | 101 | 99 | [60 empty] | 13 | 132 | 18 | 9 | 20 | 6 | 3 | 3 | 36 |  | -5 | -10 | 29 | -5 | 5 | -5 | [5 empty] | 36.9
400505-0192/5 | 6178 | 6639 |  | 2637 | 7 | 2000 | 8000 | РСА32, | Правила РС, | Нормализован |  |  | 7 | 25 |  | T | 20 | 405 | [6 empty] | 500 |  | 36 | [77 empty] | 13 | 132 | 15 | 10 | 20 | 6 | 5 | 4 | 30 |  | -5 | -10 | 27 | -5 | 5 | -5 | [5 empty] | 37.1
400505-0192/5 | 6178 | 6639 |  | 2637 | 7 | 2000 | 8000 | РСА32, | Правила РС, | Нормализован |  |  | 5 | 10 |  | L | 0 | [23 empty] | 75 | 87 | 80 | 81 | [60 empty] | 13 | 132 | 15 | 10 | 20 | 6 | 5 | 4 | 30 |  | -5 | -10 | 27 | -5 | 5 | -5 | [5 empty] | 37.1
400505-0192/5 | 7138 | 7684 |  | 1507 | 12 | 2000 | 8000 | РСА32, | Правила РС, | Нормализован |  |  | 12 | 25 |  | T | 20 | 416 | [6 empty] | 530 |  | 29 | [77 empty] | 15 | 148 | 25 | 8 | 18 | 4 | 2 | 2 | 32 |  | -5 | -10 | 32 | -5 | 5 | -5 | [5 empty] | 41.0333
400505-0192/5 | 7138 | 7684 |  | 1507 | 12 | 2000 | 8000 | РСА32, | Правила РС, | Нормализован |  |  | 10 | 10 |  | L | 0 | [23 empty] | 205 | 192 | 184 | 194 | [60 empty] | 15 | 148 | 25 | 8 | 18 | 4 | 2 | 2 | 32 |  | -5 | -10 | 32 | -5 | 5 | -5 | [5 empty] | 41.0333
400505-0285/3 | 6315 | 8974 |  | 2512 | 8 | 2500 | 8000 | РСА32, | Правила РС, | Нормализован |  |  | 8 | 25 |  | T | 20 | 409 | [6 empty] | 505 |  | 31 | [77 empty] | 13 | 127 | 19 | 7 | 18 | 6 | 3 | 3 | 32 |  | -5 | -10 | 30 | -5 | 7 | -5 | [5 empty] | 36.0667
400505-0285/3 | 6315 | 8974 |  | 2512 | 8 | 2500 | 8000 | РСА32, | Правила РС, | Нормализован |  |  | 7.5 | 10 |  | L | 0 | [23 empty] | 125 | 130 | 128 | 128 | [60 empty] | 13 | 127 | 19 | 7 | 18 | 6 | 3 | 3 | 32 |  | -5 | -10 | 30 | -5 | 7 | -5 | [5 empty] | 36.0667
400505-0285/3 | 8400 | 8973 |  | 2512 | 8 | 2500 | 8000 | РСА32, | Правила РС, | Нормализован |  |  | 8 | 25 |  | T | 20 | 413 | [6 empty] | 525 |  | 29 | [77 empty] | 15 | 132 | 30 | 15 | 13 | 1 | 2 | 3 | 24 |  | -5 | -10 | 33 | -5 | 5 | -5 | [5 empty] | 37.8333
400505-0285/3 | 8400 | 8973 |  | 2512 | 8 | 2500 | 8000 | РСА32, | Правила РС, | Нормализован |  |  | 7.5 | 10 |  | L | 0 | [23 empty] | 80 | 85 | 90 | 85 | [60 empty] | 15 | 132 | 30 | 15 | 13 | 1 | 2 | 3 | 24 |  | -5 | -10 | 33 | -5 | 5 | -5 | [5 empty] | 37.8333
400505-0285/3 | 8655 | 9035 |  | 1256 | 8 | 2500 | 8000 | РСА32, | Правила РС, | Нормализован |  |  | 8 | 25 |  | T | 20 | 439 | [6 empty] | 570 |  | 35 | [77 empty] | 17 | 145 | 23 | 5 | 17 | 2 | 2 | 2 | 27 |  | -5 | -10 | -10 | -5 | 8 | -5 | [5 empty] | 42.1333
400505-0285/3 | 8655 | 9035 |  | 1256 | 8 | 2500 | 8000 | РСА32, | Правила РС, | Нормализован |  |  | 7.5 | 10 |  | L | 0 | [23 empty] | 99 | 96 | 94 | 96 | [60 empty] | 17 | 145 | 23 | 5 | 17 | 2 | 2 | 2 | 27 |  | -5 | -10 | -10 | -5 | 8 | -5 | [5 empty] | 42.1333
400505-0285/3 | 8655 | 9036 |  | 7536 | 8 | 2500 | 8000 | РСА32, | Правила РС, | Нормализован |  |  | 8 | 25 |  | T | 20 | 398 | [6 empty] | 540 |  | 26 | [77 empty] | 17 | 145 | 23 | 5 | 17 | 2 | 2 | 2 | 27 |  | -5 | -10 | -10 | -5 | 8 | -5 | [5 empty] | 42.1333
400505-0285/3 | 8655 | 9036 |  | 7536 | 8 | 2500 | 8000 | РСА32, | Правила РС, | Нормализован |  |  | 7.5 | 10 |  | L | 0 | [23 empty] | 70 | 72 | 74 | 72 | [60 empty] | 17 | 145 | 23 | 5 | 17 | 2 | 2 | 2 | 27 |  | -5 | -10 | -10 | -5 | 8 | -5 | [5 empty] | 42.1333
400505-0192/5 | 6178 | 6639 |  | 1758 | 7 | 2000 | 8000 | РСА32, | Правила РС, | Нормализован |  |  | 7 | 25 |  | T | 20 | 405 | [6 empty] | 500 |  | 36 | [77 empty] | 13 | 132 | 15 | 10 | 20 | 6 | 5 | 4 | 30 |  | -5 | -10 | 27 | -5 | 5 | -5 | [5 empty] | 37.1
400505-0192/5 | 6178 | 6639 |  | 1758 | 7 | 2000 | 8000 | РСА32, | Правила РС, | Нормализован |  |  | 5 | 10 |  | L | 0 | [23 empty] | 75 | 87 | 80 | 81 | [60 empty] | 13 | 132 | 15 | 10 | 20 | 6 | 5 | 4 | 30 |  | -5 | -10 | 27 | -5 | 5 | -5 | [5 empty] | 37.1
400505-0192/5 | 6299 | 7431 |  | 1005 | 8 | 2000 | 8000 | РСА32, | Правила РС, | Нормализован |  |  | 8 | 25 |  | T | 20 | 400 | [6 empty] | 493 |  | 31 | [77 empty] | 12 | 130 | 19 | 6 | 19 | 6 | 2 | 3 | 31 |  | -5 | -10 | 31 | -5 | 5 | -5 | [5 empty] | 35.5
400505-0192/5 | 6299 | 7431 |  | 1005 | 8 | 2000 | 8000 | РСА32, | Правила РС, | Нормализован |  |  | 7.5 | 10 |  | L | 0 | [23 empty] | 189 | 180 | 175 | 181 | [60 empty] | 12 | 130 | 19 | 6 | 19 | 6 | 2 | 3 | 31 |  | -5 | -10 | 31 | -5 | 5 | -5 | [5 empty] | 35.5
400505-0285/3 | 8655 | 9212 |  | 10048 | 8 | 2500 | 8000 | РСА32, | Правила РС, | Нормализован |  |  | 8 | 25 |  | T | 20 | 404 | [6 empty] | 540 |  | 32 | [77 empty] | 17 | 145 | 23 | 5 | 17 | 2 | 2 | 2 | 27 |  | -5 | -10 | -10 | -5 | 8 | -5 | [5 empty] | 42.1333
400505-0285/3 | 8655 | 9212 |  | 10048 | 8 | 2500 | 8000 | РСА32, | Правила РС, | Нормализован |  |  | 7.5 | 10 |  | L | 0 | [23 empty] | 105 | 100 | 114 | 106 | [60 empty] | 17 | 145 | 23 | 5 | 17 | 2 | 2 | 2 | 27 |  | -5 | -10 | -10 | -5 | 8 | -5 | [5 empty] | 42.1333
400505-0192/5 | 7055 | 7595 |  | 3316 | 8 | 2400 | 11000 | РСА32, | Правила РС, | Нормализован |  |  | 8 | 25 |  | T | 20 | 420 | [6 empty] | 560 |  | 31 | [77 empty] | 18 | 156 | 36 | 9 | 19 | 2 | 3 | 5 | 33 |  | -5 | -10 | 31 | -5 | 5 | -5 | [5 empty] | 45.2333
400505-0192/5 | 7055 | 7595 |  | 3316 | 8 | 2400 | 11000 | РСА32, | Правила РС, | Нормализован |  |  | 7.5 | 10 |  | L | 0 | [23 empty] | 127 | 117 | 130 | 125 | [60 empty] | 18 | 156 | 36 | 9 | 19 | 2 | 3 | 5 | 33 |  | -5 | -10 | 31 | -5 | 5 | -5 | [5 empty] | 45.2333
400704-0317 | 5651 | 5093 |  | 2592 | 12 | 3000 | 9000 | PCD32, | Правила РС, | Нормализован |  |  | 12 | 25 |  | T | 20 | 407 | [6 empty] | 530 |  | 28 | [77 empty] | 18 | 138 | 24 | 8 | 17 | 2 | 2 | 2 | 31 |  | -5 | -10 | 34 | -5 | 5 | -5 | [5 empty] | 41.9667
400704-0317 | 5651 | 5093 |  | 2592 | 12 | 3000 | 9000 | PCD32, | Правила РС, | Нормализован |  |  | 10 | 10 |  | L | -20 | [23 empty] | 181 | 179 | 181 | 180 | [60 empty] | 18 | 138 | 24 | 8 | 17 | 2 | 2 | 2 | 31 |  | -5 | -10 | 34 | -5 | 5 | -5 | [5 empty] | 41.9667
400505-0192/5 | 6139 | 6751 |  | 2512 | 10 | 2000 | 8000 | РСА32, | Правила РС, | Нормализован |  |  | 10 | 25 |  | T | 20 | 395 | [6 empty] | 486 |  | 32 | [77 empty] | 12 | 131 | 21 | 10 | 20 | 5 | 4 | 3 | 34 |  | -5 | -10 | 29 | -5 | 5 | -5 | [5 empty] | 35.6
400505-0192/5 | 6139 | 6751 |  | 2512 | 10 | 2000 | 8000 | РСА32, | Правила РС, | Нормализован |  |  | 10 | 10 |  | L | 0 | [23 empty] | 186 | 185 | 187 | 186 | [60 empty] | 12 | 131 | 21 | 10 | 20 | 5 | 4 | 3 | 34 |  | -5 | -10 | 29 | -5 | 5 | -5 | [5 empty] | 35.6
400705-0605 | 6286 | 6720 |  | 1593 | 25 | 1600 | 5000 | PCD32, | GOST 5521-93, | Нормализован |  | 10 |  |  |  | T | 20 | 380 | [6 empty] | 499 |  | 27 | [77 empty] | 13 | 127 | 19 | 7 | 18 | 6 | 3 | 3 | 32 |  | -5 | -10 | 30 | -5 | 7 | -5 | [5 empty] | 36.0667
400705-0605 | 6286 | 6720 |  | 1593 | 25 | 1600 | 5000 | PCD32, | GOST 5521-93, | Нормализован |  | 10 |  |  |  | T | 20 | 390 | [6 empty] | 500 |  | 28 | [77 empty] | 13 | 127 | 19 | 7 | 18 | 6 | 3 | 3 | 32 |  | -5 | -10 | 30 | -5 | 7 | -5 | [5 empty] | 36.0667
400705-0605 | 6286 | 6720 |  | 1593 | 25 | 1600 | 5000 | PCD32, | GOST 5521-93, | Нормализован |  | 10 |  |  |  | T | 20 | 394 | [6 empty] | 510 |  | 29 | [77 empty] | 13 | 127 | 19 | 7 | 18 | 6 | 3 | 3 | 32 |  | -5 | -10 | 30 | -5 | 7 | -5 | [5 empty] | 36.0667
400705-0605 | 6286 | 6720 |  | 1593 | 25 | 1600 | 5000 | PCD32, | GOST 5521-93, | Нормализован |  |  | 10 | 10 |  | L | -20 | [23 empty] | 140 | 132 | 163 | 145 | [60 empty] | 13 | 127 | 19 | 7 | 18 | 6 | 3 | 3 | 32 |  | -5 | -10 | 30 | -5 | 7 | -5 | [5 empty] | 36.0667
400705-0605 | 6286 | 6720 |  | 1593 | 25 | 1600 | 5000 | PCD32, | GOST 5521-93, | Нормализован |  |  | 10 | 10 |  | L | -20 | [23 empty] | 150 | 140 | 160 | 150 | [60 empty] | 13 | 127 | 19 | 7 | 18 | 6 | 3 | 3 | 32 |  | -5 | -10 | 30 | -5 | 7 | -5 | [5 empty] | 36.0667
400705-0605 | 6286 | 6720 |  | 1593 | 25 | 1600 | 5000 | PCD32, | GOST 5521-93, | Нормализован |  |  | 10 | 10 |  | L | -20 | [23 empty] | 146 | 139 | 156 | 147 | [60 empty] | 13 | 127 | 19 | 7 | 18 | 6 | 3 | 3 | 32 |  | -5 | -10 | 30 | -5 | 7 | -5 | [5 empty] | 36.0667
400705-0605 | 6286 | 6720 |  | 1593 | 25 | 1600 | 5000 | PCD32, | GOST 5521-93, | Нормализован |  |  | 25 | 125 |  | T | 20 | [47 empty] | sat | [39 empty] | 13 | 127 | 19 | 7 | 18 | 6 | 3 | 3 | 32 |  | -5 | -10 | 30 | -5 | 7 | -5 | [5 empty] | 36.0667
400705-0605 | 6286 | 6720 |  | 1593 | 25 | 1600 | 5000 | PCD32, | GOST 5521-93, | Нормализован |  |  | 25 | 125 |  | T | 20 | [47 empty] | sat | [39 empty] | 13 | 127 | 19 | 7 | 18 | 6 | 3 | 3 | 32 |  | -5 | -10 | 30 | -5 | 7 | -5 | [5 empty] | 36.0667
400705-0605 | 6286 | 6720 |  | 1593 | 25 | 1600 | 5000 | PCD32, | GOST 5521-93, | Нормализован |  |  | 25 | 125 |  | T | 20 | [47 empty] | sat | [39 empty] | 13 | 127 | 19 | 7 | 18 | 6 | 3 | 3 | 32 |  | -5 | -10 | 30 | -5 | 7 | -5 | [5 empty] | 36.0667
400705-0605 | 6286 | 6720 |  | 1593 | 25 | 1600 | 5000 | PCD32, | GOST 5521-93, | Нормализован |  |  | 25 | 90 |  | T | 20 | [87 empty] | 13 | 127 | 19 | 7 | 18 | 6 | 3 | 3 | 32 |  | -5 | -10 | 30 | -5 | 7 | -5 | [5 empty] | 36.0667
400705-0605 | 6286 | 6720 |  | 1593 | 25 | 1600 | 5000 | PCD32, | GOST 5521-93, | Нормализован |  |  | 25 | 90 |  | T | 20 | [87 empty] | 13 | 127 | 19 | 7 | 18 | 6 | 3 | 3 | 32 |  | -5 | -10 | 30 | -5 | 7 | -5 | [5 empty] | 36.0667
400705-0605 | 6286 | 6720 |  | 1593 | 25 | 1600 | 5000 | PCD32, | GOST 5521-93, | Нормализован |  |  | 25 | 90 |  | T | 20 | [87 empty] | 13 | 127 | 19 | 7 | 18 | 6 | 3 | 3 | 32 |  | -5 | -10 | 30 | -5 | 7 | -5 | [5 empty] | 36.0667
400705-0677 | 7220 | 7740 |  | 3,84 | 12 | 2500 | 8000 | PCD32, | Правила РС, | Нормализован |  |  | 12 | 25 |  | T | 20 | 404 | [6 empty] | 520 |  | 26 | [77 empty] | 16 | 145 | 3 | 10 | 9 | 2 | 2 | 2 | 54 |  | -5 | -10 | 28 | -5 | 8 | -5 | [5 empty] | 41.1333
400705-0677 | 7220 | 7740 |  | 3,84 | 12 | 2500 | 8000 | PCD32, | Правила РС, | Нормализован |  |  | 10 | 10 |  | L | -20 | [23 empty] | 158 | 155 | 129 | 147 | [60 empty] | 16 | 145 | 3 | 10 | 9 | 2 | 2 | 2 | 54 |  | -5 | -10 | 28 | -5 | 8 | -5 | [5 empty] | 41.1333
400705-0677 | 7369 | 8062 |  | 2,24 | 14 | 2500 | 8000 | PCD32, | Правила РС, | Нормализован |  |  | 14 | 25 |  | T | 20 | 395 | [6 empty] | 500 |  | 29 | [77 empty] | 16 | 149 | 30 | 10 | 10 | 5 | 3 | 1 | 22 |  | -5 | -10 | 22 | -5 | 8 | -5 | [5 empty] | 42.4
400705-0677 | 7369 | 8062 |  | 2,24 | 14 | 2500 | 8000 | PCD32, | Правила РС, | Нормализован |  |  | 10 | 10 |  | L | -20 | [23 empty] | 145 | 158 | 150 | 151 | [60 empty] | 16 | 149 | 30 | 10 | 10 | 5 | 3 | 1 | 22 |  | -5 | -10 | 22 | -5 | 8 | -5 | [5 empty] | 42.4
400505-0099/12 | 3004 | 1178 |  | 1,36 | 7.5 | 2100 | 11000 | РСА32, | Правила РС, | Нормализован |  |  | 7.5 | 25 |  | T | 20 | 418 | [6 empty] | 530 |  | 29 | [77 empty] | 16 | 135 | 20 | 12 | 9 | 2 | 2 | 3 | 29 |  | -5 | -10 | 36 | -5 | 8 | -5 | [5 empty] | 39.5333
400505-0099/12 | 3004 | 1178 |  | 1,36 | 7.5 | 2100 | 11000 | РСА32, | Правила РС, | Нормализован |  |  | 7.5 | 10 |  | L | 0 | [23 empty] | 117 | 115 | 110 | 114 | [60 empty] | 16 | 135 | 20 | 12 | 9 | 2 | 2 | 3 | 29 |  | -5 | -10 | 36 | -5 | 8 | -5 | [5 empty] | 39.5333
400505-0192 | 6279 | 6743 |  | 1758 | 16 | 2000 | 7000 | PCD32, | Правила РС, | Нормализован |  |  | 16 | 25 |  | T | 20 | 403 | [6 empty] | 550 |  | 32 | [77 empty] | 16 | 153 | 28 | 6 | 19 | 5 | 3 | 5 | 36 |  | -5 | -10 | 25 | -5 | 5 | -5 | [5 empty] | 43.3333
400505-0192 | 6279 | 6743 |  | 1758 | 16 | 2000 | 7000 | PCD32, | Правила РС, | Нормализован |  |  | 10 | 10 |  | L | -20 | [23 empty] | 139 | 142 | 134 | 138 | [60 empty] | 16 | 153 | 28 | 6 | 19 | 5 | 3 | 5 | 36 |  | -5 | -10 | 25 | -5 | 5 | -5 | [5 empty] | 43.3333
400505-0192 | 6286 | 6865 |  | 1884 | 10 | 2000 | 12000 | PCD32, | Правила РС, | Нормализован |  |  | 10 | 25 |  | T | 20 | 379 | [6 empty] | 484 |  | 28 | [77 empty] | 13 | 127 | 19 | 7 | 18 | 6 | 3 | 3 | 32 |  | -5 | -10 | 30 | -5 | 7 | -5 | [5 empty] | 36.0667
400505-0192 | 6286 | 6865 |  | 1884 | 10 | 2000 | 12000 | PCD32, | Правила РС, | Нормализован |  |  | 10 | 10 |  | L | -20 | [23 empty] | 200 | 191 | 212 | 201 | [60 empty] | 13 | 127 | 19 | 7 | 18 | 6 | 3 | 3 | 32 |  | -5 | -10 | 30 | -5 | 7 | -5 | [5 empty] | 36.0667
400505-0192 | 7231 | 7764 |  | 1055 | 12 | 1600 | 7000 | PCD32, | Правила РС, | Нормализован |  |  | 12 | 25 |  | T | 20 | 422 | [6 empty] | 555 |  | 32 | [77 empty] | 17 | 148 | 22 | 9 | 11 | 3 | 3 | 5 | 29 |  | -5 | -10 | 23 | -5 | 7 | -5 | [5 empty] | 43.1
400505-0192 | 7231 | 7764 |  | 1055 | 12 | 1600 | 7000 | PCD32, | Правила РС, | Нормализован |  |  | 10 | 10 |  | L | -20 | [23 empty] | 160 | 158 | 166 | 161 | [60 empty] | 17 | 148 | 22 | 9 | 11 | 3 | 3 | 5 | 29 |  | -5 | -10 | 23 | -5 | 7 | -5 | [5 empty] | 43.1
400705-0514 | 5847 | 5536 |  | 2,33 | 13 | 2800 | 8000 | DH32, | Правила RINA, ч.D:2002, | Нормализующая прокатка |  |  | 9 | 15 | B | T | 20 | 443 | [6 empty] | 540 |  | 31 | [77 empty] | 15 | 132 | 17 | 1 | 11 | 2 | 2 | 2 | 29 |  | -5 | -10 | 24 | -5 | [7 empty] | 37.9667
400705-0514 | 5847 | 5536 |  | 2,33 | 13 | 2800 | 8000 | DH32, | Правила RINA, ч.D:2002, | Нормализующая прокатка |  |  | 7.5 | 10 |  | L | -20 | [23 empty] | 95 | 75 | 80 | 83 | [60 empty] | 15 | 132 | 17 | 1 | 11 | 2 | 2 | 2 | 29 |  | -5 | -10 | 24 | -5 | [7 empty] | 37.9667
400705-0677 | 7128 | 7671 |  | 1,44 | 9 | 2500 | 8000 | PCD32, | Правила РС, | Нормализован |  |  | 9 | 25 |  | T | 20 | 412 | [6 empty] | 505 |  | 30 | [77 empty] | 16 | 135 | 16 | 24 | 14 | 3 | 2 | 3 | 25 |  | -5 | -10 | 27 | -5 | 7 | -5 | [5 empty] | 39.7333
400705-0677 | 7128 | 7671 |  | 1,44 | 9 | 2500 | 8000 | PCD32, | Правила РС, | Нормализован |  |  | 7.5 | 10 |  | L | -20 | [23 empty] | 64 | 59 | 66 | 63 | [60 empty] | 16 | 135 | 16 | 24 | 14 | 3 | 2 | 3 | 25 |  | -5 | -10 | 27 | -5 | 7 | -5 | [5 empty] | 39.7333
400703-0308 | 2108 | 848 |  | 1813 | 15 | 2000 | 7700 | AH32, | Правила RINA, ч.D:2002, | Нормализующая прокатка |  |  | 15 | 15 | B | T | 20 | 440 | [6 empty] | 560 |  | 36 | [77 empty] | 15 | 129 | 23 | 8 | 17 | 3 | 2 | 3 | 30 |  | -5 | -10 | 25 | -5 | * | [6 empty] | 37.7333
400703-0308 | 2108 | 848 |  | 1813 | 15 | 2000 | 7700 | AH32, | Правила RINA, ч.D:2002, | Нормализующая прокатка |  |  | 10 | 10 |  | L | 0 | [23 empty] | 142 | 120 | 128 | 130 | [60 empty] | 15 | 129 | 23 | 8 | 17 | 3 | 2 | 3 | 30 |  | -5 | -10 | 25 | -5 | * | [6 empty] | 37.7333
400703-0317 | 2193 | 821 |  | 2,01 | 16 | 2000 | 8000 | PCD32, | GOST 5521-93, | Нормализован |  |  | 16 | 30 |  | T | 20 | 374 | [6 empty] | 520 |  | 30 | [37 empty] | sat | [39 empty] | 17 | 144 | 26 | 10 | 12 | 2 | 2 | 2 | 36 |  | -5 | -10 | -10 | -5 | 6 | -5 | [5 empty] | 41.9667
400703-0317 | 2193 | 821 |  | 2,01 | 16 | 2000 | 8000 | PCD32, | GOST 5521-93, | Нормализован |  |  | 16 | 30 |  | T | 20 | 371 | [6 empty] | 520 |  | 31 | [37 empty] | sat | [39 empty] | 17 | 144 | 26 | 10 | 12 | 2 | 2 | 2 | 36 |  | -5 | -10 | -10 | -5 | 6 | -5 | [5 empty] | 41.9667
400703-0317 | 2193 | 821 |  | 2,01 | 16 | 2000 | 8000 | PCD32, | GOST 5521-93, | Нормализован |  |  | 16 | 30 |  | T | 20 | 370 | [6 empty] | 520 |  | 31 | [37 empty] | sat | [39 empty] | 17 | 144 | 26 | 10 | 12 | 2 | 2 | 2 | 36 |  | -5 | -10 | -10 | -5 | 6 | -5 | [5 empty] | 41.9667
400703-0317 | 2193 | 821 |  | 2,01 | 16 | 2000 | 8000 | PCD32, | GOST 5521-93, | Нормализован |  |  | 10 | 10 |  | L | -20 | [23 empty] | 145 | 157 | 154 | [61 empty] | 17 | 144 | 26 | 10 | 12 | 2 | 2 | 2 | 36 |  | -5 | -10 | -10 | -5 | 6 | -5 | [5 empty] | 41.9667
400703-0317 | 2193 | 821 |  | 2,01 | 16 | 2000 | 8000 | PCD32, | GOST 5521-93, | Нормализован |  |  | 10 | 10 |  | L | -20 | [23 empty] | 175 | 168 | 171 | [61 empty] | 17 | 144 | 26 | 10 | 12 | 2 | 2 | 2 | 36 |  | -5 | -10 | -10 | -5 | 6 | -5 | [5 empty] | 41.9667
400703-0317 | 2193 | 821 |  | 2,01 | 16 | 2000 | 8000 | PCD32, | GOST 5521-93, | Нормализован |  |  | 10 | 10 |  | L | -20 | [23 empty] | 174 | 160 | 164 | [61 empty] | 17 | 144 | 26 | 10 | 12 | 2 | 2 | 2 | 36 |  | -5 | -10 | -10 | -5 | 6 | -5 | [5 empty] | 41.9667
400505-0192 | 6286 | 6871 |  | 1055 | 14 | 1600 | 6000 | PCD32, | Правила РС, | Нормализован |  |  | 14 | 25 |  | T | 20 | 392 | [6 empty] | 499 |  | 35 | [25 empty] | 140 | 142 | 144 | [49 empty] | 13 | 127 | 19 | 7 | 18 | 6 | 3 | 3 | 32 |  | -5 | -10 | 30 | -5 | 7 | -5 | [5 empty] | 36.0667
400505-0192 | 6286 | 6871 |  | 1055 | 14 | 1600 | 6000 | PCD32, | Правила РС, | Нормализован |  |  | 10 | 10 |  | L | -20 | [23 empty] | 198 | 175 | 173 | 182 | [60 empty] | 13 | 127 | 19 | 7 | 18 | 6 | 3 | 3 | 32 |  | -5 | -10 | 30 | -5 | 7 | -5 | [5 empty] | 36.0667
400505-0192/5 | 6499 | 6905 |  | 2,21 | 8 | 1600 | 11000 | РСА32, | Правила РС, | Нормализован |  |  | 8 | 25 |  | T | 20 | 360 | [6 empty] | 490 |  | 31 | [77 empty] | 15 | 132 | 30 | 15 | 13 | 1 | 2 | 3 | 24 |  | -5 | -10 | 33 | -5 | 5 | -5 | [5 empty] | 37.8333
400505-0192/5 | 6499 | 6905 |  | 2,21 | 8 | 1600 | 11000 | РСА32, | Правила РС, | Нормализован |  |  | 7.5 | 10 |  | L | 0 | [23 empty] | 75 | 80 | 84 | 80 | [60 empty] | 15 | 132 | 30 | 15 | 13 | 1 | 2 | 3 | 24 |  | -5 | -10 | 33 | -5 | 5 | -5 | [5 empty] | 37.8333
400705-0513 | 5632 | 5464 |  | 1,28 | 10 | 2000 | 8000 | AH32, | Правила RINA, ч.D:2002, | Нормализующая прокатка |  |  | 10 | 15 | B | T | 20 | 463 | [6 empty] | 540 |  | 33 | [13 empty] | 66 | 65 | 65 | 65 | [60 empty] | 16 | 127 | 22 | 15 | 12 | 2 | 4 | 4 | 32 |  | -5 | -10 | 33 | -5 | [7 empty] | 38.4
400705-0513 | 5632 | 5464 |  | 1,28 | 10 | 2000 | 8000 | AH32, | Правила RINA, ч.D:2002, | Нормализующая прокатка |  |  | 10 | 10 |  | L | 0 | [23 empty] | 140 | 142 | 146 | 143 | [60 empty] | 16 | 127 | 22 | 15 | 12 | 2 | 4 | 4 | 32 |  | -5 | -10 | 33 | -5 | [7 empty] | 38.4
400705-0514 | 6180 | 6540 |  | 2,33 | 13 | 2800 | 8000 | DH32, | Правила RINA, ч.D:2002, | Нормализующая прокатка |  |  | 13 | 15 | B | T | 20 | 433 | [6 empty] | 535 |  | 26 | [77 empty] | 12 | 130 | 19 | 6 | 19 | 6 | 2 | 3 | 31 |  | -5 | -10 | 31 | -5 | [7 empty] | 35.5
400705-0514 | 6180 | 6540 |  | 2,33 | 13 | 2800 | 8000 | DH32, | Правила RINA, ч.D:2002, | Нормализующая прокатка |  |  | 10 | 10 |  | L | 0 | [23 empty] | 251 | 255 | 248 | 251 | [60 empty] | 12 | 130 | 19 | 6 | 19 | 6 | 2 | 3 | 31 |  | -5 | -10 | 31 | -5 | [7 empty] | 35.5
400705-0514 | 6180 | 6571 |  | 1978 | 14 | 2000 | 9000 | DH32, | Правила RINA, ч.D:2002, | Нормализующая прокатка |  |  | 14 | 15 | H | T | 20 | 407 | [6 empty] | 470 |  | 30 | [77 empty] | 12 | 130 | 19 | 6 | 19 | 6 | 2 | 3 | 31 |  | -5 | -10 | 31 | -5 | [7 empty] | 35.5
400705-0514 | 6180 | 6571 |  | 1978 | 14 | 2000 | 9000 | DH32, | Правила RINA, ч.D:2002, | Нормализующая прокатка |  |  | 10 | 10 |  | L | -20 | [23 empty] | 137 | 140 | 142 | 140 | [60 empty] | 12 | 130 | 19 | 6 | 19 | 6 | 2 | 3 | 31 |  | -5 | -10 | 31 | -5 | [7 empty] | 35.5
400505-0192 | 16056 | 6059 |  | 1005 | 8 | 2000 | 8000 | PCD32, | Правила РС, | Нормализован |  |  | 8 | 25 |  | T | 20 | 428 | [6 empty] | 570 |  | 26 | [25 empty] | 270 | 265 | 264 | [49 empty] | 16 | 146 | 32 | 6 | 19 | 5 | 3 | 4 | 28 |  | -5 | -10 | 27 | -5 | 5 | -5 | [5 empty] | 42.1
400505-0192 | 16056 | 6059 |  | 1005 | 8 | 2000 | 8000 | PCD32, | Правила РС, | Нормализован |  |  | 7.5 | 10 |  | L | -20 | [23 empty] | 100 | 98 | 106 | 101 | [8 empty] | 208 | 209 | 206 | [49 empty] | 16 | 146 | 32 | 6 | 19 | 5 | 3 | 4 | 28 |  | -5 | -10 | 27 | -5 | 5 | -5 | [5 empty] | 42.1
400505-0192/5 | 6161 | 6432 |  | 3,13 | 14.5 | 2500 | 11000 | РСА32, | Правила РС, | Нормализован |  |  | 14.5 | 25 |  | T | 20 | 375 | [6 empty] | 490 |  | 34 | [77 empty] | 15 | 124 | 20 | 9 | 16 | 5 | 2 | 3 | 41 |  | -5 | -10 | 32 | -5 | 5 | -5 | [5 empty] | 37.3
400505-0192/5 | 6161 | 6432 |  | 3,13 | 14.5 | 2500 | 11000 | РСА32, | Правила РС, | Нормализован |  |  | 10 | 10 |  | L | 0 | [23 empty] | 238 | 200 | 207 | 215 | [60 empty] | 15 | 124 | 20 | 9 | 16 | 5 | 2 | 3 | 41 |  | -5 | -10 | 32 | -5 | 5 | -5 | [5 empty] | 37.3
400505-0192/5 | 7055 | 7595 |  | 1658 | 8 | 2400 | 11000 | РСА32, | Правила РС, | Нормализован |  |  | 8 | 25 |  | T | 20 | 420 | [6 empty] | 560 |  | 31 | [77 empty] | 18 | 156 | 36 | 9 | 19 | 2 | 3 | 5 | 33 |  | -5 | -10 | 31 | -5 | 5 | -5 | [5 empty] | 45.2333
400505-0192/5 | 7055 | 7595 |  | 1658 | 8 | 2400 | 11000 | РСА32, | Правила РС, | Нормализован |  |  | 7.5 | 10 |  | L | 0 | [23 empty] | 127 | 117 | 130 | 125 | [60 empty] | 18 | 156 | 36 | 9 | 19 | 2 | 3 | 5 | 33 |  | -5 | -10 | 31 | -5 | 5 | -5 | [5 empty] | 45.2333
400505-0192/5 | 9543 | 9521 |  | 1501 | 8.5 | 2500 | 9000 | РСА32, | Правила РС, | Нормализован |  |  | 8.5 | 25 |  | T | 20 | 465 | [6 empty] | 570 |  | 24 | [77 empty] | 16 | 157 | 25 | 5 | 19 | 3 | 2 | 3 | 28 |  | -5 | -10 | 24 | -5 | 5 | -5 | [5 empty] | 43.4
400505-0192/5 | 9543 | 9521 |  | 1501 | 8.5 | 2500 | 9000 | РСА32, | Правила РС, | Нормализован |  |  | 7.5 | 10 |  | L | 0 | [23 empty] | 150 | 148 | 163 | 154 | [60 empty] | 16 | 157 | 25 | 5 | 19 | 3 | 2 | 3 | 28 |  | -5 | -10 | 24 | -5 | 5 | -5 | [5 empty] | 43.4
400505-0285/3 | 16939 | 17474 |  | 1335 | 8.5 | 2500 | 8000 | РСА32, | Правила РС, | Нормализован |  |  | 8.5 | 25 |  | T | 20 | 394 | [6 empty] | 505 |  | 34 | [77 empty] | 14 | 127 | 21 | 8 | 17 | 4 | 4 | 4 | 39 |  | -5 | -10 | 31 | -5 | 5 | -5 | [5 empty] | 36.8
400505-0285/3 | 16939 | 17474 |  | 1335 | 8.5 | 2500 | 8000 | РСА32, | Правила РС, | Нормализован |  |  | 7.5 | 10 |  | L | 0 | [23 empty] | 139 | 140 | 139 | 139 | [60 empty] | 14 | 127 | 21 | 8 | 17 | 4 | 4 | 4 | 39 |  | -5 | -10 | 31 | -5 | 5 | -5 | [5 empty] | 36.8
400505-0285/3 | 17088 | 7168 |  | 1256 | 8 | 2500 | 8000 | РСА32, | Правила РС, | Нормализован |  |  | 8 | 25 |  | T | 20 | 437 | [6 empty] | 570 |  | 30 | [77 empty] | 18 | 148 | 22 | 10 | 20 | 4 | 3 | 2 | 33 |  | 8 | -10 | 25 | -5 | 7 | -5 | [5 empty] | 44.1
400505-0285/3 | 17088 | 7168 |  | 1256 | 8 | 2500 | 8000 | РСА32, | Правила РС, | Нормализован |  |  | 7.5 | 10 |  | L | 0 | [23 empty] | 115 | 114 | 111 | 113 | [60 empty] | 18 | 148 | 22 | 10 | 20 | 4 | 3 | 2 | 33 |  | 8 | -10 | 25 | -5 | 7 | -5 | [5 empty] | 44.1
400703-0317 | 2129 | 763 |  | 3642 | 16 | 2500 | 11600 | PCD32, | GOST 5521-93, | Нормализован |  |  | 16 | 30 |  | T | 20 | 350 | [6 empty] | 496 |  | 30 | [37 empty] | sat | [39 empty] | 15 | 126 | 20 | 20 | 11 | 2 | 2 | 4 | 32 |  | -5 | -10 | 28 | -5 | 8 | -5 | [5 empty] | 37.1
400703-0317 | 2129 | 763 |  | 3642 | 16 | 2500 | 11600 | PCD32, | GOST 5521-93, | Нормализован |  |  | 16 | 30 |  | T | 20 | 350 | [6 empty] | 495 |  | 30 | [37 empty] | sat | [39 empty] | 15 | 126 | 20 | 20 | 11 | 2 | 2 | 4 | 32 |  | -5 | -10 | 28 | -5 | 8 | -5 | [5 empty] | 37.1
400703-0317 | 2129 | 763 |  | 3642 | 16 | 2500 | 11600 | PCD32, | GOST 5521-93, | Нормализован |  |  | 16 | 30 |  | T | 20 | 349 | [6 empty] | 490 |  | 30 | [37 empty] | sat | [39 empty] | 15 | 126 | 20 | 20 | 11 | 2 | 2 | 4 | 32 |  | -5 | -10 | 28 | -5 | 8 | -5 | [5 empty] | 37.1
400703-0317 | 2129 | 763 |  | 3642 | 16 | 2500 | 11600 | PCD32, | GOST 5521-93, | Нормализован |  |  | 10 | 10 |  | L | -20 | [23 empty] | 150 | 146 | 144 | [61 empty] | 15 | 126 | 20 | 20 | 11 | 2 | 2 | 4 | 32 |  | -5 | -10 | 28 | -5 | 8 | -5 | [5 empty] | 37.1
400703-0317 | 2129 | 763 |  | 3642 | 16 | 2500 | 11600 | PCD32, | GOST 5521-93, | Нормализован |  |  | 10 | 10 |  | L | -20 | [23 empty] | 150 | 145 | 144 | [61 empty] | 15 | 126 | 20 | 20 | 11 | 2 | 2 | 4 | 32 |  | -5 | -10 | 28 | -5 | 8 | -5 | [5 empty] | 37.1
400703-0317 | 2129 | 763 |  | 3642 | 16 | 2500 | 11600 | PCD32, | GOST 5521-93, | Нормализован |  |  | 10 | 10 |  | L | -20 | [23 empty] | 146 | 148 | 150 | [61 empty] | 15 | 126 | 20 | 20 | 11 | 2 | 2 | 4 | 32 |  | -5 | -10 | 28 | -5 | 8 | -5 | [5 empty] | 37.1
400704-0317 | 5692 | 5070 |  | 1,6 | 10 | 2500 | 8000 | PCD32, | Правила РС, | Нормализован |  |  | 10 | 25 |  | T | 20 | 394 | [6 empty] | 505 |  | 33 | [77 empty] | 16 | 134 | 20 | 13 | 15 | 3 | 3 | 6 | 33 |  | -5 | -10 | 36 | -5 | 7 | -5 | [5 empty] | 39.8333
400704-0317 | 5692 | 5070 |  | 1,6 | 10 | 2500 | 8000 | PCD32, | Правила РС, | Нормализован |  |  | 10 | 10 |  | L | -20 | [23 empty] | 140 | 145 | 152 | 146 | [60 empty] | 16 | 134 | 20 | 13 | 15 | 3 | 3 | 6 | 33 |  | -5 | -10 | 36 | -5 | 7 | -5 | [5 empty] | 39.8333
400704-0317 | 5695 | 5068 |  | 1,6 | 10 | 2500 | 8000 | PCD32, | Правила РС, | Нормализован |  |  | 10 | 25 |  | T | 20 | 377 | [6 empty] | 498 |  | 34 | [77 empty] | 18 | 134 | 22 | 24 | 14 | 1 | 1 | 2 | 30 |  | -5 | -10 | 35 | -5 | 5 | -5 | [5 empty] | 41.0333
400704-0317 | 5695 | 5068 |  | 1,6 | 10 | 2500 | 8000 | PCD32, | Правила РС, | Нормализован |  |  | 10 | 10 |  | L | -20 | [23 empty] | 115 | 121 | 125 | 120 | [60 empty] | 18 | 134 | 22 | 24 | 14 | 1 | 1 | 2 | 30 |  | -5 | -10 | 35 | -5 | 5 | -5 | [5 empty] | 41.0333
400705-0513 | 5638 | 5469 |  | 2238 | 10 | 2300 | 6200 | AH32, | Правила RINA, ч.D:2002, | Нормализующая прокатка |  |  | 9.5 | 15 | H | T | 20 | 505 | [6 empty] | 570 |  | 37 | [77 empty] | 9 | 152 | 25 | 6 | 11 | 2 | 2 | 2 | 34 |  | -5 | -10 | 45 | 57 | [7 empty] | 36.34
400705-0513 | 5638 | 5469 |  | 2238 | 10 | 2300 | 6200 | AH32, | Правила RINA, ч.D:2002, | Нормализующая прокатка |  |  | 7.5 | 10 |  | L | 0 | [23 empty] | 143 | 150 | 148 | 147 | [60 empty] | 9 | 152 | 25 | 6 | 11 | 2 | 2 | 2 | 34 |  | -5 | -10 | 45 | 57 | [7 empty] | 36.34
400705-0513 | 7225 | 7724 |  | 0,776 | 10 | 1570 | 6300 | AH32, | Правила RINA, ч.D:2002, | Нормализующая прокатка |  |  | 10 | 15 | B | T | 20 | 449 | [6 empty] | 550 |  | 32 | [77 empty] | 16 | 149 | 30 | 14 | 11 | 3 | 2 | 3 | 42 |  | -5 | -10 | 26 | -5 | [7 empty] | 42.0667
400705-0513 | 7225 | 7724 |  | 0,776 | 10 | 1570 | 6300 | AH32, | Правила RINA, ч.D:2002, | Нормализующая прокатка |  |  | 10 | 10 |  | L | 0 | [23 empty] | 110 | 115 | 118 | 114 | [60 empty] | 16 | 149 | 30 | 14 | 11 | 3 | 2 | 3 | 42 |  | -5 | -10 | 26 | -5 | [7 empty] | 42.0667
400705-0513 | 7225 | 7724 |  | 0,784 | 10 | 1585 | 6300 | AH32, | Правила RINA, ч.D:2002, | Нормализующая прокатка |  |  | 10 | 15 | B | T | 20 | 449 | [6 empty] | 550 |  | 32 | [77 empty] | 16 | 149 | 30 | 14 | 11 | 3 | 2 | 3 | 42 |  | -5 | -10 | 26 | -5 | [7 empty] | 42.0667
400705-0513 | 7225 | 7724 |  | 0,784 | 10 | 1585 | 6300 | AH32, | Правила RINA, ч.D:2002, | Нормализующая прокатка |  |  | 10 | 10 |  | L | 0 | [23 empty] | 110 | 115 | 118 | 114 | [60 empty] | 16 | 149 | 30 | 14 | 11 | 3 | 2 | 3 | 42 |  | -5 | -10 | 26 | -5 | [7 empty] | 42.0667
400705-0513 | 7225 | 7724 |  | 0,786 | 10 | 1590 | 6300 | AH32, | Правила RINA, ч.D:2002, | Нормализующая прокатка |  |  | 10 | 15 | B | T | 20 | 449 | [6 empty] | 550 |  | 32 | [77 empty] | 16 | 149 | 30 | 14 | 11 | 3 | 2 | 3 | 42 |  | -5 | -10 | 26 | -5 | [7 empty] | 42.0667
400705-0513 | 7225 | 7724 |  | 0,786 | 10 | 1590 | 6300 | AH32, | Правила RINA, ч.D:2002, | Нормализующая прокатка |  |  | 10 | 10 |  | L | 0 | [23 empty] | 110 | 115 | 118 | 114 | [60 empty] | 16 | 149 | 30 | 14 | 11 | 3 | 2 | 3 | 42 |  | -5 | -10 | 26 | -5 | [7 empty] | 42.0667
400705-0513 | 7225 | 7724 |  | 0,796 | 10 | 1610 | 6300 | AH32, | Правила RINA, ч.D:2002, | Нормализующая прокатка |  |  | 10 | 15 | B | T | 20 | 449 | [6 empty] | 550 |  | 32 | [77 empty] | 16 | 149 | 30 | 14 | 11 | 3 | 2 | 3 | 42 |  | -5 | -10 | 26 | -5 | [7 empty] | 42.0667
400705-0513 | 7225 | 7724 |  | 0,796 | 10 | 1610 | 6300 | AH32, | Правила RINA, ч.D:2002, | Нормализующая прокатка |  |  | 10 | 10 |  | L | 0 | [23 empty] | 110 | 115 | 118 | 114 | [60 empty] | 16 | 149 | 30 | 14 | 11 | 3 | 2 | 3 | 42 |  | -5 | -10 | 26 | -5 | [7 empty] | 42.0667
400705-0664 | 7382 | 8203 |  | 3297 | 12.5 | 2800 | 12000 | DH32, | Правила RINA, ч.D:2002, | Нормализующая прокатка |  |  | 12.5 | 15 | H | T | 20 | 481 | [6 empty] | 570 |  | 26 | [77 empty] | 15 | 138 | 24 | 12 | 16 | 3 | 2 | 3 | 41 |  | -5 | -10 | 33 | -5 | [7 empty] | 39.2333
400705-0664 | 7382 | 8203 |  | 3297 | 12.5 | 2800 | 12000 | DH32, | Правила RINA, ч.D:2002, | Нормализующая прокатка |  |  | 10 | 10 |  | L | -20 | [23 empty] | 120 | 125 | 127 | 124 | [60 empty] | 15 | 138 | 24 | 12 | 16 | 3 | 2 | 3 | 41 |  | -5 | -10 | 33 | -5 | [7 empty] | 39.2333
400505-0192/5 | 7048 | 7621 |  | 1723 | 9.5 | 2100 | 11000 | РСА32, | Правила РС, | Нормализован |  |  | 9.5 | 25 |  | T | 20 | 415 | [6 empty] | 550 |  | 32 | [25 empty] | 260 | 252 | 248 | [49 empty] | 16 | 149 | 33 | 8 | 20 | 2 | 2 | 4 | 31 |  | 8 | -10 | 24 | 53 | 5 | 5 | [5 empty] | 42.8933
400505-0192/5 | 7048 | 7621 |  | 1723 | 9.5 | 2100 | 11000 | РСА32, | Правила РС, | Нормализован |  |  | 7.5 | 10 |  | L | 0 | [23 empty] | 150 | 148 | 144 | 147 | [8 empty] | 257 | 260 | 255 | [49 empty] | 16 | 149 | 33 | 8 | 20 | 2 | 2 | 4 | 31 |  | 8 | -10 | 24 | 53 | 5 | 5 | [5 empty] | 42.8933
400705-0513 | 6056 | 5930 |  | 2016 | 10 | 2100 | 12000 | AH32, | Правила RINA, ч.D:2002, | Нормализующая прокатка |  |  | 10 | 15 | B | T | 20 | 493 | [6 empty] | 590 |  | 25 | [77 empty] | 16 | 146 | 32 | 6 | 19 | 5 | 3 | 4 | 28 |  | -5 | -10 | 27 | -5 | [7 empty] | 42.1
400705-0513 | 6056 | 5930 |  | 2016 | 10 | 2100 | 12000 | AH32, | Правила RINA, ч.D:2002, | Нормализующая прокатка |  |  | 10 | 10 |  | L | 0 | [23 empty] | 80 | 84 | 87 | 84 | [60 empty] | 16 | 146 | 32 | 6 | 19 | 5 | 3 | 4 | 28 |  | -5 | -10 | 27 | -5 | [7 empty] | 42.1
400704-0317 | 5901 | 5269 |  | 2592 | 12 | 3000 | 9000 | PCD32, | Правила РС, | Нормализован |  |  | 12 | 25 |  | T | 20 | 360 | [6 empty] | 491 |  | 33 | [25 empty] | 137 | 147 | 140 | [49 empty] | 16 | 150 | 24 | 9 | 16 | 2 | 2 | 2 | 31 |  | -5 | -10 | -10 | -5 | 5 | -5 | [5 empty] | 41.9667
400704-0317 | 5901 | 5269 |  | 2592 | 12 | 3000 | 9000 | PCD32, | Правила РС, | Нормализован |  |  | 10 | 10 |  | L | -20 | [23 empty] | 145 | 170 | 179 | 165 | [60 empty] | 16 | 150 | 24 | 9 | 16 | 2 | 2 | 2 | 31 |  | -5 | -10 | -10 | -5 | 5 | -5 | [5 empty] | 41.9667
400505-0192/5 | 6315 | 6849 |  | 0,754 | 6 | 2000 | 8000 | РСА32, | Правила РС, | Нормализован |  |  | 6 | 25 |  | T | 20 | 408 | [6 empty] | 500 |  | 28 | [77 empty] | 13 | 127 | 19 | 7 | 18 | 6 | 3 | 3 | 32 |  | -5 | -10 | 30 | -5 | 7 | -5 | [5 empty] | 36.0667
400505-0192/5 | 6315 | 6849 |  | 0,754 | 6 | 2000 | 8000 | РСА32, | Правила РС, | Нормализован |  |  | 5 | 10 |  | L | 0 | [23 empty] | 91 | 85 | 87 | 88 | [60 empty] | 13 | 127 | 19 | 7 | 18 | 6 | 3 | 3 | 32 |  | -5 | -10 | 30 | -5 | 7 | -5 | [5 empty] | 36.0667
400705-0663 | 7239 | 7730 |  | 2236 | 11.5 | 2700 | 9000 | AH32, | Правила RINA, ч.D:2002, | Нормализующая прокатка |  |  | 11.5 | 15 | B | T | 20 | 484 | [6 empty] | 585 |  | 30 | [77 empty] | 17 | 151 | 20 | 10 | 9 | 5 | 3 | 3 | 44 |  | -5 | -10 | 24 | -5 | [7 empty] | 43.8667
400705-0663 | 7239 | 7730 |  | 2236 | 11.5 | 2700 | 9000 | AH32, | Правила RINA, ч.D:2002, | Нормализующая прокатка |  |  | 10 | 10 |  | L | -20 | [23 empty] | 110 | 112 | 126 | 116 | [60 empty] | 17 | 151 | 20 | 10 | 9 | 5 | 3 | 3 | 44 |  | -5 | -10 | 24 | -5 | [7 empty] | 43.8667
400505-0192/5 | 6299 | 7431 |  | 1005 | 8 | 2000 | 8000 | РСА32, | Правила РС, | Нормализован |  |  | 8 | 25 |  | T | 20 | 400 | [6 empty] | 493 |  | 31 | [25 empty] | 209 | 206 | 204 |  | 192 | 190 | 191 | [45 empty] | 12 | 130 | 19 | 6 | 19 | 6 | 2 | 3 | 31 |  | -5 | -10 | 31 | -5 | 5 | -5 | [5 empty] | 35.5
400505-0192/5 | 6299 | 7431 |  | 1005 | 8 | 2000 | 8000 | РСА32, | Правила РС, | Нормализован |  |  | 7.5 | 10 |  | L | 0 | [23 empty] | 189 | 180 | 175 | 181 | [8 empty] | 213 | 216 | 215 |  | 186 | 184 | 180 | [45 empty] | 12 | 130 | 19 | 6 | 19 | 6 | 2 | 3 | 31 |  | -5 | -10 | 31 | -5 | 5 | -5 | [5 empty] | 35.5
400506-0011/1 | 573 | 9895 |  | 2756 | 18 | 1500 | 6500 | LRAH32, | Правила LR, | Нормализующая прокатка |  |  | 18 | 25 |  | T | 20 | 419 | [6 empty] | 565 |  | 27 | [77 empty] | 16 | 146 | 23 | 19 | 14 | 3 | 2 | 4 | 36 |  | -5 | -10 | 26 | -5 | 7 | -5 | [5 empty] | 41.6333
400506-0011/1 | 573 | 9895 |  | 2756 | 18 | 1500 | 6500 | LRAH32, | Правила LR, | Нормализующая прокатка |  |  | 10 | 10 |  | L | 0 | [23 empty] | 107 | 113 | 119 | 113 | [60 empty] | 16 | 146 | 23 | 19 | 14 | 3 | 2 | 4 | 36 |  | -5 | -10 | 26 | -5 | 7 | -5 | [5 empty] | 41.6333
400506-0011/1 | 497 | 9896 |  | 3517 | 28 | 2000 | 8000 | LRAH32, | Правила LR, | Нормализован |  |  | 28 | 25 |  | T | 20 | 366 | [6 empty] | 491 |  | 34 | [77 empty] | 14 | 145 | 21 | 4 | 17 | 4 | 2 | 3 | 37 |  | -5 | -10 | 33 | -5 | 5 | -5 | [5 empty] | 39.6
400506-0011/1 | 497 | 9896 |  | 3517 | 28 | 2000 | 8000 | LRAH32, | Правила LR, | Нормализован |  |  | 10 | 10 |  | L | 0 | [23 empty] | 79 | 108 | 96 | 94 | [60 empty] | 14 | 145 | 21 | 4 | 17 | 4 | 2 | 3 | 37 |  | -5 | -10 | 33 | -5 | 5 | -5 | [5 empty] | 39.6
400506-0011/1 | 1435 | 782 |  | 4522 | 18 | 2000 | 8000 | LRAH32, | Правила LR, | Нормализующая прокатка |  |  | 18 | 25 |  | T | 20 | 385 | [6 empty] | 520 |  | 28 | [77 empty] | 16 | 135 | 16 | 24 | 14 | 3 | 2 | 3 | 25 |  | -5 | -10 | 27 | -5 | 7 | -5 | [5 empty] | 39.7333
400506-0011/1 | 1435 | 782 |  | 4522 | 18 | 2000 | 8000 | LRAH32, | Правила LR, | Нормализующая прокатка |  |  | 10 | 10 |  | L | 0 | [23 empty] | 120 | 122 | 120 | 121 | [60 empty] | 16 | 135 | 16 | 24 | 14 | 3 | 2 | 3 | 25 |  | -5 | -10 | 27 | -5 | 7 | -5 | [5 empty] | 39.7333
400506-0011/1 | 1442 | 781 |  | 1978 | 18 | 2000 | 7000 | LRAH32, | Правила LR, | Нормализующая прокатка |  |  | 18 | 25 |  | T | 20 | 412 | [6 empty] | 580 |  | 28 | [77 empty] | 16 | 130 | 17 | 8 | 24 | 8 | 3 | 4 | 33 |  | -5 | -10 | 23 | -5 | 5 | -5 | [5 empty] | 40.0333
400506-0011/1 | 1442 | 781 |  | 1978 | 18 | 2000 | 7000 | LRAH32, | Правила LR, | Нормализующая прокатка |  |  | 10 | 10 |  | L | 0 | [23 empty] | 85 | 80 | 50 | 72 | [60 empty] | 16 | 130 | 17 | 8 | 24 | 8 | 3 | 4 | 33 |  | -5 | -10 | 23 | -5 | 5 | -5 | [5 empty] | 40.0333
400506-0011/1 | 1442 | 781 |  | 5652 | 18 | 2000 | 10000 | LRAH32, | Правила LR, | Нормализующая прокатка |  |  | 18 | 25 |  | T | 20 | 412 | [6 empty] | 580 |  | 28 | [77 empty] | 16 | 130 | 17 | 8 | 24 | 8 | 3 | 4 | 33 |  | -5 | -10 | 23 | -5 | 5 | -5 | [5 empty] | 40.0333
400506-0011/1 | 1442 | 781 |  | 5652 | 18 | 2000 | 10000 | LRAH32, | Правила LR, | Нормализующая прокатка |  |  | 10 | 10 |  | L | 0 | [23 empty] | 85 | 80 | 50 | 72 | [60 empty] | 16 | 130 | 17 | 8 | 24 | 8 | 3 | 4 | 33 |  | -5 | -10 | 23 | -5 | 5 | -5 | [5 empty] | 40.0333
400505-0192/5 | 6177 | 6515 |  | 1395 | 8.5 | 1900 | 11000 | РСА32, | Правила РС, | Нормализован |  |  | 8.5 | 25 |  | T | 20 | 379 | [6 empty] | 484 |  | 32 | [77 empty] | 13 | 132 | 18 | 9 | 20 | 6 | 3 | 3 | 36 |  | -5 | -10 | 29 | -5 | 5 | -5 | [5 empty] | 36.9
400505-0192/5 | 6177 | 6515 |  | 1395 | 8.5 | 1900 | 11000 | РСА32, | Правила РС, | Нормализован |  |  | 7.5 | 10 |  | L | 0 | [23 empty] | 187 | 194 | 190 | 190 | [60 empty] | 13 | 132 | 18 | 9 | 20 | 6 | 3 | 3 | 36 |  | -5 | -10 | 29 | -5 | 5 | -5 | [5 empty] | 36.9
400505-0192/5 | 6299 | 7431 |  | 1005 | 8 | 2000 | 8000 | РСА32, | Правила РС, | Нормализован |  |  | 8 | 25 |  | T | 20 | 400 | [6 empty] | 493 |  | 31 | [77 empty] | 12 | 130 | 19 | 6 | 19 | 6 | 2 | 3 | 31 |  | -5 | -10 | 31 | -5 | 5 | -5 | [5 empty] | 35.5
400505-0192/5 | 6299 | 7431 |  | 1005 | 8 | 2000 | 8000 | РСА32, | Правила РС, | Нормализован |  |  | 7.5 | 10 |  | L | 0 | [23 empty] | 189 | 180 | 175 | 181 | [60 empty] | 12 | 130 | 19 | 6 | 19 | 6 | 2 | 3 | 31 |  | -5 | -10 | 31 | -5 | 5 | -5 | [5 empty] | 35.5
400705-0520 | 5502 | 6382 |  | 1728 | 6 | 3000 | 12000 | AH32, | Правила RINA, ч.D:2002, | Нормализован |  |  | 6 | 15 | B | T | 20 | 431 | [6 empty] | 510 |  | 30 | [77 empty] | 9 | 153 | 22 | 13 | 15 | 2 | 2 | 2 | 39 |  | 16 | -10 | 35 | 55 | 6 | -5 | [5 empty] | 36.4667
400705-0520 | 5502 | 6382 |  | 1728 | 6 | 3000 | 12000 | AH32, | Правила RINA, ч.D:2002, | Нормализован |  |  | 5 | 10 |  | L | 0 | [23 empty] | 96 | 125 | 108 | 110 | [60 empty] | 9 | 153 | 22 | 13 | 15 | 2 | 2 | 2 | 39 |  | 16 | -10 | 35 | 55 | 6 | -5 | [5 empty] | 36.4667
400705-0520 | 6075 | 6799 |  | 3456 | 6 | 3000 | 12000 | AH32, | Правила RINA, ч.D:2002, | Нормализован |  |  | 6 | 15 | H | T | 20 | 400 | [6 empty] | 510 |  | 32 | [77 empty] | 17 | 114 | 30 | 20 | 12 | 2 | 2 | 3 | 34 |  | 11 | -10 | 18 | -5 | 5 | -5 | [5 empty] | 37.0333
400705-0520 | 6075 | 6799 |  | 3456 | 6 | 3000 | 12000 | AH32, | Правила RINA, ч.D:2002, | Нормализован |  |  | 5 | 10 |  | L | 0 | [23 empty] | 88 | 73 | 74 | 78 | [60 empty] | 17 | 114 | 30 | 20 | 12 | 2 | 2 | 3 | 34 |  | 11 | -10 | 18 | -5 | 5 | -5 | [5 empty] | 37.0333
400705-0520 | 6390 | 7023 |  | 3456 | 6 | 3000 | 12000 | AH32, | Правила RINA, ч.D:2002, | Нормализован |  |  | 6 | 15 | H | T | 20 | 434 | [6 empty] | 555 |  | 21 | [77 empty] | 17 | 156 | 23 | 6 | 13 | 3 | 2 | 2 | 10 |  | -5 | -10 | 26 | -5 | 8 | -5 | [5 empty] | 44.1667
400705-0520 | 6390 | 7023 |  | 3456 | 6 | 3000 | 12000 | AH32, | Правила RINA, ч.D:2002, | Нормализован |  |  | 5 | 10 |  | L | 0 | [23 empty] | 72 | 70 | 75 | 72 | [60 empty] | 17 | 156 | 23 | 6 | 13 | 3 | 2 | 2 | 10 |  | -5 | -10 | 26 | -5 | 8 | -5 | [5 empty] | 44.1667
400705-0520 | 6450 | 6924 |  | 1,44 | 6 | 3000 | 10000 | AH32, | Правила RINA, ч.D:2002, | Нормализован |  |  | 6 | 15 | B | T | 20 | 396 | [6 empty] | 486 |  | 33 | [77 empty] | 13 | 127 | 19 | 7 | 18 | 6 | 3 | 3 | 32 |  | -5 | -10 | 30 | -5 | 7 | -5 | [5 empty] | 36.0667
400705-0520 | 6450 | 6924 |  | 1,44 | 6 | 3000 | 10000 | AH32, | Правила RINA, ч.D:2002, | Нормализован |  |  | 5 | 10 |  | L | 0 | [23 empty] | 86 | 85 | 80 | 84 | [60 empty] | 13 | 127 | 19 | 7 | 18 | 6 | 3 | 3 | 32 |  | -5 | -10 | 30 | -5 | 7 | -5 | [5 empty] | 36.0667
400705-0520 | 6228 | 6800 |  | 1413 | 6 | 3000 | 10000 | AH32, | Правила RINA, ч.D:2002, | Нормализован |  |  | 6 | 15 | B | T | 20 | 409 | [6 empty] | 510 |  | 34 | [25 empty] | 139 | 142 | 141 | [49 empty] | 15 | 124 | 20 | 9 | 16 | 5 | 2 | 3 | 41 |  | -5 | -10 | 32 | -5 | 5 | -5 | [5 empty] | 37.3
400705-0520 | 6228 | 6800 |  | 1413 | 6 | 3000 | 10000 | AH32, | Правила RINA, ч.D:2002, | Нормализован |  |  | 5 | 10 |  | L | 0 | [23 empty] | 75 | 81 | 84 | 80 | [8 empty] | 110 | 116 | 121 | [49 empty] | 15 | 124 | 20 | 9 | 16 | 5 | 2 | 3 | 41 |  | -5 | -10 | 32 | -5 | 5 | -5 | [5 empty] | 37.3
400705-0677 | 7204 | 7736 |  | 1884 | 12 | 2500 | 8000 | PCD32, | Правила РС, | Нормализован |  |  | 12 | 25 |  | T | 20 | 413 | [6 empty] | 520 |  | 27 | [25 empty] | 105 | 112 | 120 | [49 empty] | 16 | 148 | 20 | 7 | 9 | 1 | 1 | 1 | 36 |  | -5 | -10 | 26 | -5 | 6 | -5 | [5 empty] | 41.3
400705-0677 | 7204 | 7736 |  | 1884 | 12 | 2500 | 8000 | PCD32, | Правила РС, | Нормализован |  |  | 10 | 10 |  | L | -20 | [23 empty] | 205 | 192 | 173 | 190 | [8 empty] | 119 | 110 | 115 | [49 empty] | 16 | 148 | 20 | 7 | 9 | 1 | 1 | 1 | 36 |  | -5 | -10 | 26 | -5 | 6 | -5 | [5 empty] | 41.3
401706-0034 | 5788 | 5516 | 002507267-1 | 1.723 | 11 | 2100 | 9500 | EH32 | LR Rules(2000) Правила LR(2000) |  |  |  | 16 | 25 |  | T | 20 | 464 | [6 empty] | 615 |  |  | 29 | [76 empty] | 14 | 142 | 14 | 20 | 17 | 3 | 2 | 2 | 32 |  | -5 | -10 | 28 | -5 | 8 | -5 |  | 10
401706-0034 | 5788 | 5516 | 002507267-1 | 1.723 | 11 | 2100 | 9500 | EH32 | LR Rules(2000) Правила LR(2000) |  |  |  | 10 | 10 |  | L | -40 | [23 empty] | 60 | 71 | 65 | 65 | [60 empty] | 14 | 142 | 14 | 20 | 17 | 3 | 2 | 2 | 32 |  | -5 | -10 | 28 | -5 | 8 | -5 |  | 10
401706-0034 | 8655 | 9033 | 1510944-1 | 1.256 | 8 | 2500 | 8000 | PCA32 | LR Rules(2000) Правила LR(2000) |  |  |  | 8 | 25 | B | T | 20 | 376 | [6 empty] | 520 |  |  | 24 | [6 empty] | 0.72 | [8 empty] | 163 | [60 empty] | 17 | 145 | 23 | 5 | 17 | 2 | 2 | 2 | 27 |  | -5 | -10 | -10 | -5 | 8 | -5 |  | 16 |  |  |  | 42 |  | 3
401706-0034 | 8655 | 9033 | 1510944-1 | 1.256 | 8 | 2500 | 8000 | PCA32 | LR Rules(2000) Правила LR(2000) |  |  |  | 7.5 | 10 |  | L | 0 | [23 empty] | 170 | 161 | 158 | 163 | [60 empty] | 17 | 145 | 23 | 5 | 17 | 2 | 2 | 2 | 27 |  | -5 | -10 | -10 | -5 | 8 | -5 |  | 16 |  |  |  | 42 |  | 3
401706-0034 | 6943 | 7452 | 001503145-5 | 1.873 | 12 | 2100 | 9470 | PCD32 | LR Rules(2000) Правила LR(2000) |  |  |  | 12 | 25 |  | T | 20 | 345 | [6 empty] | 530 |  |  | 27 | [6 empty] | 0.65 | [69 empty] | 17 | 133 | 23 | 10 | 10 | 4 | 1 | 2 | 35 |  | -5 | -10 | 35 | -5 | 7 | -5 |  | 10 |  |  |  | 40 |  | 6
401706-0034 | 6943 | 7452 | 001503145-5 | 1.873 | 12 | 2100 | 9470 | PCD32 | LR Rules(2000) Правила LR(2000) |  |  |  | 10 | 10 |  | L | -20 | [23 empty] | 130 | 129 | 125 | 128 | [60 empty] | 17 | 133 | 23 | 10 | 10 | 4 | 1 | 2 | 35 |  | -5 | -10 | 35 | -5 | 7 | -5 |  | 10 |  |  |  | 40 |  | 6
400507-0005/4 | 4345 | 7366 | 1612065-1 | 2.826 | 15 | 3000 | 8000 | GL-A32 | GL Rules (2005) Правила GL (2005) | Контролируемая прокатка Controlled rolled |  |  | 15 | 25 | B | T | 20 | 428 | [6 empty] | 510 |  |  | 28 | [76 empty] | 9 | 152 | 16 | 3 | 13 | 4 | 1 | 1 | 34 |  | 11 | -10 | 41 | 55 | 4 | 5 | -0.5 | 22 |  |  |  | 36 |  | 5.6
400507-0005/4 | 4345 | 7366 | 1612065-1 | 2.826 | 15 | 3000 | 8000 | GL-A32 | GL Rules (2005) Правила GL (2005) | Контролируемая прокатка Controlled rolled |  |  | 10 | 10 |  | L | 0 | [23 empty] | 220 | 228 | 232 | 227 | [60 empty] | 9 | 152 | 16 | 3 | 13 | 4 | 1 | 1 | 34 |  | 11 | -10 | 41 | 55 | 4 | 5 | -0.5 | 22 |  |  |  | 36 |  | 5.6
400507-0005/4 | 4728 | 7438 | 001700478-1 | 2.286 | 13 | 2800 | 8000 | GL-A32 | GL Rules (2005) Правила GL (2005) | Контролируемая прокатка Controlled rolled |  |  | 13 | 25 | B | T | 20 | 394 | [6 empty] | 520 |  |  | 29 | [76 empty] | 11 | 142 | 20 | 6 | 15 | 3 | 1 | 3 | 34 |  | -5 | -10 | 23 | -5 | 5 | -5 | -0.8 | 14 |  |  |  | 36 |  | 4.6
400507-0005/4 | 4728 | 7438 | 001700478-1 | 2.286 | 13 | 2800 | 8000 | GL-A32 | GL Rules (2005) Правила GL (2005) | Контролируемая прокатка Controlled rolled |  |  | 10 | 10 |  | L | 0 | [23 empty] | 181 | 210 | 217 | 203 | [60 empty] | 11 | 142 | 20 | 6 | 15 | 3 | 1 | 3 | 34 |  | -5 | -10 | 23 | -5 | 5 | -5 | -0.8 | 14 |  |  |  | 36 |  | 4.6
400507-0005/4 | 4340 | 7441 | 2406735-1 | 2.204 | 13 | 2700 | 8000 | GL-A32 | GL Rules (2005) Правила GL (2005) | Контролируемая прокатка Controlled rolled |  |  | 13 | 25 | H | T | 20 | 369 | [6 empty] | 492 |  |  | 31 | [76 empty] | 9 | 145 | 22 | 15 | 14 | 2 | 3 | 1 | 29 |  | 10 | -10 | 33 | 55 | 9 | 5 | [5 empty] | 35 |  | 5.7
400507-0005/4 | 4340 | 7441 | 2406735-1 | 2.204 | 13 | 2700 | 8000 | GL-A32 | GL Rules (2005) Правила GL (2005) | Контролируемая прокатка Controlled rolled |  |  | 10 | 10 |  | L | 0 | [23 empty] | 142 | 135 | 135 | 137 | [60 empty] | 9 | 145 | 22 | 15 | 14 | 2 | 3 | 1 | 29 |  | 10 | -10 | 33 | 55 | 9 | 5 | [5 empty] | 35 |  | 5.7
400507-0005/4 | 4847 | 7456 | 2701580-1 | 2.638 | 14 | 3000 | 8000 | GL-A32 | GL Rules (2005) Правила GL (2005) | Контролируемая прокатка Controlled rolled |  |  | 14 | 25 | B | T | 20 | 436 | [6 empty] | 565 |  |  | 32 | [76 empty] | 16 | 145 | 26 | 9 | 14 | 3 | 2 | 3 | 30 |  | -5 | -10 | 25 | -5 | 5 | -5 |  | 13 |  |  |  | 41 |  | 5.2
400507-0005/4 | 4847 | 7456 | 2701580-1 | 2.638 | 14 | 3000 | 8000 | GL-A32 | GL Rules (2005) Правила GL (2005) | Контролируемая прокатка Controlled rolled |  |  | 10 | 10 |  | L | 0 | [23 empty] | 114 | 106 | 118 | 113 | [60 empty] | 16 | 145 | 26 | 9 | 14 | 3 | 2 | 3 | 30 |  | -5 | -10 | 25 | -5 | 5 | -5 |  | 13 |  |  |  | 41 |  | 5.2
400507-0005/4 | 4578 | 7457 | 1700827-2 | 2.638 | 14 | 3000 | 8000 | GL-A32 | GL Rules (2005) Правила GL (2005) | Контролируемая прокатка Controlled rolled |  |  | 14 | 25 | H | T | 20 | 438 | [6 empty] | 570 |  |  | 32 | [76 empty] | 17 | 152 | 27 | 11 | 18 | 3 | 2 | 7 | 25 |  | -5 | -10 | 26 | -5 | 5 | -5 |  | 13 |  |  |  | 44 |  | 4.7
400507-0005/4 | 4578 | 7457 | 1700827-2 | 2.638 | 14 | 3000 | 8000 | GL-A32 | GL Rules (2005) Правила GL (2005) | Контролируемая прокатка Controlled rolled |  |  | 10 | 10 |  | L | 0 | [23 empty] | 106 | 110 | 102 | 106 | [60 empty] | 17 | 152 | 27 | 11 | 18 | 3 | 2 | 7 | 25 |  | -5 | -10 | 26 | -5 | 5 | -5 |  | 13 |  |  |  | 44 |  | 4.7
400507-0005/4 | 4847 | 7460 | 2701580-1 | 2.543 | 13.5 | 3000 | 8000 | GL-A32 | GL Rules (2005) Правила GL (2005) | Контролируемая прокатка Controlled rolled |  |  | 13.5 | 25 | B | T | 20 | 435 | [6 empty] | 565 |  |  | 24 | [76 empty] | 16 | 145 | 26 | 9 | 14 | 3 | 2 | 3 | 30 |  | -5 | -10 | 25 | -5 | 5 | -5 |  | 13 |  |  |  | 41 |  | 5.2
400507-0005/4 | 4847 | 7460 | 2701580-1 | 2.543 | 13.5 | 3000 | 8000 | GL-A32 | GL Rules (2005) Правила GL (2005) | Контролируемая прокатка Controlled rolled |  |  | 10 | 10 |  | L | 0 | [23 empty] | 115 | 103 | 100 | 106 | [60 empty] | 16 | 145 | 26 | 9 | 14 | 3 | 2 | 3 | 30 |  | -5 | -10 | 25 | -5 | 5 | -5 |  | 13 |  |  |  | 41 |  | 5.2
400507-0005/4 | 4727 | 7437 | 001700703-1 | 2.286 | 13 | 2800 | 8000 | GL-A32 | GL Rules (2005) Правила GL (2005) | Контролируемая прокатка Controlled rolled |  |  | 13 | 25 | H | T | 20 | 419 | [6 empty] | 560 |  |  | 28 | [76 empty] | 16 | 131 | 22 | 4 | 10 | 3 | 2 | 3 | 39 |  | -5 | -10 | 35 | -5 | 5 | -5 |  | 23 |  |  |  | 39 |  | 5.3
400507-0005/4 | 4727 | 7437 | 001700703-1 | 2.286 | 13 | 2800 | 8000 | GL-A32 | GL Rules (2005) Правила GL (2005) | Контролируемая прокатка Controlled rolled |  |  | 10 | 10 |  | L | 0 | [23 empty] | 185 | 182 | 175 | 181 | [60 empty] | 16 | 131 | 22 | 4 | 10 | 3 | 2 | 3 | 39 |  | -5 | -10 | 35 | -5 | 5 | -5 |  | 23 |  |  |  | 39 |  | 5.3
400507-0005/4 | 4728 | 7438 | 001700478-1 | 2.286 | 13 | 2800 | 8000 | GL-A32 | GL Rules (2005) Правила GL (2005) | Контролируемая прокатка Controlled rolled |  |  | 13 | 25 | B | T | 20 | 394 | [6 empty] | 520 |  |  | 29 | [76 empty] | 11 | 142 | 20 | 6 | 15 | 3 | 1 | 3 | 34 |  | -5 | -10 | 23 | -5 | 5 | -5 | -0.8 | 14 |  |  |  | 36 |  | 4.6
400507-0005/4 | 4728 | 7438 | 001700478-1 | 2.286 | 13 | 2800 | 8000 | GL-A32 | GL Rules (2005) Правила GL (2005) | Контролируемая прокатка Controlled rolled |  |  | 10 | 10 |  | L | 0 | [23 empty] | 181 | 210 | 217 | 203 | [60 empty] | 11 | 142 | 20 | 6 | 15 | 3 | 1 | 3 | 34 |  | -5 | -10 | 23 | -5 | 5 | -5 | -0.8 | 14 |  |  |  | 36 |  | 4.6
400507-0005/4 | 4665 | 7439 | 001610130-2 | 2.286 | 13 | 2800 | 8000 | GL-A32 | GL Rules (2005) Правила GL (2005) | Контролируемая прокатка Controlled rolled |  |  | 13 | 25 | H | T | 20 | 428 | [6 empty] | 550 |  |  | 29 | [76 empty] | 10 | 152 | 26 | 10 | 14 | 3 | 2 | 3 | 36 |  | -5 | -10 | 37 | -5 | 6 | -5 |  | 15 |  |  |  | 36 |  | 4.6
400507-0005/4 | 4665 | 7439 | 001610130-2 | 2.286 | 13 | 2800 | 8000 | GL-A32 | GL Rules (2005) Правила GL (2005) | Контролируемая прокатка Controlled rolled |  |  | 10 | 10 |  | L | 0 | [23 empty] | 160 | 167 | 157 | 161 | [60 empty] | 10 | 152 | 26 | 10 | 14 | 3 | 2 | 3 | 36 |  | -5 | -10 | 37 | -5 | 6 | -5 |  | 15 |  |  |  | 36 |  | 4.6
400507-0005/4 | 4339 | 7440 | 1601815-1 | 2.286 | 13 | 2800 | 8000 | GL-A32 | GL Rules (2005) Правила GL (2005) | Контролируемая прокатка Controlled rolled |  |  | 13 | 25 | B | T | 20 | 435 | [6 empty] | 540 |  |  | 28 | [76 empty] | 13 | 127 | 19 | 5 | 11 | 3 | 2 | 2 | 28 |  | -5 | -10 | 16 | 63 | 11 | 5 |  | 16 |  |  |  | 36 |  | 4.3
400507-0005/4 | 4339 | 7440 | 1601815-1 | 2.286 | 13 | 2800 | 8000 | GL-A32 | GL Rules (2005) Правила GL (2005) | Контролируемая прокатка Controlled rolled |  |  | 10 | 10 |  | L | 0 | [23 empty] | 185 | 204 | 180 | 190 | [60 empty] | 13 | 127 | 19 | 5 | 11 | 3 | 2 | 2 | 28 |  | -5 | -10 | 16 | 63 | 11 | 5 |  | 16 |  |  |  | 36 |  | 4.3
400507-0005/4 | 4340 | 7441 | 2406735-1 | 2.204 | 13 | 2700 | 8000 | GL-A32 | GL Rules (2005) Правила GL (2005) | Контролируемая прокатка Controlled rolled |  |  | 13 | 25 | H | T | 20 | 369 | [6 empty] | 492 |  |  | 31 | [76 empty] | 9 | 145 | 22 | 15 | 14 | 2 | 3 | 1 | 29 |  | 10 | -10 | 33 | 55 | 9 | 5 | [5 empty] | 35 |  | 5.7
400507-0005/4 | 4340 | 7441 | 2406735-1 | 2.204 | 13 | 2700 | 8000 | GL-A32 | GL Rules (2005) Правила GL (2005) | Контролируемая прокатка Controlled rolled |  |  | 10 | 10 |  | L | 0 | [23 empty] | 142 | 135 | 135 | 137 | [60 empty] | 9 | 145 | 22 | 15 | 14 | 2 | 3 | 1 | 29 |  | 10 | -10 | 33 | 55 | 9 | 5 | [5 empty] | 35 |  | 5.7
400507-0005/4 | 4729 | 7442 | 001700736-1 | 2.204 | 13 | 2700 | 8000 | GL-A32 | GL Rules (2005) Правила GL (2005) | Контролируемая прокатка Controlled rolled |  |  | 13 | 25 | B | T | 20 | 440 | [6 empty] | 566 |  |  | 28 | [76 empty] | 13 | 141 | 19 | 6 | 12 | 3 | 2 | 3 | 34 |  | -5 | -10 | 28 | -5 | 4 | -5 | -0.8 | 19 |  |  |  | 37 |  | 5
400507-0005/4 | 4729 | 7442 | 001700736-1 | 2.204 | 13 | 2700 | 8000 | GL-A32 | GL Rules (2005) Правила GL (2005) | Контролируемая прокатка Controlled rolled |  |  | 10 | 10 |  | L | 0 | [23 empty] | 164 | 146 | 171 | 160 | [60 empty] | 13 | 141 | 19 | 6 | 12 | 3 | 2 | 3 | 34 |  | -5 | -10 | 28 | -5 | 4 | -5 | -0.8 | 19 |  |  |  | 37 |  | 5
400507-0005/4 | 4342 | 7445 | 2506108-2 | 2.204 | 13 | 2700 | 8000 | GL-A32 | GL Rules (2005) Правила GL (2005) | Контролируемая прокатка Controlled rolled |  |  | 13 | 25 | H | T | 20 | 424 | [6 empty] | 535 |  |  | 29 | [76 empty] | 9 | 151 | 23 | 10 | 17 | 2 | 2 | 3 | 39 |  | 16 | -10 | 38 | 54 | 6 | -5 | [5 empty] | 36
400507-0005/4 | 4342 | 7445 | 2506108-2 | 2.204 | 13 | 2700 | 8000 | GL-A32 | GL Rules (2005) Правила GL (2005) | Контролируемая прокатка Controlled rolled |  |  | 10 | 10 |  | L | 0 | [23 empty] | 153 | 152 | 135 | 147 | [60 empty] | 9 | 151 | 23 | 10 | 17 | 2 | 2 | 3 | 39 |  | 16 | -10 | 38 | 54 | 6 | -5 | [5 empty] | 36
400507-0005/4 | 4847 | 7460 | 2701580-1 | 2.543 | 13.5 | 3000 | 8000 | GL-A32 | GL Rules (2005) Правила GL (2005) | Контролируемая прокатка Controlled rolled |  |  | 13.5 | 25 | B | T | 20 | 435 | [6 empty] | 565 |  |  | 24 | [76 empty] | 16 | 145 | 26 | 9 | 14 | 3 | 2 | 3 | 30 |  | -5 | -10 | 25 | -5 | 5 | -5 |  | 13 |  |  |  | 41 |  | 5.2
400507-0005/4 | 4847 | 7460 | 2701580-1 | 2.543 | 13.5 | 3000 | 8000 | GL-A32 | GL Rules (2005) Правила GL (2005) | Контролируемая прокатка Controlled rolled |  |  | 10 | 10 |  | L | 0 | [23 empty] | 115 | 103 | 100 | 106 | [60 empty] | 16 | 145 | 26 | 9 | 14 | 3 | 2 | 3 | 30 |  | -5 | -10 | 25 | -5 | 5 | -5 |  | 13 |  |  |  | 41 |  | 5.2
400507-0005/4 | 4729 | 7461 | 001700736-1 | 2.543 | 13.5 | 3000 | 8000 | GL-A32 | GL Rules (2005) Правила GL (2005) | Контролируемая прокатка Controlled rolled |  |  | 13.5 | 25 | H | T | 20 | 443 | [6 empty] | 565 |  |  | 27 | [76 empty] | 13 | 141 | 19 | 6 | 12 | 3 | 2 | 3 | 34 |  | -5 | -10 | 28 | -5 | 4 | -5 | -0.8 | 19 |  |  |  | 37 |  | 5
400507-0005/4 | 4729 | 7461 | 001700736-1 | 2.543 | 13.5 | 3000 | 8000 | GL-A32 | GL Rules (2005) Правила GL (2005) | Контролируемая прокатка Controlled rolled |  |  | 10 | 10 |  | L | 0 | [23 empty] | 154 | 140 | 151 | 148 | [60 empty] | 13 | 141 | 19 | 6 | 12 | 3 | 2 | 3 | 34 |  | -5 | -10 | 28 | -5 | 4 | -5 | -0.8 | 19 |  |  |  | 37 |  | 5
400507-0005/4 | 4730 | 7462 | 001700747-1 | 2.543 | 13.5 | 3000 | 8000 | GL-A32 | GL Rules (2005) Правила GL (2005) | Контролируемая прокатка Controlled rolled |  |  | 13.5 | 25 | B | T | 20 | 467 | [6 empty] | 550 |  |  | 28 | [76 empty] | 12 | 151 | 26 | 6 | 14 | 3 | 2 | 2 | 35 |  | -5 | -10 | 25 | -5 | 5 | -5 | -0.8 | 13 |  |  |  | 38 |  | 4.4
400507-0005/4 | 4730 | 7462 | 001700747-1 | 2.543 | 13.5 | 3000 | 8000 | GL-A32 | GL Rules (2005) Правила GL (2005) | Контролируемая прокатка Controlled rolled |  |  | 10 | 10 |  | L | 0 | [23 empty] | 174 | 176 | 168 | 173 | [60 empty] | 12 | 151 | 26 | 6 | 14 | 3 | 2 | 2 | 35 |  | -5 | -10 | 25 | -5 | 5 | -5 | -0.8 | 13 |  |  |  | 38 |  | 4.4
400507-0005/4 | 4578 | 7463 | 1700827-2 | 2.543 | 13.5 | 3000 | 8000 | GL-A32 | GL Rules (2005) Правила GL (2005) | Контролируемая прокатка Controlled rolled | [94 empty] | 17 | 152 | 27 | 11 | 18 | 3 | 2 | 7 | 25 |  | -5 | -10 | 26 | -5 | 5 | -5 |  | 13 |  |  |  | 44 |  | 4.7
400507-0005/4 | 4345 | 7366 | 1612065-1 | 2.826 | 15 | 3000 | 8000 | GL-A32 | GL Rules (2005) Правила GL (2005) | Контролируемая прокатка Controlled rolled |  |  | 15 | 25 | B | T | 20 | 428 | [6 empty] | 510 |  |  | 28 | [76 empty] | 9 | 152 | 16 | 3 | 13 | 4 | 1 | 1 | 34 |  | 11 | -10 | 41 | 55 | 4 | 5 | -0.5 | 22 |  |  |  | 36 |  | 5.6
400507-0005/4 | 4345 | 7366 | 1612065-1 | 2.826 | 15 | 3000 | 8000 | GL-A32 | GL Rules (2005) Правила GL (2005) | Контролируемая прокатка Controlled rolled |  |  | 10 | 10 |  | L | 0 | [23 empty] | 220 | 228 | 232 | 227 | [60 empty] | 9 | 152 | 16 | 3 | 13 | 4 | 1 | 1 | 34 |  | 11 | -10 | 41 | 55 | 4 | 5 | -0.5 | 22 |  |  |  | 36 |  | 5.6
400507-0005/4 | 4727 | 7437 | 001700703-1 | 2.286 | 13 | 2800 | 8000 | GL-A32 | GL Rules (2005) Правила GL (2005) | Контролируемая прокатка Controlled rolled |  |  | 13 | 25 | H | T | 20 | 419 | [6 empty] | 560 |  |  | 28 | [76 empty] | 16 | 131 | 22 | 4 | 10 | 3 | 2 | 3 | 39 |  | -5 | -10 | 35 | -5 | 5 | -5 |  | 23 |  |  |  | 39 |  | 5.3
400507-0005/4 | 4727 | 7437 | 001700703-1 | 2.286 | 13 | 2800 | 8000 | GL-A32 | GL Rules (2005) Правила GL (2005) | Контролируемая прокатка Controlled rolled |  |  | 10 | 10 |  | L | 0 | [23 empty] | 185 | 182 | 175 | 181 | [60 empty] | 16 | 131 | 22 | 4 | 10 | 3 | 2 | 3 | 39 |  | -5 | -10 | 35 | -5 | 5 | -5 |  | 23 |  |  |  | 39 |  | 5.3
400507-0005/4 | 4728 | 7438 | 001700478-1 | 2.286 | 13 | 2800 | 8000 | GL-A32 | GL Rules (2005) Правила GL (2005) | Контролируемая прокатка Controlled rolled |  |  | 13 | 25 | B | T | 20 | 394 | [6 empty] | 520 |  |  | 29 | [76 empty] | 11 | 142 | 20 | 6 | 15 | 3 | 1 | 3 | 34 |  | -5 | -10 | 23 | -5 | 5 | -5 | -0.8 | 14 |  |  |  | 36 |  | 4.6
400507-0005/4 | 4728 | 7438 | 001700478-1 | 2.286 | 13 | 2800 | 8000 | GL-A32 | GL Rules (2005) Правила GL (2005) | Контролируемая прокатка Controlled rolled |  |  | 10 | 10 |  | L | 0 | [23 empty] | 181 | 210 | 217 | 203 | [60 empty] | 11 | 142 | 20 | 6 | 15 | 3 | 1 | 3 | 34 |  | -5 | -10 | 23 | -5 | 5 | -5 | -0.8 | 14 |  |  |  | 36 |  | 4.6
400507-0005/4 | 4665 | 7439 | 001610130-2 | 2.286 | 13 | 2800 | 8000 | GL-A32 | GL Rules (2005) Правила GL (2005) | Контролируемая прокатка Controlled rolled |  |  | 13 | 25 | H | T | 20 | 428 | [6 empty] | 550 |  |  | 29 | [76 empty] | 10 | 152 | 26 | 10 | 14 | 3 | 2 | 3 | 36 |  | -5 | -10 | 37 | -5 | 6 | -5 |  | 15 |  |  |  | 36 |  | 4.6
400507-0005/4 | 4665 | 7439 | 001610130-2 | 2.286 | 13 | 2800 | 8000 | GL-A32 | GL Rules (2005) Правила GL (2005) | Контролируемая прокатка Controlled rolled |  |  | 10 | 10 |  | L | 0 | [23 empty] | 160 | 167 | 157 | 161 | [60 empty] | 10 | 152 | 26 | 10 | 14 | 3 | 2 | 3 | 36 |  | -5 | -10 | 37 | -5 | 6 | -5 |  | 15 |  |  |  | 36 |  | 4.6
400507-0005/4 | 4339 | 7440 | 1601815-1 | 2.286 | 13 | 2800 | 8000 | GL-A32 | GL Rules (2005) Правила GL (2005) | Контролируемая прокатка Controlled rolled |  |  | 13 | 25 | B | T | 20 | 435 | [6 empty] | 540 |  |  | 28 | [76 empty] | 13 | 127 | 19 | 5 | 11 | 3 | 2 | 2 | 28 |  | -5 | -10 | 16 | 63 | 11 | 5 |  | 16 |  |  |  | 36 |  | 4.3
400507-0005/4 | 4339 | 7440 | 1601815-1 | 2.286 | 13 | 2800 | 8000 | GL-A32 | GL Rules (2005) Правила GL (2005) | Контролируемая прокатка Controlled rolled |  |  | 10 | 10 |  | L | 0 | [23 empty] | 185 | 204 | 180 | 190 | [60 empty] | 13 | 127 | 19 | 5 | 11 | 3 | 2 | 2 | 28 |  | -5 | -10 | 16 | 63 | 11 | 5 |  | 16 |  |  |  | 36 |  | 4.3
400507-0005/4 | 4340 | 7441 | 2406735-1 | 2.204 | 13 | 2700 | 8000 | GL-A32 | GL Rules (2005) Правила GL (2005) | Контролируемая прокатка Controlled rolled |  |  | 13 | 25 | H | T | 20 | 369 | [6 empty] | 492 |  |  | 31 | [76 empty] | 9 | 145 | 22 | 15 | 14 | 2 | 3 | 1 | 29 |  | 10 | -10 | 33 | 55 | 9 | 5 | [5 empty] | 35 |  | 5.7
400507-0005/4 | 4340 | 7441 | 2406735-1 | 2.204 | 13 | 2700 | 8000 | GL-A32 | GL Rules (2005) Правила GL (2005) | Контролируемая прокатка Controlled rolled |  |  | 10 | 10 |  | L | 0 | [23 empty] | 142 | 135 | 135 | 137 | [60 empty] | 9 | 145 | 22 | 15 | 14 | 2 | 3 | 1 | 29 |  | 10 | -10 | 33 | 55 | 9 | 5 | [5 empty] | 35 |  | 5.7
400507-0005/4 | 4729 | 7442 | 001700736-1 | 2.204 | 13 | 2700 | 8000 | GL-A32 | GL Rules (2005) Правила GL (2005) | Контролируемая прокатка Controlled rolled |  |  | 13 | 25 | B | T | 20 | 440 | [6 empty] | 566 |  |  | 28 | [76 empty] | 13 | 141 | 19 | 6 | 12 | 3 | 2 | 3 | 34 |  | -5 | -10 | 28 | -5 | 4 | -5 | -0.8 | 19 |  |  |  | 37 |  | 5
400507-0005/4 | 4729 | 7442 | 001700736-1 | 2.204 | 13 | 2700 | 8000 | GL-A32 | GL Rules (2005) Правила GL (2005) | Контролируемая прокатка Controlled rolled |  |  | 10 | 10 |  | L | 0 | [23 empty] | 164 | 146 | 171 | 160 | [60 empty] | 13 | 141 | 19 | 6 | 12 | 3 | 2 | 3 | 34 |  | -5 | -10 | 28 | -5 | 4 | -5 | -0.8 | 19 |  |  |  | 37 |  | 5
400507-0005/4 | 4342 | 7445 | 2506108-2 | 2.204 | 13 | 2700 | 8000 | GL-A32 | GL Rules (2005) Правила GL (2005) | Контролируемая прокатка Controlled rolled |  |  | 13 | 25 | H | T | 20 | 424 | [6 empty] | 535 |  |  | 29 | [76 empty] | 9 | 151 | 23 | 10 | 17 | 2 | 2 | 3 | 39 |  | 16 | -10 | 38 | 54 | 6 | -5 | [5 empty] | 36
400507-0005/4 | 4342 | 7445 | 2506108-2 | 2.204 | 13 | 2700 | 8000 | GL-A32 | GL Rules (2005) Правила GL (2005) | Контролируемая прокатка Controlled rolled |  |  | 10 | 10 |  | L | 0 | [23 empty] | 153 | 152 | 135 | 147 | [60 empty] | 9 | 151 | 23 | 10 | 17 | 2 | 2 | 3 | 39 |  | 16 | -10 | 38 | 54 | 6 | -5 | [5 empty] | 36
400507-0005/4 | 4847 | 7456 | 2701580-1 | 2.638 | 14 | 3000 | 8000 | GL-A32 | GL Rules (2005) Правила GL (2005) | Контролируемая прокатка Controlled rolled | [94 empty] | 16 | 145 | 26 | 9 | 14 | 3 | 2 | 3 | 30 |  | -5 | -10 | 25 | -5 | 5 | -5 |  | 13 |  |  |  | 41 |  | 5.2
400507-0005/4 | 4578 | 7457 | 1700827-2 | 2.638 | 14 | 3000 | 8000 | GL-A32 | GL Rules (2005) Правила GL (2005) | Контролируемая прокатка Controlled rolled | [94 empty] | 17 | 152 | 27 | 11 | 18 | 3 | 2 | 7 | 25 |  | -5 | -10 | 26 | -5 | 5 | -5 |  | 13 |  |  |  | 44 |  | 4.7
400507-0005/4 | 4847 | 7460 | 2701580-1 | 2.543 | 13.5 | 3000 | 8000 | GL-A32 | GL Rules (2005) Правила GL (2005) | Контролируемая прокатка Controlled rolled | [94 empty] | 16 | 145 | 26 | 9 | 14 | 3 | 2 | 3 | 30 |  | -5 | -10 | 25 | -5 | 5 | -5 |  | 13 |  |  |  | 41 |  | 5.2
400507-0005/4 | 4729 | 7461 | 001700736-1 | 2.543 | 13.5 | 3000 | 8000 | GL-A32 | GL Rules (2005) Правила GL (2005) | Контролируемая прокатка Controlled rolled |  |  | 13.5 | 25 | H | T | 20 | 443 | [6 empty] | 565 |  |  | 27 | [76 empty] | 13 | 141 | 19 | 6 | 12 | 3 | 2 | 3 | 34 |  | -5 | -10 | 28 | -5 | 4 | -5 | -0.8 | 19 |  |  |  | 37 |  | 5
400507-0005/4 | 4729 | 7461 | 001700736-1 | 2.543 | 13.5 | 3000 | 8000 | GL-A32 | GL Rules (2005) Правила GL (2005) | Контролируемая прокатка Controlled rolled |  |  | 10 | 10 |  | L | 0 | [23 empty] | 154 | 140 | 151 | 148 | [60 empty] | 13 | 141 | 19 | 6 | 12 | 3 | 2 | 3 | 34 |  | -5 | -10 | 28 | -5 | 4 | -5 | -0.8 | 19 |  |  |  | 37 |  | 5
400507-0005/4 | 4730 | 7462 | 001700747-1 | 2.543 | 13.5 | 3000 | 8000 | GL-A32 | GL Rules (2005) Правила GL (2005) | Контролируемая прокатка Controlled rolled |  |  | 13.5 | 25 | B | T | 20 | 467 | [6 empty] | 550 |  |  | 28 | [76 empty] | 12 | 151 | 26 | 6 | 14 | 3 | 2 | 2 | 35 |  | -5 | -10 | 25 | -5 | 5 | -5 | -0.8 | 13 |  |  |  | 38 |  | 4.4
400507-0005/4 | 4730 | 7462 | 001700747-1 | 2.543 | 13.5 | 3000 | 8000 | GL-A32 | GL Rules (2005) Правила GL (2005) | Контролируемая прокатка Controlled rolled |  |  | 10 | 10 |  | L | 0 | [23 empty] | 174 | 176 | 168 | 173 | [60 empty] | 12 | 151 | 26 | 6 | 14 | 3 | 2 | 2 | 35 |  | -5 | -10 | 25 | -5 | 5 | -5 | -0.8 | 13 |  |  |  | 38 |  | 4.4
400507-0005/4 | 4578 | 7463 | 1700827-2 | 2.543 | 13.5 | 3000 | 8000 | GL-A32 | GL Rules (2005) Правила GL (2005) | Контролируемая прокатка Controlled rolled | [94 empty] | 17 | 152 | 27 | 11 | 18 | 3 | 2 | 7 | 25 |  | -5 | -10 | 26 | -5 | 5 | -5 |  | 13 |  |  |  | 44 |  | 4.7
400507-0005/4 | 4730 | 7443 | 001700747-1 | 2.204 | 13 | 2700 | 8000 | GL-A32 | GL Rules (2005) Правила GL (2005) | Контролируемая прокатка Controlled rolled |  |  | 13 | 25 | H | T | 20 | 456 | [6 empty] | 580 |  |  | 24 | [76 empty] | 12 | 151 | 26 | 6 | 14 | 3 | 2 | 2 | 35 |  | -5 | -10 | 25 | -5 | 5 | -5 | -0.8 | 13 |  |  |  | 38 |  | 4.4
400507-0005/4 | 4730 | 7443 | 001700747-1 | 2.204 | 13 | 2700 | 8000 | GL-A32 | GL Rules (2005) Правила GL (2005) | Контролируемая прокатка Controlled rolled |  |  | 10 | 10 |  | L | 0 | [23 empty] | 172 | 168 | 160 | [61 empty] | 12 | 151 | 26 | 6 | 14 | 3 | 2 | 2 | 35 |  | -5 | -10 | 25 | -5 | 5 | -5 | -0.8 | 13 |  |  |  | 38 |  | 4.4 | 132
400507-0005/4 | 4335 | 7444 | 1700825-3 | 2.204 | 13 | 2700 | 8000 | GL-A32 | GL Rules (2005) Правила GL (2005) | Контролируемая прокатка Controlled rolled |  |  | 13 | 25 | B | T | 20 | 439 | [6 empty] | 600 |  |  | 23 | [76 empty] | 16 | 156 | 25 | 9 | 15 | 3 | 1 | 2 | 29 |  | -5 | -10 | 27 | -5 | 5 | -5 |  | 23 |  |  |  | 43 |  | 5.5
400507-0005/4 | 4335 | 7444 | 1700825-3 | 2.204 | 13 | 2700 | 8000 | GL-A32 | GL Rules (2005) Правила GL (2005) | Контролируемая прокатка Controlled rolled |  |  | 10 | 10 |  | L | 0 | [23 empty] | 120 | 112 | 120 | [61 empty] | 16 | 156 | 25 | 9 | 15 | 3 | 1 | 2 | 29 |  | -5 | -10 | 27 | -5 | 5 | -5 |  | 23 |  |  |  | 43 |  | 5.5 | 124
400507-0005/4 | 4847 | 7456 | 2701580-1 | 2.638 | 14 | 3000 | 8000 | GL-A32 | GL Rules (2005) Правила GL (2005) | Контролируемая прокатка Controlled rolled |  |  | 14 | 25 | B | T | 20 | 422 | [6 empty] | 550 |  |  | 31 | [76 empty] | 16 | 145 | 26 | 9 | 14 | 3 | 2 | 3 | 30 |  | -5 | -10 | 25 | -5 | 5 | -5 |  | 13 |  |  |  | 41 |  | 5.2
400507-0005/4 | 4847 | 7456 | 2701580-1 | 2.638 | 14 | 3000 | 8000 | GL-A32 | GL Rules (2005) Правила GL (2005) | Контролируемая прокатка Controlled rolled |  |  | 10 | 10 |  | L | 0 | [23 empty] | 120 | 130 | 126 | 125 | [60 empty] | 16 | 145 | 26 | 9 | 14 | 3 | 2 | 3 | 30 |  | -5 | -10 | 25 | -5 | 5 | -5 |  | 13 |  |  |  | 41 |  | 5.2
400507-0005/4 | 4578 | 7457 | 1700827-2 | 2.638 | 14 | 3000 | 8000 | GL-A32 | GL Rules (2005) Правила GL (2005) | Контролируемая прокатка Controlled rolled |  |  | 14 | 25 | H | T | 20 | 430 | [6 empty] | 560 |  |  | 30 | [76 empty] | 17 | 152 | 27 | 11 | 18 | 3 | 2 | 7 | 25 |  | -5 | -10 | 26 | -5 | 5 | -5 |  | 13 |  |  |  | 44 |  | 4.7
400507-0005/4 | 4578 | 7457 | 1700827-2 | 2.638 | 14 | 3000 | 8000 | GL-A32 | GL Rules (2005) Правила GL (2005) | Контролируемая прокатка Controlled rolled |  |  | 10 | 10 |  | L | 0 | [23 empty] | 115 | 120 | 122 | 119 | [60 empty] | 17 | 152 | 27 | 11 | 18 | 3 | 2 | 7 | 25 |  | -5 | -10 | 26 | -5 | 5 | -5 |  | 13 |  |  |  | 44 |  | 4.7
400507-0005/4 | 4847 | 7460 | 2701580-1 | 2.543 | 13.5 | 3000 | 8000 | GL-A32 | GL Rules (2005) Правила GL (2005) | Контролируемая прокатка Controlled rolled |  |  | 13.5 | 25 | B | T | 20 | 429 | [6 empty] | 555 |  |  | 29 | [76 empty] | 16 | 145 | 26 | 9 | 14 | 3 | 2 | 3 | 30 |  | -5 | -10 | 25 | -5 | 5 | -5 |  | 13 |  |  |  | 41 |  | 5.2
400507-0005/4 | 4847 | 7460 | 2701580-1 | 2.543 | 13.5 | 3000 | 8000 | GL-A32 | GL Rules (2005) Правила GL (2005) | Контролируемая прокатка Controlled rolled |  |  | 10 | 10 |  | L | 0 | [23 empty] | 107 | 112 | 115 | 111 | [60 empty] | 16 | 145 | 26 | 9 | 14 | 3 | 2 | 3 | 30 |  | -5 | -10 | 25 | -5 | 5 | -5 |  | 13 |  |  |  | 41 |  | 5.2
400507-0005/4 | 4578 | 7463 | 1700827-2 | 2.543 | 13.5 | 3000 | 8000 | GL-A32 | GL Rules (2005) Правила GL (2005) | Контролируемая прокатка Controlled rolled |  |  | 13.5 | 25 | H | T | 20 | 462 | [6 empty] | 585 |  |  | 27 | [76 empty] | 17 | 152 | 27 | 11 | 18 | 3 | 2 | 7 | 25 |  | -5 | -10 | 26 | -5 | 5 | -5 |  | 13 |  |  |  | 44 |  | 4.7
400507-0005/4 | 4578 | 7463 | 1700827-2 | 2.543 | 13.5 | 3000 | 8000 | GL-A32 | GL Rules (2005) Правила GL (2005) | Контролируемая прокатка Controlled rolled |  |  | 10 | 10 |  | L | 0 | [23 empty] | 120 | 124 | 119 | [61 empty] | 17 | 152 | 27 | 11 | 18 | 3 | 2 | 7 | 25 |  | -5 | -10 | 26 | -5 | 5 | -5 |  | 13 |  |  |  | 44 |  | 4.7 | 120
400507-0005/3 | 4727 | 7387 | 001700703-1 | 4.769 | 25 | 2700 | 9000 | GL-A32 Z35 | GL Rules (2005) Правила GL (2005) | Нормализован Normalized |  |  | 25 | 25 |  | T | 20 | 408 | [6 empty] | 496 |  |  | 31 | [76 empty] | 16 | 131 | 22 | 4 | 10 | 3 | 2 | 3 | 39 |  | -5 | -10 | 35 | -5 | 5 | -5 |  | 23 |  |  |  | 39 |  | 5.3
400507-0005/3 | 4727 | 7387 | 001700703-1 | 4.769 | 25 | 2700 | 9000 | GL-A32 Z35 | GL Rules (2005) Правила GL (2005) | Нормализован Normalized | 1 | 6 |  |  |  | Z | 20 | [18 empty] | 64 | 62 | 66 | 64 | [56 empty] | sat | [8 empty] | 16 | 131 | 22 | 4 | 10 | 3 | 2 | 3 | 39 |  | -5 | -10 | 35 | -5 | 5 | -5 |  | 23 |  |  |  | 39 |  | 5.3
400507-0005/3 | 4727 | 7387 | 001700703-1 | 4.769 | 25 | 2700 | 9000 | GL-A32 Z35 | GL Rules (2005) Правила GL (2005) | Нормализован Normalized |  |  | 10 | 10 |  | L | 0 | [23 empty] | 215 | 220 | 215 | 217 | [60 empty] | 16 | 131 | 22 | 4 | 10 | 3 | 2 | 3 | 39 |  | -5 | -10 | 35 | -5 | 5 | -5 |  | 23 |  |  |  | 39 |  | 5.3
400507-0005/3 | 4729 | 7388 | 001700736-1 | 4.769 | 25 | 2700 | 9000 | GL-A32 Z35 | GL Rules (2005) Правила GL (2005) | Нормализован Normalized | 1 | 6 |  |  |  | Z | 20 | [18 empty] | 58 | 68 | 62 | 63 | [56 empty] | sat | [8 empty] | 13 | 141 | 19 | 6 | 12 | 3 | 2 | 3 | 34 |  | -5 | -10 | 28 | -5 | 4 | -5 | -0.8 | 19 |  |  |  | 37 |  | 5
400507-0005/3 | 4729 | 7388 | 001700736-1 | 4.769 | 25 | 2700 | 9000 | GL-A32 Z35 | GL Rules (2005) Правила GL (2005) | Нормализован Normalized | 4 | 6 |  |  |  | Z | 20 | [18 empty] | 60 | 59 | 67 | 62 | [56 empty] | sat | [8 empty] | 13 | 141 | 19 | 6 | 12 | 3 | 2 | 3 | 34 |  | -5 | -10 | 28 | -5 | 4 | -5 | -0.8 | 19 |  |  |  | 37 |  | 5
400507-0005/3 | 4729 | 7388 | 001700736-1 | 4.769 | 25 | 2700 | 9000 | GL-A32 Z35 | GL Rules (2005) Правила GL (2005) | Нормализован Normalized |  |  | 10 | 10 |  | L | 0 | [23 empty] | 204 | 215 | 209 | 209 | [60 empty] | 13 | 141 | 19 | 6 | 12 | 3 | 2 | 3 | 34 |  | -5 | -10 | 28 | -5 | 4 | -5 | -0.8 | 19 |  |  |  | 37 |  | 5
400507-0005/3 | 4729 | 7388 | 001700736-1 | 4.769 | 25 | 2700 | 9000 | GL-A32 Z35 | GL Rules (2005) Правила GL (2005) | Нормализован Normalized |  |  | 25 | 25 |  | T | 20 | 372 | [6 empty] | 500 |  |  | 33 | [76 empty] | 13 | 141 | 19 | 6 | 12 | 3 | 2 | 3 | 34 |  | -5 | -10 | 28 | -5 | 4 | -5 | -0.8 | 19 |  |  |  | 37 |  | 5
400507-0005/3 | 4729 | 7388 | 001700736-1 | 4.769 | 25 | 2700 | 9000 | GL-A32 Z35 | GL Rules (2005) Правила GL (2005) | Нормализован Normalized | 3 | 6 |  |  |  | Z | 20 | [18 empty] | 61 | 64 | 63 | 63 | [56 empty] | sat | [8 empty] | 13 | 141 | 19 | 6 | 12 | 3 | 2 | 3 | 34 |  | -5 | -10 | 28 | -5 | 4 | -5 | -0.8 | 19 |  |  |  | 37 |  | 5
400507-0005/3 | 4729 | 7388 | 001700736-1 | 4.769 | 25 | 2700 | 9000 | GL-A32 Z35 | GL Rules (2005) Правила GL (2005) | Нормализован Normalized | 2 | 6 |  |  |  | Z | 20 | [18 empty] | 66 | 65 | 63 | 65 | [56 empty] | sat | [8 empty] | 13 | 141 | 19 | 6 | 12 | 3 | 2 | 3 | 34 |  | -5 | -10 | 28 | -5 | 4 | -5 | -0.8 | 19 |  |  |  | 37 |  | 5
400507-0005/3 | 4729 | 7388 | 001700736-1 | 4.769 | 25 | 2700 | 9000 | GL-A32 Z35 | GL Rules (2005) Правила GL (2005) | Нормализован Normalized | 5 | 6 |  |  |  | Z | 20 | [18 empty] | 74 | 72 | 73 | 73 | [56 empty] | sat | [8 empty] | 13 | 141 | 19 | 6 | 12 | 3 | 2 | 3 | 34 |  | -5 | -10 | 28 | -5 | 4 | -5 | -0.8 | 19 |  |  |  | 37 |  | 5
400507-0005/3 | 4729 | 7388 | 001700736-1 | 7.065 | 25 | 3000 | 12000 | GL-A32 Z35 | GL Rules (2005) Правила GL (2005) | Нормализован Normalized | 1 | 6 |  |  |  | Z | 20 | [18 empty] | 58 | 68 | 62 | 63 | [56 empty] | sat | [8 empty] | 13 | 141 | 19 | 6 | 12 | 3 | 2 | 3 | 34 |  | -5 | -10 | 28 | -5 | 4 | -5 | -0.8 | 19 |  |  |  | 37 |  | 5
400507-0005/3 | 4729 | 7388 | 001700736-1 | 7.065 | 25 | 3000 | 12000 | GL-A32 Z35 | GL Rules (2005) Правила GL (2005) | Нормализован Normalized | 4 | 6 |  |  |  | Z | 20 | [18 empty] | 60 | 59 | 67 | 62 | [56 empty] | sat | [8 empty] | 13 | 141 | 19 | 6 | 12 | 3 | 2 | 3 | 34 |  | -5 | -10 | 28 | -5 | 4 | -5 | -0.8 | 19 |  |  |  | 37 |  | 5
400507-0005/3 | 4729 | 7388 | 001700736-1 | 7.065 | 25 | 3000 | 12000 | GL-A32 Z35 | GL Rules (2005) Правила GL (2005) | Нормализован Normalized |  |  | 10 | 10 |  | L | 0 | [23 empty] | 204 | 215 | 209 | 209 | [60 empty] | 13 | 141 | 19 | 6 | 12 | 3 | 2 | 3 | 34 |  | -5 | -10 | 28 | -5 | 4 | -5 | -0.8 | 19 |  |  |  | 37 |  | 5
400507-0005/3 | 4729 | 7388 | 001700736-1 | 7.065 | 25 | 3000 | 12000 | GL-A32 Z35 | GL Rules (2005) Правила GL (2005) | Нормализован Normalized |  |  | 25 | 25 |  | T | 20 | 372 | [6 empty] | 500 |  |  | 33 | [76 empty] | 13 | 141 | 19 | 6 | 12 | 3 | 2 | 3 | 34 |  | -5 | -10 | 28 | -5 | 4 | -5 | -0.8 | 19 |  |  |  | 37 |  | 5
400507-0005/3 | 4729 | 7388 | 001700736-1 | 7.065 | 25 | 3000 | 12000 | GL-A32 Z35 | GL Rules (2005) Правила GL (2005) | Нормализован Normalized | 3 | 6 |  |  |  | Z | 20 | [18 empty] | 61 | 64 | 63 | 63 | [56 empty] | sat | [8 empty] | 13 | 141 | 19 | 6 | 12 | 3 | 2 | 3 | 34 |  | -5 | -10 | 28 | -5 | 4 | -5 | -0.8 | 19 |  |  |  | 37 |  | 5
400507-0005/3 | 4729 | 7388 | 001700736-1 | 7.065 | 25 | 3000 | 12000 | GL-A32 Z35 | GL Rules (2005) Правила GL (2005) | Нормализован Normalized | 2 | 6 |  |  |  | Z | 20 | [18 empty] | 66 | 65 | 63 | 65 | [56 empty] | sat | [8 empty] | 13 | 141 | 19 | 6 | 12 | 3 | 2 | 3 | 34 |  | -5 | -10 | 28 | -5 | 4 | -5 | -0.8 | 19 |  |  |  | 37 |  | 5
400507-0005/3 | 4729 | 7388 | 001700736-1 | 7.065 | 25 | 3000 | 12000 | GL-A32 Z35 | GL Rules (2005) Правила GL (2005) | Нормализован Normalized | 5 | 6 |  |  |  | Z | 20 | [18 empty] | 74 | 72 | 73 | 73 | [56 empty] | sat | [8 empty] | 13 | 141 | 19 | 6 | 12 | 3 | 2 | 3 | 34 |  | -5 | -10 | 28 | -5 | 4 | -5 | -0.8 | 19 |  |  |  | 37 |  | 5
400507-0009/2 | 5465 | 7655 | 2505909-3 | 2.167 | 15 | 2300 | 8000 | GL-A32 Z35 | GL Rules (2005) Правила GL (2005) | Контролируемая прокатка Controlled rolled |  |  | 15 | 25 | H | T | 20 | 473 | [6 empty] | 540 |  |  | 27 | [76 empty] | 8 | 117 | 18 | 2 | 6 | 2 | 2 | 1 | 30 |  | 14 | -10 | 38 | 56 | 9 | -5 | [5 empty] | 29
400507-0009/2 | 5465 | 7655 | 2505909-3 | 2.167 | 15 | 2300 | 8000 | GL-A32 Z35 | GL Rules (2005) Правила GL (2005) | Контролируемая прокатка Controlled rolled |  |  | 10 | 10 |  | L | 0 | [23 empty] | 208 | 215 | 212 | 212 | [60 empty] | 8 | 117 | 18 | 2 | 6 | 2 | 2 | 1 | 30 |  | 14 | -10 | 38 | 56 | 9 | -5 | [5 empty] | 29
400507-0009/2 | 5465 | 7655 | 2505909-3 | 2.167 | 15 | 2300 | 8000 | GL-A32 Z35 | GL Rules (2005) Правила GL (2005) | Контролируемая прокатка Controlled rolled | 1 | 6 |  |  |  | Z | 20 | [18 empty] | 64 | 63 | 63 | 63 | [56 empty] | sat | [8 empty] | 8 | 117 | 18 | 2 | 6 | 2 | 2 | 1 | 30 |  | 14 | -10 | 38 | 56 | 9 | -5 | [5 empty] | 29
400507-0009/2 | 5465 | 7655 | 2505909-3 | 2.167 | 15 | 2300 | 8000 | GL-A32 Z35 | GL Rules (2005) Правила GL (2005) | Контролируемая прокатка Controlled rolled | 2 | 6 |  |  |  | Z | 20 | [18 empty] | 65 | 63 | 62 | 63 | [56 empty] | sat | [8 empty] | 8 | 117 | 18 | 2 | 6 | 2 | 2 | 1 | 30 |  | 14 | -10 | 38 | 56 | 9 | -5 | [5 empty] | 29
400507-0009/1 | 5434 | 7653 | 2701964-1 | 4.946 | 21 | 3000 | 10000 | NVA32 | DNV Rules: Pt.2,Ch. 2,Sec.1 of January 2005 Правила DNV: Часть 2,Глава 2,Раздел 1(январь 2005) | Нормализован Normalized |  |  | 21 | 25 | H | T | 20 | 400 | [6 empty] | 540 |  |  | 31 | [76 empty] | 18 | 145 | 26 | 5 | 12 | 2 | 2 | 2 | 39 |  | 10 | -10 | 33 | -5 | 6 | -5 |  | 30 |  |  |  | 43 |  | 7.9
400507-0009/1 | 5434 | 7653 | 2701964-1 | 4.946 | 21 | 3000 | 10000 | NVA32 | DNV Rules: Pt.2,Ch. 2,Sec.1 of January 2005 Правила DNV: Часть 2,Глава 2,Раздел 1(январь 2005) | Нормализован Normalized |  |  | 10 | 10 |  | L | 0 | [23 empty] | 152 | 156 | 163 | 157 | [60 empty] | 18 | 145 | 26 | 5 | 12 | 2 | 2 | 2 | 39 |  | 10 | -10 | 33 | -5 | 6 | -5 |  | 30 |  |  |  | 43 |  | 7.9
400507-0029/3 | 8001 | 7839 | 001704522-1 | 3.729 | 19 | 2500 | 10000 | NVA32 | DNV Rules: Pt.2,Ch. 2,Sec.1 of January 2005 Правила DNV: Часть 2,Глава 2,Раздел 1(январь 2005) | Контролируемая прокатка Controlled rolled | [94 empty] | 19 | 140 | 21 | 5 | 14 | 4 | 2 | 3 | 36 |  | -5 | -10 | 32 | -5 | 7 | -5 |  | 15 |  |  |  | 40 |  | 5.4
400507-0029/2 | 8290 | 7884 | 001703354-1 | 2.473 | 20 | 2500 | 6300 | NVD32 | DNV Rules: Pt.2,Ch. 2,Sec.1 of January 2005 Правила DNV: Часть 2,Глава 2,Раздел 1(январь 2005) | Контролируемая прокатка Controlled rolled |  |  | 20 | 25 | В | T | 20 | 432 | [6 empty] | 535 |  |  | 29 | [76 empty] | 13 | 145 | 18 | 10 | 14 | 3 | 2 | 3 | 30 |  | -5 | -10 | 34 | -5 | 4 | -5 | -0.8 | 16 |  |  |  | 38 |  | 4.7
400507-0029/2 | 8290 | 7884 | 001703354-1 | 2.473 | 20 | 2500 | 6300 | NVD32 | DNV Rules: Pt.2,Ch. 2,Sec.1 of January 2005 Правила DNV: Часть 2,Глава 2,Раздел 1(январь 2005) | Контролируемая прокатка Controlled rolled |  |  | 10 | 10 |  | L | -20 | [23 empty] | 150 | 132 | 144 | 142 | [60 empty] | 13 | 145 | 18 | 10 | 14 | 3 | 2 | 3 | 30 |  | -5 | -10 | 34 | -5 | 4 | -5 | -0.8 | 16 |  |  |  | 38 |  | 4.7
400507-0029/3 | 8269 | 7886 | 1703354 | 6.858 | 28 | 2600 | 12000 | NVA32 | DNV Rules: Pt.2,Ch. 2,Sec.1 of January 2005 Правила DNV: Часть 2,Глава 2,Раздел 1(январь 2005) | Нормализован Normalized |  | 14 |  |  | B | T | 20 | 379 | [6 empty] | 510 |  |  | 31 | [76 empty] | 13 | 145 | 18 | 10 | 14 | 3 | 2 | 3 | 30 |  | -5 | -10 | 34 | -5 | 4 | -5 | -0.8 | 16 |  |  |  | 38 |  | 4.7
400507-0029/3 | 8269 | 7886 | 1703354 | 6.858 | 28 | 2600 | 12000 | NVA32 | DNV Rules: Pt.2,Ch. 2,Sec.1 of January 2005 Правила DNV: Часть 2,Глава 2,Раздел 1(январь 2005) | Нормализован Normalized |  |  | 10 | 10 |  | L | 0 | [23 empty] | 188 | 183 | 190 | 187 | [60 empty] | 13 | 145 | 18 | 10 | 14 | 3 | 2 | 3 | 30 |  | -5 | -10 | 34 | -5 | 4 | -5 | -0.8 | 16 |  |  |  | 38 |  | 4.7
400507-0029/3 | 8198 | 7895 | 2704934 | 2.983 | 19 | 2000 | 10000 | NVA32 | DNV Rules: Pt.2,Ch. 2,Sec.1 of January 2005 Правила DNV: Часть 2,Глава 2,Раздел 1(январь 2005) | Контролируемая прокатка Controlled rolled |  |  | 19 | 25 | H | Т | 20 | 406 | [6 empty] | 535 |  |  | 28 | [76 empty] | 12 | 147 | 16 | 24 | 16 | 3 | 2 | 3 | 32 |  | -5 | -10 | 34 | -5 | 5 | -5 | -0.8 | 17 |  |  |  | 37 |  | 5.9
400507-0029/3 | 8198 | 7895 | 2704934 | 2.983 | 19 | 2000 | 10000 | NVA32 | DNV Rules: Pt.2,Ch. 2,Sec.1 of January 2005 Правила DNV: Часть 2,Глава 2,Раздел 1(январь 2005) | Контролируемая прокатка Controlled rolled |  |  | 10 | 10 |  | L | 0 | [23 empty] | 85 | 103 | 100 | 96 | [60 empty] | 12 | 147 | 16 | 24 | 16 | 3 | 2 | 3 | 32 |  | -5 | -10 | 34 | -5 | 5 | -5 | -0.8 | 17 |  |  |  | 37 |  | 5.9
400507-0029/3 | 8411 | 8013 | 1705363-1 | 4.514 | 23 | 2500 | 10000 | NVA32 | DNV Rules: Pt.2,Ch. 2,Sec.1 of January 2005 Правила DNV: Часть 2,Глава 2,Раздел 1(январь 2005) | Нормализован Normalized | [94 empty] | 16 | 149 | 10 | 17 | 9 | 12 | 1 | 2 | 37 |  | -5 | -10 | 26 | -5 | 6 | -5 |  | 9 |  |  |  | 43 |  | 6.4
400507-0029/3 | 8411 | 8014 | 1705363-1 | 3.454 | 22 | 2500 | 8000 | NVA32 | DNV Rules: Pt.2,Ch. 2,Sec.1 of January 2005 Правила DNV: Часть 2,Глава 2,Раздел 1(январь 2005) | Нормализован Normalized | [94 empty] | 16 | 149 | 10 | 17 | 9 | 12 | 1 | 2 | 37 |  | -5 | -10 | 26 | -5 | 6 | -5 |  | 9 |  |  |  | 43 |  | 6.4
400507-0029/3 | 8411 | 8015 | 1705363-1 | 4.318 | 22 | 2500 | 10000 | NVA32 | DNV Rules: Pt.2,Ch. 2,Sec.1 of January 2005 Правила DNV: Часть 2,Глава 2,Раздел 1(январь 2005) | Нормализован Normalized | [94 empty] | 16 | 149 | 10 | 17 | 9 | 12 | 1 | 2 | 37 |  | -5 | -10 | 26 | -5 | 6 | -5 |  | 9 |  |  |  | 43 |  | 6.4
400507-0029/3 | 8411 | 8016 | 1705363-1 | 3.062 | 19.5 | 2500 | 8000 | NVA32 | DNV Rules: Pt.2,Ch. 2,Sec.1 of January 2005 Правила DNV: Часть 2,Глава 2,Раздел 1(январь 2005) | Контролируемая прокатка Controlled rolled |  |  | 19.5 | 25 | B | T | 20 | 427 | [6 empty] | 565 |  |  | 26 | [76 empty] | 16 | 149 | 10 | 17 | 9 | 12 | 1 | 2 | 37 |  | -5 | -10 | 26 | -5 | 6 | -5 |  | 9 |  |  |  | 43 |  | 6.4
400507-0029/3 | 8411 | 8016 | 1705363-1 | 3.062 | 19.5 | 2500 | 8000 | NVA32 | DNV Rules: Pt.2,Ch. 2,Sec.1 of January 2005 Правила DNV: Часть 2,Глава 2,Раздел 1(январь 2005) | Контролируемая прокатка Controlled rolled |  |  | 10 | 10 |  | L | 0 | [23 empty] | 101 | 100 | 104 | 102 | [60 empty] | 16 | 149 | 10 | 17 | 9 | 12 | 1 | 2 | 37 |  | -5 | -10 | 26 | -5 | 6 | -5 |  | 9 |  |  |  | 43 |  | 6.4
400507-0029/3 | 8411 | 8037 | 1705363-1 | 2.386 | 19 | 1600 | 10000 | NVA32 | DNV Rules: Pt.2,Ch. 2,Sec.1 of January 2005 Правила DNV: Часть 2,Глава 2,Раздел 1(январь 2005) | Контролируемая прокатка Controlled rolled |  |  | 19 | 25 | H | T | 20 | 427 | [6 empty] | 565 |  |  | 27 | [76 empty] | 16 | 149 | 10 | 17 | 9 | 12 | 1 | 2 | 37 |  | -5 | -10 | 26 | -5 | 6 | -5 |  | 9 |  |  |  | 43 |  | 6.4
400507-0029/3 | 8411 | 8037 | 1705363-1 | 2.386 | 19 | 1600 | 10000 | NVA32 | DNV Rules: Pt.2,Ch. 2,Sec.1 of January 2005 Правила DNV: Часть 2,Глава 2,Раздел 1(январь 2005) | Контролируемая прокатка Controlled rolled |  |  | 10 | 10 |  | L | 0 | [23 empty] | 106 | 118 | 120 | 115 | [60 empty] | 16 | 149 | 10 | 17 | 9 | 12 | 1 | 2 | 37 |  | -5 | -10 | 26 | -5 | 6 | -5 |  | 9 |  |  |  | 43 |  | 6.4
400507-0029/3 | 8273 | 7885 | 1704402 | 4.522 | 24 | 2400 | 10000 | NVA32 | DNV Rules: Pt.2,Ch. 2,Sec.1 of January 2005 Правила DNV: Часть 2,Глава 2,Раздел 1(январь 2005) | Нормализован Normalized |  |  | 24 | 25 | H | T | 20 | 391 | [6 empty] | 510 |  |  | 33 | [76 empty] | 13 | 144 | 17 | 6 | 13 | 3 | 2 | 3 | 28 |  | -5 | -10 | 35 | -5 | 5 | -5 | -0.8 | 15 |  |  |  | 38 |  | 5.5
400507-0029/3 | 8273 | 7885 | 1704402 | 4.522 | 24 | 2400 | 10000 | NVA32 | DNV Rules: Pt.2,Ch. 2,Sec.1 of January 2005 Правила DNV: Часть 2,Глава 2,Раздел 1(январь 2005) | Нормализован Normalized |  |  | 10 | 10 |  | L | 0 | [23 empty] | 189 | 196 | 199 | 195 | [60 empty] | 13 | 144 | 17 | 6 | 13 | 3 | 2 | 3 | 28 |  | -5 | -10 | 35 | -5 | 5 | -5 | -0.8 | 15 |  |  |  | 38 |  | 5.5
400507-0029/3 | 8273 | 7885 | 1704402 | 4.898 | 24 | 2600 | 10000 | NVA32 | DNV Rules: Pt.2,Ch. 2,Sec.1 of January 2005 Правила DNV: Часть 2,Глава 2,Раздел 1(январь 2005) | Нормализован Normalized |  |  | 24 | 25 | H | T | 20 | 391 | [6 empty] | 510 |  |  | 33 | [76 empty] | 13 | 144 | 17 | 6 | 13 | 3 | 2 | 3 | 28 |  | -5 | -10 | 35 | -5 | 5 | -5 | -0.8 | 15 |  |  |  | 38 |  | 5.5
400507-0029/3 | 8273 | 7885 | 1704402 | 4.898 | 24 | 2600 | 10000 | NVA32 | DNV Rules: Pt.2,Ch. 2,Sec.1 of January 2005 Правила DNV: Часть 2,Глава 2,Раздел 1(январь 2005) | Нормализован Normalized |  |  | 10 | 10 |  | L | 0 | [23 empty] | 189 | 196 | 199 | 195 | [60 empty] | 13 | 144 | 17 | 6 | 13 | 3 | 2 | 3 | 28 |  | -5 | -10 | 35 | -5 | 5 | -5 | -0.8 | 15 |  |  |  | 38 |  | 5.5
400507-0029/3 | 8269 | 7886 | 1703354 | 6.858 | 28 | 2600 | 12000 | NVA32 | DNV Rules: Pt.2,Ch. 2,Sec.1 of January 2005 Правила DNV: Часть 2,Глава 2,Раздел 1(январь 2005) | Нормализован Normalized |  | 14 |  |  | B | T | 20 | 379 | [6 empty] | 510 |  |  | 31 | [76 empty] | 13 | 145 | 18 | 10 | 14 | 3 | 2 | 3 | 30 |  | -5 | -10 | 34 | -5 | 4 | -5 | -0.8 | 16 |  |  |  | 38 |  | 4.7
400507-0029/3 | 8269 | 7886 | 1703354 | 6.858 | 28 | 2600 | 12000 | NVA32 | DNV Rules: Pt.2,Ch. 2,Sec.1 of January 2005 Правила DNV: Часть 2,Глава 2,Раздел 1(январь 2005) | Нормализован Normalized |  |  | 10 | 10 |  | L | 0 | [23 empty] | 188 | 183 | 190 | 187 | [60 empty] | 13 | 145 | 18 | 10 | 14 | 3 | 2 | 3 | 30 |  | -5 | -10 | 34 | -5 | 4 | -5 | -0.8 | 16 |  |  |  | 38 |  | 4.7
400507-0029/3 | 8284 | 7899 | 1703356 | 2.826 | 18 | 2500 | 8000 | NVA32 | DNV Rules: Pt.2,Ch. 2,Sec.1 of January 2005 Правила DNV: Часть 2,Глава 2,Раздел 1(январь 2005) | Контролируемая прокатка Controlled rolled |  |  | 18 | 25 | H | T | 20 | 443 | [6 empty] | 565 |  |  | 27 | [76 empty] | 14 | 141 | 21 | 10 | 11 | 1 | 1 | 2 | 37 |  | -5 | -10 | 33 | -5 | 6 | -5 | -0.8 | 17 |  |  |  | 38 |  | 3.2
400507-0029/3 | 8284 | 7899 | 1703356 | 2.826 | 18 | 2500 | 8000 | NVA32 | DNV Rules: Pt.2,Ch. 2,Sec.1 of January 2005 Правила DNV: Часть 2,Глава 2,Раздел 1(январь 2005) | Контролируемая прокатка Controlled rolled |  |  | 10 | 10 |  | L | 0 | [23 empty] | 153 | 155 | 153 | 154 | [60 empty] | 14 | 141 | 21 | 10 | 11 | 1 | 1 | 2 | 37 |  | -5 | -10 | 33 | -5 | 6 | -5 | -0.8 | 17 |  |  |  | 38 |  | 3.2
400507-0029/3 | 8296 | 7900 | 2703414 | 1.978 | 16 | 2500 | 6300 | NVA32 | DNV Rules: Pt.2,Ch. 2,Sec.1 of January 2005 Правила DNV: Часть 2,Глава 2,Раздел 1(январь 2005) | Контролируемая прокатка Controlled rolled |  |  | 16 | 25 | B | T | 20 | 423 | [6 empty] | 530 |  |  | 28 | [76 empty] | 14 | 141 | 18 | 12 | 14 | 2 | 2 | 2 | 33 |  | -5 | -10 | 27 | -5 | 4 | -5 | -0.8 | 15 |  |  |  | 38 |  | 7.2
400507-0029/3 | 8296 | 7900 | 2703414 | 1.978 | 16 | 2500 | 6300 | NVA32 | DNV Rules: Pt.2,Ch. 2,Sec.1 of January 2005 Правила DNV: Часть 2,Глава 2,Раздел 1(январь 2005) | Контролируемая прокатка Controlled rolled |  |  | 10 | 10 |  | L | 0 | [23 empty] | 164 | 172 | 170 | 169 | [60 empty] | 14 | 141 | 18 | 12 | 14 | 2 | 2 | 2 | 33 |  | -5 | -10 | 27 | -5 | 4 | -5 | -0.8 | 15 |  |  |  | 38 |  | 7.2
400507-0029/3 | 8279 | 7901 | 1703356 | 1.978 | 16 | 2500 | 6300 | NVA32 | DNV Rules: Pt.2,Ch. 2,Sec.1 of January 2005 Правила DNV: Часть 2,Глава 2,Раздел 1(январь 2005) | Контролируемая прокатка Controlled rolled |  |  | 16 | 25 | H | T | 20 | 439 | [6 empty] | 540 |  |  | 30 | [76 empty] | 14 | 141 | 21 | 10 | 11 | 1 | 1 | 2 | 37 |  | -5 | -10 | 33 | -5 | 6 | -5 | -0.8 | 17 |  |  |  | 38 |  | 3.2
400507-0029/3 | 8279 | 7901 | 1703356 | 1.978 | 16 | 2500 | 6300 | NVA32 | DNV Rules: Pt.2,Ch. 2,Sec.1 of January 2005 Правила DNV: Часть 2,Глава 2,Раздел 1(январь 2005) | Контролируемая прокатка Controlled rolled |  |  | 10 | 10 |  | L | 0 | [23 empty] | 150 | 152 | 148 | 150 | [60 empty] | 14 | 141 | 21 | 10 | 11 | 1 | 1 | 2 | 37 |  | -5 | -10 | 33 | -5 | 6 | -5 | -0.8 | 17 |  |  |  | 38 |  | 3.2
400507-0029/3 | 8411 | 8013 | 1705363-1 | 4.514 | 23 | 2500 | 10000 | NVA32 | DNV Rules: Pt.2,Ch. 2,Sec.1 of January 2005 Правила DNV: Часть 2,Глава 2,Раздел 1(январь 2005) | Нормализован Normalized |  |  | 23 | 25 | H | T | 20 | 407 | [6 empty] | 530 |  |  | 27 | [76 empty] | 16 | 149 | 10 | 17 | 9 | 12 | 1 | 2 | 37 |  | -5 | -10 | 26 | -5 | 6 | -5 |  | 9 |  |  |  | 43 |  | 6.4
400507-0029/3 | 8411 | 8013 | 1705363-1 | 4.514 | 23 | 2500 | 10000 | NVA32 | DNV Rules: Pt.2,Ch. 2,Sec.1 of January 2005 Правила DNV: Часть 2,Глава 2,Раздел 1(январь 2005) | Нормализован Normalized |  |  | 10 | 10 |  | L | 0 | [23 empty] | 122 | 119 | 123 | 121 | [60 empty] | 16 | 149 | 10 | 17 | 9 | 12 | 1 | 2 | 37 |  | -5 | -10 | 26 | -5 | 6 | -5 |  | 9 |  |  |  | 43 |  | 6.4
400507-0029/3 | 8411 | 8014 | 1705363-1 | 3.454 | 22 | 2500 | 8000 | NVA32 | DNV Rules: Pt.2,Ch. 2,Sec.1 of January 2005 Правила DNV: Часть 2,Глава 2,Раздел 1(январь 2005) | Нормализован Normalized |  |  | 22 | 25 | B | T | 20 | 420 | [6 empty] | 540 |  |  | 29 | [76 empty] | 16 | 149 | 10 | 17 | 9 | 12 | 1 | 2 | 37 |  | -5 | -10 | 26 | -5 | 6 | -5 |  | 9 |  |  |  | 43 |  | 6.4
400507-0029/3 | 8411 | 8014 | 1705363-1 | 3.454 | 22 | 2500 | 8000 | NVA32 | DNV Rules: Pt.2,Ch. 2,Sec.1 of January 2005 Правила DNV: Часть 2,Глава 2,Раздел 1(январь 2005) | Нормализован Normalized |  |  | 10 | 10 |  | L | 0 | [23 empty] | 118 | 120 | 130 | 123 | [60 empty] | 16 | 149 | 10 | 17 | 9 | 12 | 1 | 2 | 37 |  | -5 | -10 | 26 | -5 | 6 | -5 |  | 9 |  |  |  | 43 |  | 6.4
400507-0029/3 | 8411 | 8015 | 1705363-1 | 4.318 | 22 | 2500 | 10000 | NVA32 | DNV Rules: Pt.2,Ch. 2,Sec.1 of January 2005 Правила DNV: Часть 2,Глава 2,Раздел 1(январь 2005) | Нормализован Normalized |  |  | 22 | 25 | H | T | 20 | 404 | [6 empty] | 535 |  |  | 32 | [76 empty] | 16 | 149 | 10 | 17 | 9 | 12 | 1 | 2 | 37 |  | -5 | -10 | 26 | -5 | 6 | -5 |  | 9 |  |  |  | 43 |  | 6.4
400507-0029/3 | 8411 | 8015 | 1705363-1 | 4.318 | 22 | 2500 | 10000 | NVA32 | DNV Rules: Pt.2,Ch. 2,Sec.1 of January 2005 Правила DNV: Часть 2,Глава 2,Раздел 1(январь 2005) | Нормализован Normalized |  |  | 10 | 10 |  | L | 0 | [23 empty] | 125 | 134 | 143 | 134 | [60 empty] | 16 | 149 | 10 | 17 | 9 | 12 | 1 | 2 | 37 |  | -5 | -10 | 26 | -5 | 6 | -5 |  | 9 |  |  |  | 43 |  | 6.4
400507-0029/2 | 8332 | 8066 | 002704939-1 | 2.473 | 20 | 2500 | 6300 | NVD32 | DNV Rules: Pt.2,Ch. 2,Sec.1 of January 2005 Правила DNV: Часть 2,Глава 2,Раздел 1(январь 2005) | Контролируемая прокатка Controlled rolled |  |  | 20 | 25 | B | T | 20 | 422 | [6 empty] | 540 |  |  | 30 | [76 empty] | 12 | 143 | 19 | 7 | 20 | 5 | 3 | 4 | 26 |  | -5 | -10 | 37 | -5 | 11 | -5 | -0.8 | 9 |  |  |  | 37 |  | 5.7
400507-0029/2 | 8332 | 8066 | 002704939-1 | 2.473 | 20 | 2500 | 6300 | NVD32 | DNV Rules: Pt.2,Ch. 2,Sec.1 of January 2005 Правила DNV: Часть 2,Глава 2,Раздел 1(январь 2005) | Контролируемая прокатка Controlled rolled |  |  | 10 | 10 |  | L | -20 | [23 empty] | 140 | 150 | 142 | 144 | [60 empty] | 12 | 143 | 19 | 7 | 20 | 5 | 3 | 4 | 26 |  | -5 | -10 | 37 | -5 | 11 | -5 | -0.8 | 9 |  |  |  | 37 |  | 5.7
400507-0029/3 | 8271 | 8067 | 1704038 | 3.062 | 19.5 | 2500 | 8000 | NVA32 | DNV Rules: Pt.2,Ch. 2,Sec.1 of January 2005 Правила DNV: Часть 2,Глава 2,Раздел 1(январь 2005) | Контролируемая прокатка Controlled rolled |  |  | 19.5 | 25 | H | T | 20 | 410 | [6 empty] | 520 |  |  | 28 | [76 empty] | 12 | 132 | 20 | 13 | 13 | 3 | 2 | 2 | 25 |  | -5 | -10 | 25 | -5 | 6 | -5 | -0.8 | 10 |  |  |  | 35 |  | 3.7
400507-0029/3 | 8271 | 8067 | 1704038 | 3.062 | 19.5 | 2500 | 8000 | NVA32 | DNV Rules: Pt.2,Ch. 2,Sec.1 of January 2005 Правила DNV: Часть 2,Глава 2,Раздел 1(январь 2005) | Контролируемая прокатка Controlled rolled |  |  | 10 | 10 |  | L | 0 | [23 empty] | 140 | 145 | 142 | 142 | [60 empty] | 12 | 132 | 20 | 13 | 13 | 3 | 2 | 2 | 25 |  | -5 | -10 | 25 | -5 | 6 | -5 | -0.8 | 10 |  |  |  | 35 |  | 3.7
400507-0029/3 | 8271 | 8068 | 1704038 | 3.014 | 16 | 2400 | 10000 | NVA32 | DNV Rules: Pt.2,Ch. 2,Sec.1 of January 2005 Правила DNV: Часть 2,Глава 2,Раздел 1(январь 2005) | Контролируемая прокатка Controlled rolled |  |  | 16 | 25 | B | T | 20 | 425 | [6 empty] | 530 |  |  | 32 | [76 empty] | 12 | 132 | 20 | 13 | 13 | 3 | 2 | 2 | 25 |  | -5 | -10 | 25 | -5 | 6 | -5 | -0.8 | 10 |  |  |  | 35 |  | 3.7
400507-0029/3 | 8271 | 8068 | 1704038 | 3.014 | 16 | 2400 | 10000 | NVA32 | DNV Rules: Pt.2,Ch. 2,Sec.1 of January 2005 Правила DNV: Часть 2,Глава 2,Раздел 1(январь 2005) | Контролируемая прокатка Controlled rolled |  |  | 10 | 10 |  | L | 0 | [23 empty] | 130 | 140 | 138 | 136 | [60 empty] | 12 | 132 | 20 | 13 | 13 | 3 | 2 | 2 | 25 |  | -5 | -10 | 25 | -5 | 6 | -5 | -0.8 | 10 |  |  |  | 35 |  | 3.7
400507-0029/3 | 8201 | 7889 | 1704713 | 2.12 | 18 | 2500 | 6000 | NVA32 | DNV Rules: Pt.2,Ch. 2,Sec.1 of January 2005 Правила DNV: Часть 2,Глава 2,Раздел 1(январь 2005) | Контролируемая прокатка Controlled rolled |  |  | 18 | 25 | H | T | 20 | 428 | [6 empty] | 540 |  |  | 30 | [76 empty] | 12 | 151 | 21 | 8 | 14 | 3 | 2 | 3 | 33 |  | -5 | -10 | 35 | -5 | 4 | 6 | -0.8 | 14 |  |  |  | 38 |  | 6
400507-0029/3 | 8201 | 7889 | 1704713 | 2.12 | 18 | 2500 | 6000 | NVA32 | DNV Rules: Pt.2,Ch. 2,Sec.1 of January 2005 Правила DNV: Часть 2,Глава 2,Раздел 1(январь 2005) | Контролируемая прокатка Controlled rolled |  |  | 10 | 10 |  | L | 0 | [23 empty] | 178 | 191 | 165 | 178 | [60 empty] | 12 | 151 | 21 | 8 | 14 | 3 | 2 | 3 | 33 |  | -5 | -10 | 35 | -5 | 4 | 6 | -0.8 | 14 |  |  |  | 38 |  | 6
400507-0029/3 | 8201 | 7889 | 1704713 | 2.826 | 18 | 2500 | 8000 | NVA32 | DNV Rules: Pt.2,Ch. 2,Sec.1 of January 2005 Правила DNV: Часть 2,Глава 2,Раздел 1(январь 2005) | Контролируемая прокатка Controlled rolled |  |  | 18 | 25 | H | T | 20 | 428 | [6 empty] | 540 |  |  | 30 | [76 empty] | 12 | 151 | 21 | 8 | 14 | 3 | 2 | 3 | 33 |  | -5 | -10 | 35 | -5 | 4 | 6 | -0.8 | 14 |  |  |  | 38 |  | 6
400507-0029/3 | 8201 | 7889 | 1704713 | 2.826 | 18 | 2500 | 8000 | NVA32 | DNV Rules: Pt.2,Ch. 2,Sec.1 of January 2005 Правила DNV: Часть 2,Глава 2,Раздел 1(январь 2005) | Контролируемая прокатка Controlled rolled |  |  | 10 | 10 |  | L | 0 | [23 empty] | 178 | 191 | 165 | 178 | [60 empty] | 12 | 151 | 21 | 8 | 14 | 3 | 2 | 3 | 33 |  | -5 | -10 | 35 | -5 | 4 | 6 | -0.8 | 14 |  |  |  | 38 |  | 6
400507-0029/3 | 8411 | 8016 | 1705363-1 | 3.062 | 19.5 | 2500 | 8000 | NVA32 | DNV Rules: Pt.2,Ch. 2,Sec.1 of January 2005 Правила DNV: Часть 2,Глава 2,Раздел 1(январь 2005) | Контролируемая прокатка Controlled rolled |  |  | 19.5 | 25 | B | T | 20 | 427 | [6 empty] | 565 |  |  | 26 | [76 empty] | 16 | 149 | 10 | 17 | 9 | 12 | 1 | 2 | 37 |  | -5 | -10 | 26 | -5 | 6 | -5 |  | 9 |  |  |  | 43 |  | 6.4
400507-0029/3 | 8411 | 8016 | 1705363-1 | 3.062 | 19.5 | 2500 | 8000 | NVA32 | DNV Rules: Pt.2,Ch. 2,Sec.1 of January 2005 Правила DNV: Часть 2,Глава 2,Раздел 1(январь 2005) | Контролируемая прокатка Controlled rolled |  |  | 10 | 10 |  | L | 0 | [23 empty] | 101 | 100 | 104 | 102 | [60 empty] | 16 | 149 | 10 | 17 | 9 | 12 | 1 | 2 | 37 |  | -5 | -10 | 26 | -5 | 6 | -5 |  | 9 |  |  |  | 43 |  | 6.4
400507-0029/3 | 8284 | 8017 | 1703356 | 2.349 | 19 | 2500 | 6300 | NVA32 | DNV Rules: Pt.2,Ch. 2,Sec.1 of January 2005 Правила DNV: Часть 2,Глава 2,Раздел 1(январь 2005) | Контролируемая прокатка Controlled rolled |  |  | 19 | 25 | H | T | 20 | 417 | [6 empty] | 550 |  |  | 28 | [76 empty] | 14 | 141 | 21 | 10 | 11 | 1 | 1 | 2 | 37 |  | -5 | -10 | 33 | -5 | 6 | -5 | -0.8 | 17 |  |  |  | 38 |  | 3.2
400507-0029/3 | 8284 | 8017 | 1703356 | 2.349 | 19 | 2500 | 6300 | NVA32 | DNV Rules: Pt.2,Ch. 2,Sec.1 of January 2005 Правила DNV: Часть 2,Глава 2,Раздел 1(январь 2005) | Контролируемая прокатка Controlled rolled |  |  | 10 | 10 |  | L | 0 | [23 empty] | 115 | 119 | 121 | 118 | [60 empty] | 14 | 141 | 21 | 10 | 11 | 1 | 1 | 2 | 37 |  | -5 | -10 | 33 | -5 | 6 | -5 | -0.8 | 17 |  |  |  | 38 |  | 3.2
400507-0029/3 | 8200 | 8019 | 1704668 | 3.014 | 16 | 2400 | 10000 | NVA32 | DNV Rules: Pt.2,Ch. 2,Sec.1 of January 2005 Правила DNV: Часть 2,Глава 2,Раздел 1(январь 2005) | Контролируемая прокатка Controlled rolled |  |  | 16 | 25 | H | T | 20 | 422 | [6 empty] | 545 |  |  | 31 | [76 empty] | 13 | 141 | 19 | 11 | 15 | 4 | 2 | 4 | 30 |  | -5 | -10 | 35 | -5 | 4 | 6 | -0.8 | 13 |  |  |  | 38 |  | 5.3
400507-0029/3 | 8200 | 8019 | 1704668 | 3.014 | 16 | 2400 | 10000 | NVA32 | DNV Rules: Pt.2,Ch. 2,Sec.1 of January 2005 Правила DNV: Часть 2,Глава 2,Раздел 1(январь 2005) | Контролируемая прокатка Controlled rolled |  |  | 10 | 10 |  | L | 0 | [23 empty] | 131 | 145 | 140 | 139 | [60 empty] | 13 | 141 | 19 | 11 | 15 | 4 | 2 | 4 | 30 |  | -5 | -10 | 35 | -5 | 4 | 6 | -0.8 | 13 |  |  |  | 38 |  | 5.3
400507-0029/3 | 8200 | 8019 | 1704668 | 3.617 | 16 | 2400 | 12000 | NVA32 | DNV Rules: Pt.2,Ch. 2,Sec.1 of January 2005 Правила DNV: Часть 2,Глава 2,Раздел 1(январь 2005) | Контролируемая прокатка Controlled rolled |  |  | 16 | 25 | H | T | 20 | 422 | [6 empty] | 545 |  |  | 31 | [76 empty] | 13 | 141 | 19 | 11 | 15 | 4 | 2 | 4 | 30 |  | -5 | -10 | 35 | -5 | 4 | 6 | -0.8 | 13 |  |  |  | 38 |  | 5.3
400507-0029/3 | 8200 | 8019 | 1704668 | 3.617 | 16 | 2400 | 12000 | NVA32 | DNV Rules: Pt.2,Ch. 2,Sec.1 of January 2005 Правила DNV: Часть 2,Глава 2,Раздел 1(январь 2005) | Контролируемая прокатка Controlled rolled |  |  | 10 | 10 |  | L | 0 | [23 empty] | 131 | 145 | 140 | 139 | [60 empty] | 13 | 141 | 19 | 11 | 15 | 4 | 2 | 4 | 30 |  | -5 | -10 | 35 | -5 | 4 | 6 | -0.8 | 13 |  |  |  | 38 |  | 5.3
400507-0029/2 | 8289 | 8052 | 001703617-1 | 2.596 | 21 | 2500 | 6300 | NVD32 | DNV Rules: Pt.2,Ch. 2,Sec.1 of January 2005 Правила DNV: Часть 2,Глава 2,Раздел 1(январь 2005) | Нормализован Normalized |  |  | 21 | 25 | B | T | 20 | 381 | [6 empty] | 510 |  |  | 32 | [76 empty] | 12 | 132 | 17 | 7 | 15 | 4 | 2 | 3 | 39 |  | -5 | -10 | 32 | -5 | 6 | -5 | -0.8 | 11 |  |  |  | 35 |  | 4.5
400507-0029/2 | 8289 | 8052 | 001703617-1 | 2.596 | 21 | 2500 | 6300 | NVD32 | DNV Rules: Pt.2,Ch. 2,Sec.1 of January 2005 Правила DNV: Часть 2,Глава 2,Раздел 1(январь 2005) | Нормализован Normalized |  |  | 10 | 10 |  | T | -20 | [23 empty] | 190 | 199 | 196 | 195 | [60 empty] | 12 | 132 | 17 | 7 | 15 | 4 | 2 | 3 | 39 |  | -5 | -10 | 32 | -5 | 6 | -5 | -0.8 | 11 |  |  |  | 35 |  | 4.5
400507-0029/3 | 8311 | 7890 | 1701584-2 | 3.336 | 17 | 2500 | 10000 | NVA32 | DNV Rules: Pt.2,Ch. 2,Sec.1 of January 2005 Правила DNV: Часть 2,Глава 2,Раздел 1(январь 2005) | Контролируемая прокатка Controlled rolled |  |  | 17 | 25 | B | T | 20 | 416 | [6 empty] | 540 |  |  | 29 | [76 empty] | 15 | 149 | 26 | 12 | 14 | 2 | 1 | 2 | 38 |  | -5 | -10 | 23 | -5 | 6 | 6 |  | 19 |  |  |  | 40 |  | 4.8
400507-0029/3 | 8311 | 7890 | 1701584-2 | 3.336 | 17 | 2500 | 10000 | NVA32 | DNV Rules: Pt.2,Ch. 2,Sec.1 of January 2005 Правила DNV: Часть 2,Глава 2,Раздел 1(январь 2005) | Контролируемая прокатка Controlled rolled |  |  | 10 | 10 |  | L | 0 | [23 empty] | 141 | 140 | 144 | 142 | [60 empty] | 15 | 149 | 26 | 12 | 14 | 2 | 1 | 2 | 38 |  | -5 | -10 | 23 | -5 | 6 | 6 |  | 19 |  |  |  | 40 |  | 4.8
400507-0029/2 | 8369 | 7948 | 1701729-2 | 3.416 | 34 | 1600 | 8000 | NVD32 | DNV Rules: Pt.2,Ch. 2,Sec.1 of January 2005 Правила DNV: Часть 2,Глава 2,Раздел 1(январь 2005) | Нормализован Normalized |  | 14 |  |  | B | T | 20 | 394 | [6 empty] | 540 |  |  | 31 | [76 empty] | 16 | 155 | 28 | 19 | 12 | 3 | 3 | 3 | 35 |  | -5 | -10 | 25 | -5 | 7 | -5 |  | 32 |  |  |  | 43 |  | 4.8
400507-0029/2 | 8369 | 7948 | 1701729-2 | 3.416 | 34 | 1600 | 8000 | NVD32 | DNV Rules: Pt.2,Ch. 2,Sec.1 of January 2005 Правила DNV: Часть 2,Глава 2,Раздел 1(январь 2005) | Нормализован Normalized |  |  | 10 | 10 |  | L | -20 | [23 empty] | 146 | 142 | 136 | 141 | [60 empty] | 16 | 155 | 28 | 19 | 12 | 3 | 3 | 3 | 35 |  | -5 | -10 | 25 | -5 | 7 | -5 |  | 32 |  |  |  | 43 |  | 4.8
400507-0029/2 | 8369 | 7951 | 1701729-2 | 2.261 | 24 | 1600 | 7500 | NVD32 | DNV Rules: Pt.2,Ch. 2,Sec.1 of January 2005 Правила DNV: Часть 2,Глава 2,Раздел 1(январь 2005) | Нормализован Normalized |  |  | 24 | 25 | H | T | 20 | 413 | [6 empty] | 530 |  |  | 30 | [76 empty] | 16 | 155 | 28 | 19 | 12 | 3 | 3 | 3 | 35 |  | -5 | -10 | 25 | -5 | 7 | -5 |  | 32 |  |  |  | 43 |  | 4.8
400507-0029/2 | 8369 | 7951 | 1701729-2 | 2.261 | 24 | 1600 | 7500 | NVD32 | DNV Rules: Pt.2,Ch. 2,Sec.1 of January 2005 Правила DNV: Часть 2,Глава 2,Раздел 1(январь 2005) | Нормализован Normalized |  |  | 10 | 10 |  | L | -20 | [23 empty] | 138 | 144 | 160 | 147 | [60 empty] | 16 | 155 | 28 | 19 | 12 | 3 | 3 | 3 | 35 |  | -5 | -10 | 25 | -5 | 7 | -5 |  | 32 |  |  |  | 43 |  | 4.8
400507-0029/2 | 8369 | 7952 | 1701729-2 | 2.167 | 23 | 1600 | 7500 | NVD32 | DNV Rules: Pt.2,Ch. 2,Sec.1 of January 2005 Правила DNV: Часть 2,Глава 2,Раздел 1(январь 2005) | Нормализован Normalized |  |  | 23 | 25 | B | T | 20 | 406 | [6 empty] | 540 |  |  | 31 | [76 empty] | 16 | 155 | 28 | 19 | 12 | 3 | 3 | 3 | 35 |  | -5 | -10 | 25 | -5 | 7 | -5 |  | 32 |  |  |  | 43 |  | 4.8
400507-0029/2 | 8369 | 7952 | 1701729-2 | 2.167 | 23 | 1600 | 7500 | NVD32 | DNV Rules: Pt.2,Ch. 2,Sec.1 of January 2005 Правила DNV: Часть 2,Глава 2,Раздел 1(январь 2005) | Нормализован Normalized |  |  | 10 | 10 |  | L | -20 | [23 empty] | 146 | 150 | 155 | 150 | [60 empty] | 16 | 155 | 28 | 19 | 12 | 3 | 3 | 3 | 35 |  | -5 | -10 | 25 | -5 | 7 | -5 |  | 32 |  |  |  | 43 |  | 4.8
400507-0029/3 | 8411 | 8013 | 1705363-1 | 4.514 | 23 | 2500 | 10000 | NVA32 | DNV Rules: Pt.2,Ch. 2,Sec.1 of January 2005 Правила DNV: Часть 2,Глава 2,Раздел 1(январь 2005) | Нормализован Normalized |  |  | 23 | 25 | H | T | 20 | 407 | [6 empty] | 530 |  |  | 27 | [76 empty] | 16 | 149 | 10 | 17 | 9 | 12 | 1 | 2 | 37 |  | -5 | -10 | 26 | -5 | 6 | -5 |  | 9 |  |  |  | 43 |  | 6.4
400507-0029/3 | 8411 | 8013 | 1705363-1 | 4.514 | 23 | 2500 | 10000 | NVA32 | DNV Rules: Pt.2,Ch. 2,Sec.1 of January 2005 Правила DNV: Часть 2,Глава 2,Раздел 1(январь 2005) | Нормализован Normalized |  |  | 10 | 10 |  | L | 0 | [23 empty] | 122 | 119 | 123 | 121 | [60 empty] | 16 | 149 | 10 | 17 | 9 | 12 | 1 | 2 | 37 |  | -5 | -10 | 26 | -5 | 6 | -5 |  | 9 |  |  |  | 43 |  | 6.4
400507-0029/3 | 8411 | 8015 | 1705363-1 | 4.318 | 22 | 2500 | 10000 | NVA32 | DNV Rules: Pt.2,Ch. 2,Sec.1 of January 2005 Правила DNV: Часть 2,Глава 2,Раздел 1(январь 2005) | Нормализован Normalized |  |  | 22 | 25 | H | T | 20 | 404 | [6 empty] | 535 |  |  | 32 | [76 empty] | 16 | 149 | 10 | 17 | 9 | 12 | 1 | 2 | 37 |  | -5 | -10 | 26 | -5 | 6 | -5 |  | 9 |  |  |  | 43 |  | 6.4
400507-0029/3 | 8411 | 8015 | 1705363-1 | 4.318 | 22 | 2500 | 10000 | NVA32 | DNV Rules: Pt.2,Ch. 2,Sec.1 of January 2005 Правила DNV: Часть 2,Глава 2,Раздел 1(январь 2005) | Нормализован Normalized |  |  | 10 | 10 |  | L | 0 | [23 empty] | 125 | 134 | 143 | 134 | [60 empty] | 16 | 149 | 10 | 17 | 9 | 12 | 1 | 2 | 37 |  | -5 | -10 | 26 | -5 | 6 | -5 |  | 9 |  |  |  | 43 |  | 6.4
400507-0029/3 | 8411 | 8018 | 1705363-1 | 3.014 | 16 | 2400 | 10000 | NVA32 | DNV Rules: Pt.2,Ch. 2,Sec.1 of January 2005 Правила DNV: Часть 2,Глава 2,Раздел 1(январь 2005) | Контролируемая прокатка Controlled rolled |  |  | 16 | 25 | B | T | 20 | 428 | [6 empty] | 540 |  |  | 30 | [76 empty] | 16 | 149 | 10 | 17 | 9 | 12 | 1 | 2 | 37 |  | -5 | -10 | 26 | -5 | 6 | -5 |  | 9 |  |  |  | 43 |  | 6.4
400507-0029/3 | 8411 | 8018 | 1705363-1 | 3.014 | 16 | 2400 | 10000 | NVA32 | DNV Rules: Pt.2,Ch. 2,Sec.1 of January 2005 Правила DNV: Часть 2,Глава 2,Раздел 1(январь 2005) | Контролируемая прокатка Controlled rolled |  |  | 10 | 10 |  | L | 0 | [23 empty] | 115 | 117 | 113 | 115 | [60 empty] | 16 | 149 | 10 | 17 | 9 | 12 | 1 | 2 | 37 |  | -5 | -10 | 26 | -5 | 6 | -5 |  | 9 |  |  |  | 43 |  | 6.4
400507-0029/3 | 8265 | 8227 | 1704649 | 3.729 | 19 | 2500 | 10000 | NVA32 | DNV Rules: Pt.2,Ch. 2,Sec.1 of January 2005 Правила DNV: Часть 2,Глава 2,Раздел 1(январь 2005) | Контролируемая прокатка Controlled rolled |  |  | 19 | 25 | H | T | 20 | 423 | [6 empty] | 560 |  |  | 27 | [76 empty] | 15 | 143 | 24 | 8 | 15 | 3 | 2 | 3 | 11 |  | -5 | -10 | 35 | -5 | 5 | -5 | -0.8 | 10 |  |  |  | 40 |  | 5.6
400507-0029/3 | 8265 | 8227 | 1704649 | 3.729 | 19 | 2500 | 10000 | NVA32 | DNV Rules: Pt.2,Ch. 2,Sec.1 of January 2005 Правила DNV: Часть 2,Глава 2,Раздел 1(январь 2005) | Контролируемая прокатка Controlled rolled |  |  | 10 | 10 |  | L | 0 | [23 empty] | 141 | 146 | 152 | 146 | [60 empty] | 15 | 143 | 24 | 8 | 15 | 3 | 2 | 3 | 11 |  | -5 | -10 | 35 | -5 | 5 | -5 | -0.8 | 10 |  |  |  | 40 |  | 5.6
400507-0029/3 | 8265 | 8228 | 1704649 | 3.843 | 17 | 2400 | 12000 | NVA32 | DNV Rules: Pt.2,Ch. 2,Sec.1 of January 2005 Правила DNV: Часть 2,Глава 2,Раздел 1(январь 2005) | Контролируемая прокатка Controlled rolled |  |  | 17 | 25 | B | T | 20 | 455 | [6 empty] | 570 |  |  | 27 | [76 empty] | 15 | 143 | 24 | 8 | 15 | 3 | 2 | 3 | 11 |  | -5 | -10 | 35 | -5 | 5 | -5 | -0.8 | 10 |  |  |  | 40 |  | 5.6
400507-0029/3 | 8265 | 8228 | 1704649 | 3.843 | 17 | 2400 | 12000 | NVA32 | DNV Rules: Pt.2,Ch. 2,Sec.1 of January 2005 Правила DNV: Часть 2,Глава 2,Раздел 1(январь 2005) | Контролируемая прокатка Controlled rolled |  |  | 10 | 10 |  | L | 0 | [23 empty] | 130 | 142 | 145 | 139 | [60 empty] | 15 | 143 | 24 | 8 | 15 | 3 | 2 | 3 | 11 |  | -5 | -10 | 35 | -5 | 5 | -5 | -0.8 | 10 |  |  |  | 40 |  | 5.6
400507-0029/3 | 8411 | 8013 | 1705363-1 | 4.514 | 23 | 2500 | 10000 | NVA32 | DNV Rules: Pt.2,Ch. 2,Sec.1 of January 2005 Правила DNV: Часть 2,Глава 2,Раздел 1(январь 2005) | Нормализован Normalized |  |  | 23 | 25 | H | T | 20 | 407 | [6 empty] | 530 |  |  | 27 | [76 empty] | 16 | 149 | 10 | 17 | 9 | 12 | 1 | 2 | 37 |  | -5 | -10 | 26 | -5 | 6 | -5 |  | 9 |  |  |  | 43 |  | 6.4
400507-0029/3 | 8411 | 8013 | 1705363-1 | 4.514 | 23 | 2500 | 10000 | NVA32 | DNV Rules: Pt.2,Ch. 2,Sec.1 of January 2005 Правила DNV: Часть 2,Глава 2,Раздел 1(январь 2005) | Нормализован Normalized |  |  | 10 | 10 |  | L | 0 | [23 empty] | 122 | 119 | 123 | 121 | [60 empty] | 16 | 149 | 10 | 17 | 9 | 12 | 1 | 2 | 37 |  | -5 | -10 | 26 | -5 | 6 | -5 |  | 9 |  |  |  | 43 |  | 6.4
400507-0029/3 | 8411 | 8014 | 1705363-1 | 3.454 | 22 | 2500 | 8000 | NVA32 | DNV Rules: Pt.2,Ch. 2,Sec.1 of January 2005 Правила DNV: Часть 2,Глава 2,Раздел 1(январь 2005) | Нормализован Normalized |  |  | 22 | 25 | B | T | 20 | 420 | [6 empty] | 540 |  |  | 29 | [76 empty] | 16 | 149 | 10 | 17 | 9 | 12 | 1 | 2 | 37 |  | -5 | -10 | 26 | -5 | 6 | -5 |  | 9 |  |  |  | 43 |  | 6.4
400507-0029/3 | 8411 | 8014 | 1705363-1 | 3.454 | 22 | 2500 | 8000 | NVA32 | DNV Rules: Pt.2,Ch. 2,Sec.1 of January 2005 Правила DNV: Часть 2,Глава 2,Раздел 1(январь 2005) | Нормализован Normalized |  |  | 10 | 10 |  | L | 0 | [23 empty] | 118 | 120 | 130 | 123 | [60 empty] | 16 | 149 | 10 | 17 | 9 | 12 | 1 | 2 | 37 |  | -5 | -10 | 26 | -5 | 6 | -5 |  | 9 |  |  |  | 43 |  | 6.4
400507-0029/3 | 8411 | 8015 | 1705363-1 | 4.318 | 22 | 2500 | 10000 | NVA32 | DNV Rules: Pt.2,Ch. 2,Sec.1 of January 2005 Правила DNV: Часть 2,Глава 2,Раздел 1(январь 2005) | Нормализован Normalized |  |  | 22 | 25 | H | T | 20 | 404 | [6 empty] | 535 |  |  | 32 | [76 empty] | 16 | 149 | 10 | 17 | 9 | 12 | 1 | 2 | 37 |  | -5 | -10 | 26 | -5 | 6 | -5 |  | 9 |  |  |  | 43 |  | 6.4
400507-0029/3 | 8411 | 8015 | 1705363-1 | 4.318 | 22 | 2500 | 10000 | NVA32 | DNV Rules: Pt.2,Ch. 2,Sec.1 of January 2005 Правила DNV: Часть 2,Глава 2,Раздел 1(январь 2005) | Нормализован Normalized |  |  | 10 | 10 |  | L | 0 | [23 empty] | 125 | 134 | 143 | 134 | [60 empty] | 16 | 149 | 10 | 17 | 9 | 12 | 1 | 2 | 37 |  | -5 | -10 | 26 | -5 | 6 | -5 |  | 9 |  |  |  | 43 |  | 6.4
400507-0029/2 | 8290 | 8045 | 001703354-1 | 2.596 | 21 | 2500 | 6300 | NVD32 | DNV Rules: Pt.2,Ch. 2,Sec.1 of January 2005 Правила DNV: Часть 2,Глава 2,Раздел 1(январь 2005) | Нормализован Normalized |  |  | 21 | 25 | H | T | 20 | 375 | [6 empty] | 488 |  |  | 32 | [76 empty] | 13 | 145 | 18 | 10 | 14 | 3 | 2 | 3 | 30 |  | -5 | -10 | 34 | -5 | 4 | -5 | -0.8 | 16 |  |  |  | 38 |  | 4.7
400507-0029/2 | 8290 | 8045 | 001703354-1 | 2.596 | 21 | 2500 | 6300 | NVD32 | DNV Rules: Pt.2,Ch. 2,Sec.1 of January 2005 Правила DNV: Часть 2,Глава 2,Раздел 1(январь 2005) | Нормализован Normalized |  |  | 10 | 10 |  | L | -20 | [23 empty] | 181 | 185 | 183 | 183 | [60 empty] | 13 | 145 | 18 | 10 | 14 | 3 | 2 | 3 | 30 |  | -5 | -10 | 34 | -5 | 4 | -5 | -0.8 | 16 |  |  |  | 38 |  | 4.7
400507-0029/2 | 8290 | 8046 | 001703354-1 | 2.596 | 21 | 2500 | 6300 | NVD32 | DNV Rules: Pt.2,Ch. 2,Sec.1 of January 2005 Правила DNV: Часть 2,Глава 2,Раздел 1(январь 2005) | Нормализован Normalized |  |  | 21 | 25 | B | T | 20 | 370 | [6 empty] | 490 |  |  | 28 | [76 empty] | 13 | 145 | 18 | 10 | 14 | 3 | 2 | 3 | 30 |  | -5 | -10 | 34 | -5 | 4 | -5 | -0.8 | 16 |  |  |  | 38 |  | 4.7
400507-0029/2 | 8290 | 8046 | 001703354-1 | 2.596 | 21 | 2500 | 6300 | NVD32 | DNV Rules: Pt.2,Ch. 2,Sec.1 of January 2005 Правила DNV: Часть 2,Глава 2,Раздел 1(январь 2005) | Нормализован Normalized |  |  | 10 | 10 |  | L | -20 | [23 empty] | 184 | 190 | 182 | 185 | [60 empty] | 13 | 145 | 18 | 10 | 14 | 3 | 2 | 3 | 30 |  | -5 | -10 | 34 | -5 | 4 | -5 | -0.8 | 16 |  |  |  | 38 |  | 4.7
400507-0029/2 | 8363 | 8047 | 000001703356-1 | 2.596 | 21 | 2500 | 6300 | NVD32 | DNV Rules: Pt.2,Ch. 2,Sec.1 of January 2005 Правила DNV: Часть 2,Глава 2,Раздел 1(январь 2005) | Нормализован Normalized |  |  | 21 | 25 | H | T | 20 | 371 | [6 empty] | 491 |  |  | 31 | [76 empty] | 14 | 133 | 21 | 10 | 11 | 1 | 1 | 2 | 37 |  | -5 | -10 | 33 | -5 | 6 | -5 | -0.8 | 17 |  |  |  | 37 |  | 3.2
400507-0029/2 | 8363 | 8047 | 000001703356-1 | 2.596 | 21 | 2500 | 6300 | NVD32 | DNV Rules: Pt.2,Ch. 2,Sec.1 of January 2005 Правила DNV: Часть 2,Глава 2,Раздел 1(январь 2005) | Нормализован Normalized |  |  | 10 | 10 |  | L | -20 | [23 empty] | 184 | 176 | 180 | 180 | [60 empty] | 14 | 133 | 21 | 10 | 11 | 1 | 1 | 2 | 37 |  | -5 | -10 | 33 | -5 | 6 | -5 | -0.8 | 17 |  |  |  | 37 |  | 3.2
400507-0029/3 | 8199 | 8063 | 1704516 | 4.946 | 28 | 2250 | 10000 | NVA32 | DNV Rules: Pt.2,Ch. 2,Sec.1 of January 2005 Правила DNV: Часть 2,Глава 2,Раздел 1(январь 2005) | Нормализован Normalized |  | 14 |  |  | H | T | 20 | 379 | [6 empty] | 505 |  |  | 32 | [76 empty] | 11 | 142 | 20 | 9 | 13 | 4 | 3 | 3 | 31 |  | -5 | -10 | 36 | -5 | 6 | -5 | -0.8 | 25 |  |  |  | 36 |  | 5.7
400507-0029/3 | 8199 | 8063 | 1704516 | 4.946 | 28 | 2250 | 10000 | NVA32 | DNV Rules: Pt.2,Ch. 2,Sec.1 of January 2005 Правила DNV: Часть 2,Глава 2,Раздел 1(январь 2005) | Нормализован Normalized |  |  | 10 | 10 |  | L | 0 | [23 empty] | 205 | 176 | 199 | 193 | [60 empty] | 11 | 142 | 20 | 9 | 13 | 4 | 3 | 3 | 31 |  | -5 | -10 | 36 | -5 | 6 | -5 | -0.8 | 25 |  |  |  | 36 |  | 5.7
400507-0029/3 | 8199 | 8063 | 1704516 | 6.858 | 28 | 2600 | 12000 | NVA32 | DNV Rules: Pt.2,Ch. 2,Sec.1 of January 2005 Правила DNV: Часть 2,Глава 2,Раздел 1(январь 2005) | Нормализован Normalized |  | 14 |  |  | H | T | 20 | 379 | [6 empty] | 505 |  |  | 32 | [76 empty] | 11 | 142 | 20 | 9 | 13 | 4 | 3 | 3 | 31 |  | -5 | -10 | 36 | -5 | 6 | -5 | -0.8 | 25 |  |  |  | 36 |  | 5.7
400507-0029/3 | 8199 | 8063 | 1704516 | 6.858 | 28 | 2600 | 12000 | NVA32 | DNV Rules: Pt.2,Ch. 2,Sec.1 of January 2005 Правила DNV: Часть 2,Глава 2,Раздел 1(январь 2005) | Нормализован Normalized |  |  | 10 | 10 |  | L | 0 | [23 empty] | 205 | 176 | 199 | 193 | [60 empty] | 11 | 142 | 20 | 9 | 13 | 4 | 3 | 3 | 31 |  | -5 | -10 | 36 | -5 | 6 | -5 | -0.8 | 25 |  |  |  | 36 |  | 5.7
400507-0029/3 | 8202 | 8064 | 2704939 | 4.946 | 28 | 2250 | 10000 | NVA32 | DNV Rules: Pt.2,Ch. 2,Sec.1 of January 2005 Правила DNV: Часть 2,Глава 2,Раздел 1(январь 2005) | Нормализован Normalized |  | 14 |  |  | B | T | 20 | 379 | [6 empty] | 497 |  |  | 36 | [76 empty] | 12 | 143 | 19 | 7 | 20 | 5 | 3 | 4 | 26 |  | -5 | -10 | 37 | -5 | 11 | -5 | -0.8 | 9 |  |  |  | 37 |  | 5.7
400507-0029/3 | 8202 | 8064 | 2704939 | 4.946 | 28 | 2250 | 10000 | NVA32 | DNV Rules: Pt.2,Ch. 2,Sec.1 of January 2005 Правила DNV: Часть 2,Глава 2,Раздел 1(январь 2005) | Нормализован Normalized |  |  | 10 | 10 |  | L | 0 | [23 empty] | 215 | 230 | 210 | 218 | [60 empty] | 12 | 143 | 19 | 7 | 20 | 5 | 3 | 4 | 26 |  | -5 | -10 | 37 | -5 | 11 | -5 | -0.8 | 9 |  |  |  | 37 |  | 5.7
400507-0029/3 | 8201 | 8065 | 1704713 | 4.522 | 24 | 2400 | 10000 | NVA32 | DNV Rules: Pt.2,Ch. 2,Sec.1 of January 2005 Правила DNV: Часть 2,Глава 2,Раздел 1(январь 2005) | Нормализован Normalized |  |  | 24 | 25 | H | T | 20 | 370 | [6 empty] | 493 |  |  | 32 | [76 empty] | 12 | 151 | 21 | 8 | 14 | 3 | 2 | 3 | 33 |  | -5 | -10 | 35 | -5 | 4 | 6 | -0.8 | 14 |  |  |  | 38 |  | 6
400507-0029/3 | 8201 | 8065 | 1704713 | 4.522 | 24 | 2400 | 10000 | NVA32 | DNV Rules: Pt.2,Ch. 2,Sec.1 of January 2005 Правила DNV: Часть 2,Глава 2,Раздел 1(январь 2005) | Нормализован Normalized |  |  | 10 | 10 |  | L | 0 | [23 empty] | 197 | 215 | 183 | 198 | [60 empty] | 12 | 151 | 21 | 8 | 14 | 3 | 2 | 3 | 33 |  | -5 | -10 | 35 | -5 | 4 | 6 | -0.8 | 14 |  |  |  | 38 |  | 6
400507-0029/3 | 8201 | 8065 | 1704713 | 3.617 | 24 | 2400 | 8000 | NVA32 | DNV Rules: Pt.2,Ch. 2,Sec.1 of January 2005 Правила DNV: Часть 2,Глава 2,Раздел 1(январь 2005) | Нормализован Normalized |  |  | 24 | 25 | H | T | 20 | 370 | [6 empty] | 493 |  |  | 32 | [76 empty] | 12 | 151 | 21 | 8 | 14 | 3 | 2 | 3 | 33 |  | -5 | -10 | 35 | -5 | 4 | 6 | -0.8 | 14 |  |  |  | 38 |  | 6
400507-0029/3 | 8201 | 8065 | 1704713 | 3.617 | 24 | 2400 | 8000 | NVA32 | DNV Rules: Pt.2,Ch. 2,Sec.1 of January 2005 Правила DNV: Часть 2,Глава 2,Раздел 1(январь 2005) | Нормализован Normalized |  |  | 10 | 10 |  | L | 0 | [23 empty] | 197 | 215 | 183 | 198 | [60 empty] | 12 | 151 | 21 | 8 | 14 | 3 | 2 | 3 | 33 |  | -5 | -10 | 35 | -5 | 4 | 6 | -0.8 | 14 |  |  |  | 38 |  | 6
400507-0029/2 | 8310 | 8164 | 001700747-2 | 3.115 | 31 | 1600 | 8000 | NVD32 | DNV Rules: Pt.2,Ch. 2,Sec.1 of January 2005 Правила DNV: Часть 2,Глава 2,Раздел 1(январь 2005) | Нормализован Normalized |  | 14 |  |  | B | T | 20 | 387 | [6 empty] | 515 |  |  | 30 | [76 empty] | 12 | 151 | 26 | 6 | 14 | 3 | 2 | 2 | 35 |  | -5 | -10 | 25 | -5 | 5 | -5 | -0.8 | 13 |  |  |  | 38 |  | 4.4
400507-0029/2 | 8310 | 8164 | 001700747-2 | 3.115 | 31 | 1600 | 8000 | NVD32 | DNV Rules: Pt.2,Ch. 2,Sec.1 of January 2005 Правила DNV: Часть 2,Глава 2,Раздел 1(январь 2005) | Нормализован Normalized |  |  | 10 | 10 |  | L | -20 | [23 empty] | 230 | 234 | 240 | 235 | [60 empty] | 12 | 151 | 26 | 6 | 14 | 3 | 2 | 2 | 35 |  | -5 | -10 | 25 | -5 | 5 | -5 | -0.8 | 13 |  |  |  | 38 |  | 4.4
400507-0029/2 | 8387 | 8165 | 1705363 | 3.115 | 31 | 1600 | 8000 | NVD32 | DNV Rules: Pt.2,Ch. 2,Sec.1 of January 2005 Правила DNV: Часть 2,Глава 2,Раздел 1(январь 2005) | Нормализован Normalized |  | 14 |  |  | H | T | 20 | 450 | [6 empty] | 545 |  |  | 27 | [76 empty] | 16 | 149 | 10 | 17 | 9 | 12 | 1 | 2 | 37 |  | -5 | -10 | 26 | -5 | 6 | -5 |  | 9 |  |  |  | 43 |  | 6.4
400507-0029/2 | 8387 | 8165 | 1705363 | 3.115 | 31 | 1600 | 8000 | NVD32 | DNV Rules: Pt.2,Ch. 2,Sec.1 of January 2005 Правила DNV: Часть 2,Глава 2,Раздел 1(январь 2005) | Нормализован Normalized |  |  | 10 | 10 |  | L | -20 | [23 empty] | 80 | 82 | 94 | 85 | [60 empty] | 16 | 149 | 10 | 17 | 9 | 12 | 1 | 2 | 37 |  | -5 | -10 | 26 | -5 | 6 | -5 |  | 9 |  |  |  | 43 |  | 6.4
400507-0029/3 | 8311 | 8223 | 1701584-2 | 6.123 | 25 | 2600 | 12000 | NVA32 | DNV Rules: Pt.2,Ch. 2,Sec.1 of January 2005 Правила DNV: Часть 2,Глава 2,Раздел 1(январь 2005) | Нормализован Normalized |  |  | 25 | 25 | H | T | 20 | 381 | [6 empty] | 494 |  |  | 28 | [76 empty] | 15 | 149 | 26 | 12 | 14 | 2 | 1 | 2 | 38 |  | -5 | -10 | 23 | -5 | 6 | 6 |  | 19 |  |  |  | 40 |  | 4.8
400507-0029/3 | 8311 | 8223 | 1701584-2 | 6.123 | 25 | 2600 | 12000 | NVA32 | DNV Rules: Pt.2,Ch. 2,Sec.1 of January 2005 Правила DNV: Часть 2,Глава 2,Раздел 1(январь 2005) | Нормализован Normalized |  |  | 10 | 10 |  | L | 0 | [23 empty] | 166 | 175 | 170 | 170 | [60 empty] | 15 | 149 | 26 | 12 | 14 | 2 | 1 | 2 | 38 |  | -5 | -10 | 23 | -5 | 6 | 6 |  | 19 |  |  |  | 40 |  | 4.8
400507-0029/3 | 8311 | 7888 | 1701584-2 | 5.417 | 23 | 2500 | 12000 | NVA32 | DNV Rules: Pt.2,Ch. 2,Sec.1 of January 2005 Правила DNV: Часть 2,Глава 2,Раздел 1(январь 2005) | Контролируемая прокатка Controlled rolled |  |  | 23 | 25 | B | T | 20 | 410 | [6 empty] | 525 |  |  | 26 | [76 empty] | 15 | 149 | 26 | 12 | 14 | 2 | 1 | 2 | 38 |  | -5 | -10 | 23 | -5 | 6 | 6 |  | 19 |  |  |  | 40 |  | 4.8
400507-0029/3 | 8311 | 7888 | 1701584-2 | 5.417 | 23 | 2500 | 12000 | NVA32 | DNV Rules: Pt.2,Ch. 2,Sec.1 of January 2005 Правила DNV: Часть 2,Глава 2,Раздел 1(январь 2005) | Контролируемая прокатка Controlled rolled |  |  | 10 | 10 |  | L | 0 | [23 empty] | 165 | 181 | 175 | 174 | [60 empty] | 15 | 149 | 26 | 12 | 14 | 2 | 1 | 2 | 38 |  | -5 | -10 | 23 | -5 | 6 | 6 |  | 19 |  |  |  | 40 |  | 4.8
400507-0029/3 | 8311 | 7888 | 1701584-2 | 3.611 | 23 | 2500 | 8000 | NVA32 | DNV Rules: Pt.2,Ch. 2,Sec.1 of January 2005 Правила DNV: Часть 2,Глава 2,Раздел 1(январь 2005) | Контролируемая прокатка Controlled rolled |  |  | 23 | 25 | B | T | 20 | 410 | [6 empty] | 525 |  |  | 26 | [76 empty] | 15 | 149 | 26 | 12 | 14 | 2 | 1 | 2 | 38 |  | -5 | -10 | 23 | -5 | 6 | 6 |  | 19 |  |  |  | 40 |  | 4.8
400507-0029/3 | 8311 | 7888 | 1701584-2 | 3.611 | 23 | 2500 | 8000 | NVA32 | DNV Rules: Pt.2,Ch. 2,Sec.1 of January 2005 Правила DNV: Часть 2,Глава 2,Раздел 1(январь 2005) | Контролируемая прокатка Controlled rolled |  |  | 10 | 10 |  | L | 0 | [23 empty] | 165 | 181 | 175 | 174 | [60 empty] | 15 | 149 | 26 | 12 | 14 | 2 | 1 | 2 | 38 |  | -5 | -10 | 23 | -5 | 6 | 6 |  | 19 |  |  |  | 40 |  | 4.8
400507-0029/3 | 8284 | 7897 | 1703356 | 6.33 | 28 | 2400 | 12000 | NVA32 | DNV Rules: Pt.2,Ch. 2,Sec.1 of January 2005 Правила DNV: Часть 2,Глава 2,Раздел 1(январь 2005) | Нормализован Normalized |  | 14 |  |  | H | T | 20 | 403 | [6 empty] | 530 |  |  | 29 | [76 empty] | 14 | 141 | 21 | 10 | 11 | 1 | 1 | 2 | 37 |  | -5 | -10 | 33 | -5 | 6 | -5 | -0.8 | 17 |  |  |  | 38 |  | 3.2
400507-0029/3 | 8284 | 7897 | 1703356 | 6.33 | 28 | 2400 | 12000 | NVA32 | DNV Rules: Pt.2,Ch. 2,Sec.1 of January 2005 Правила DNV: Часть 2,Глава 2,Раздел 1(январь 2005) | Нормализован Normalized |  |  | 10 | 10 |  | L | 0 | [23 empty] | 180 | 170 | 175 | 175 | [60 empty] | 14 | 141 | 21 | 10 | 11 | 1 | 1 | 2 | 37 |  | -5 | -10 | 33 | -5 | 6 | -5 | -0.8 | 17 |  |  |  | 38 |  | 3.2
400507-0029/3 | 8284 | 7897 | 1703356 | 3.165 | 28 | 2400 | 6000 | NVA32 | DNV Rules: Pt.2,Ch. 2,Sec.1 of January 2005 Правила DNV: Часть 2,Глава 2,Раздел 1(январь 2005) | Нормализован Normalized |  | 14 |  |  | H | T | 20 | 403 | [6 empty] | 530 |  |  | 29 | [76 empty] | 14 | 141 | 21 | 10 | 11 | 1 | 1 | 2 | 37 |  | -5 | -10 | 33 | -5 | 6 | -5 | -0.8 | 17 |  |  |  | 38 |  | 3.2
400507-0029/3 | 8284 | 7897 | 1703356 | 3.165 | 28 | 2400 | 6000 | NVA32 | DNV Rules: Pt.2,Ch. 2,Sec.1 of January 2005 Правила DNV: Часть 2,Глава 2,Раздел 1(январь 2005) | Нормализован Normalized |  |  | 10 | 10 |  | L | 0 | [23 empty] | 180 | 170 | 175 | 175 | [60 empty] | 14 | 141 | 21 | 10 | 11 | 1 | 1 | 2 | 37 |  | -5 | -10 | 33 | -5 | 6 | -5 | -0.8 | 17 |  |  |  | 38 |  | 3.2
400507-0029/2 | 8369 | 7948 | 1701729-2 | 3.416 | 34 | 1600 | 8000 | NVD32 | DNV Rules: Pt.2,Ch. 2,Sec.1 of January 2005 Правила DNV: Часть 2,Глава 2,Раздел 1(январь 2005) | Нормализован Normalized |  | 14 |  |  | B | T | 20 | 394 | [6 empty] | 540 |  |  | 31 | [76 empty] | 16 | 155 | 28 | 19 | 12 | 3 | 3 | 3 | 35 |  | -5 | -10 | 25 | -5 | 7 | -5 |  | 32 |  |  |  | 43 |  | 4.8
400507-0029/2 | 8369 | 7948 | 1701729-2 | 3.416 | 34 | 1600 | 8000 | NVD32 | DNV Rules: Pt.2,Ch. 2,Sec.1 of January 2005 Правила DNV: Часть 2,Глава 2,Раздел 1(январь 2005) | Нормализован Normalized |  |  | 10 | 10 |  | L | -20 | [23 empty] | 146 | 142 | 136 | 141 | [60 empty] | 16 | 155 | 28 | 19 | 12 | 3 | 3 | 3 | 35 |  | -5 | -10 | 25 | -5 | 7 | -5 |  | 32 |  |  |  | 43 |  | 4.8
400507-0029/2 | 8369 | 7951 | 1701729-2 | 2.261 | 24 | 1600 | 7500 | NVD32 | DNV Rules: Pt.2,Ch. 2,Sec.1 of January 2005 Правила DNV: Часть 2,Глава 2,Раздел 1(январь 2005) | Нормализован Normalized |  |  | 24 | 25 | H | T | 20 | 413 | [6 empty] | 530 |  |  | 30 | [76 empty] | 16 | 155 | 28 | 19 | 12 | 3 | 3 | 3 | 35 |  | -5 | -10 | 25 | -5 | 7 | -5 |  | 32 |  |  |  | 43 |  | 4.8
400507-0029/2 | 8369 | 7951 | 1701729-2 | 2.261 | 24 | 1600 | 7500 | NVD32 | DNV Rules: Pt.2,Ch. 2,Sec.1 of January 2005 Правила DNV: Часть 2,Глава 2,Раздел 1(январь 2005) | Нормализован Normalized |  |  | 10 | 10 |  | L | -20 | [23 empty] | 138 | 144 | 160 | 147 | [60 empty] | 16 | 155 | 28 | 19 | 12 | 3 | 3 | 3 | 35 |  | -5 | -10 | 25 | -5 | 7 | -5 |  | 32 |  |  |  | 43 |  | 4.8
400507-0029/3 | 8377 | 7965 | 1701729-3 | 5.124 | 34 | 2400 | 8000 | NVA32 | DNV Rules: Pt.2,Ch. 2,Sec.1 of January 2005 Правила DNV: Часть 2,Глава 2,Раздел 1(январь 2005) | Нормализован Normalized |  | 14 |  |  | H | T | 20 | 412 | [6 empty] | 555 |  |  | 29 | [76 empty] | 16 | 155 | 28 | 19 | 12 | 3 | 3 | 3 | 35 |  | -5 | -10 | 25 | -5 | 7 | -5 |  | 32 |  |  |  | 43 |  | 4.8
400507-0029/3 | 8377 | 7965 | 1701729-3 | 5.124 | 34 | 2400 | 8000 | NVA32 | DNV Rules: Pt.2,Ch. 2,Sec.1 of January 2005 Правила DNV: Часть 2,Глава 2,Раздел 1(январь 2005) | Нормализован Normalized |  |  | 10 | 10 |  | L | 0 | [23 empty] | 121 | 125 | 118 | 121 | [60 empty] | 16 | 155 | 28 | 19 | 12 | 3 | 3 | 3 | 35 |  | -5 | -10 | 25 | -5 | 7 | -5 |  | 32 |  |  |  | 43 |  | 4.8
400507-0029/3 | 8377 | 7966 | 1701729-3 | 4.396 | 28 | 2500 | 8000 | NVA32 | DNV Rules: Pt.2,Ch. 2,Sec.1 of January 2005 Правила DNV: Часть 2,Глава 2,Раздел 1(январь 2005) | Нормализован Normalized |  | 14 |  |  | B | T | 20 | 422 | [6 empty] | 555 |  |  | 29 | [76 empty] | 16 | 155 | 28 | 19 | 12 | 3 | 3 | 3 | 35 |  | -5 | -10 | 25 | -5 | 7 | -5 |  | 32 |  |  |  | 43 |  | 4.8
400507-0029/3 | 8377 | 7966 | 1701729-3 | 4.396 | 28 | 2500 | 8000 | NVA32 | DNV Rules: Pt.2,Ch. 2,Sec.1 of January 2005 Правила DNV: Часть 2,Глава 2,Раздел 1(январь 2005) | Нормализован Normalized |  |  | 10 | 10 |  | L | 0 | [23 empty] | 120 | 132 | 125 | 126 | [60 empty] | 16 | 155 | 28 | 19 | 12 | 3 | 3 | 3 | 35 |  | -5 | -10 | 25 | -5 | 7 | -5 |  | 32 |  |  |  | 43 |  | 4.8
400507-0029/3 | 8377 | 7967 | 1701729-3 | 3.467 | 23 | 2400 | 8000 | NVA32 | DNV Rules: Pt.2,Ch. 2,Sec.1 of January 2005 Правила DNV: Часть 2,Глава 2,Раздел 1(январь 2005) | Нормализован Normalized |  |  | 23 | 25 | H | T | 20 | 410 | [6 empty] | 540 |  |  | 27 | [76 empty] | 16 | 155 | 28 | 19 | 12 | 3 | 3 | 3 | 35 |  | -5 | -10 | 25 | -5 | 7 | -5 |  | 32 |  |  |  | 43 |  | 4.8
400507-0029/3 | 8377 | 7967 | 1701729-3 | 3.467 | 23 | 2400 | 8000 | NVA32 | DNV Rules: Pt.2,Ch. 2,Sec.1 of January 2005 Правила DNV: Часть 2,Глава 2,Раздел 1(январь 2005) | Нормализован Normalized |  |  | 10 | 10 |  | L | 0 | [23 empty] | 118 | 125 | 120 | 121 | [60 empty] | 16 | 155 | 28 | 19 | 12 | 3 | 3 | 3 | 35 |  | -5 | -10 | 25 | -5 | 7 | -5 |  | 32 |  |  |  | 43 |  | 4.8
400507-0029/3 | 8377 | 7968 | 1701729-3 | 4.318 | 22 | 2500 | 10000 | NVA32 | DNV Rules: Pt.2,Ch. 2,Sec.1 of January 2005 Правила DNV: Часть 2,Глава 2,Раздел 1(январь 2005) | Нормализован Normalized |  |  | 22 | 25 | B | T | 20 | 410 | [6 empty] | 535 |  |  | 26 | [76 empty] | 16 | 155 | 28 | 19 | 12 | 3 | 3 | 3 | 35 |  | -5 | -10 | 25 | -5 | 7 | -5 |  | 32 |  |  |  | 43 |  | 4.8
400507-0029/3 | 8377 | 7968 | 1701729-3 | 4.318 | 22 | 2500 | 10000 | NVA32 | DNV Rules: Pt.2,Ch. 2,Sec.1 of January 2005 Правила DNV: Часть 2,Глава 2,Раздел 1(январь 2005) | Нормализован Normalized |  |  | 10 | 10 |  | L | 0 | [23 empty] | 124 | 132 | 138 | 131 | [60 empty] | 16 | 155 | 28 | 19 | 12 | 3 | 3 | 3 | 35 |  | -5 | -10 | 25 | -5 | 7 | -5 |  | 32 |  |  |  | 43 |  | 4.8
400507-0029/2 | 8290 | 8045 | 001703354-1 | 2.596 | 21 | 2500 | 6300 | NVD32 | DNV Rules: Pt.2,Ch. 2,Sec.1 of January 2005 Правила DNV: Часть 2,Глава 2,Раздел 1(январь 2005) | Нормализован Normalized |  |  | 21 | 25 | H | T | 20 | 375 | [6 empty] | 488 |  |  | 32 | [76 empty] | 13 | 145 | 18 | 10 | 14 | 3 | 2 | 3 | 30 |  | -5 | -10 | 34 | -5 | 4 | -5 | -0.8 | 16 |  |  |  | 38 |  | 4.7
400507-0029/2 | 8290 | 8045 | 001703354-1 | 2.596 | 21 | 2500 | 6300 | NVD32 | DNV Rules: Pt.2,Ch. 2,Sec.1 of January 2005 Правила DNV: Часть 2,Глава 2,Раздел 1(январь 2005) | Нормализован Normalized |  |  | 10 | 10 |  | L | -20 | [23 empty] | 181 | 185 | 183 | 183 | [60 empty] | 13 | 145 | 18 | 10 | 14 | 3 | 2 | 3 | 30 |  | -5 | -10 | 34 | -5 | 4 | -5 | -0.8 | 16 |  |  |  | 38 |  | 4.7
400507-0029/2 | 8290 | 8046 | 001703354-1 | 2.596 | 21 | 2500 | 6300 | NVD32 | DNV Rules: Pt.2,Ch. 2,Sec.1 of January 2005 Правила DNV: Часть 2,Глава 2,Раздел 1(январь 2005) | Нормализован Normalized |  |  | 21 | 25 | B | T | 20 | 370 | [6 empty] | 490 |  |  | 28 | [76 empty] | 13 | 145 | 18 | 10 | 14 | 3 | 2 | 3 | 30 |  | -5 | -10 | 34 | -5 | 4 | -5 | -0.8 | 16 |  |  |  | 38 |  | 4.7
400507-0029/2 | 8290 | 8046 | 001703354-1 | 2.596 | 21 | 2500 | 6300 | NVD32 | DNV Rules: Pt.2,Ch. 2,Sec.1 of January 2005 Правила DNV: Часть 2,Глава 2,Раздел 1(январь 2005) | Нормализован Normalized |  |  | 10 | 10 |  | L | -20 | [23 empty] | 184 | 190 | 182 | 185 | [60 empty] | 13 | 145 | 18 | 10 | 14 | 3 | 2 | 3 | 30 |  | -5 | -10 | 34 | -5 | 4 | -5 | -0.8 | 16 |  |  |  | 38 |  | 4.7
400507-0029/2 | 8363 | 8047 | 000001703356-1 | 2.596 | 21 | 2500 | 6300 | NVD32 | DNV Rules: Pt.2,Ch. 2,Sec.1 of January 2005 Правила DNV: Часть 2,Глава 2,Раздел 1(январь 2005) | Нормализован Normalized |  |  | 21 | 25 | H | T | 20 | 371 | [6 empty] | 491 |  |  | 31 | [76 empty] | 14 | 133 | 21 | 10 | 11 | 1 | 1 | 2 | 37 |  | -5 | -10 | 33 | -5 | 6 | -5 | -0.8 | 17 |  |  |  | 37 |  | 3.2
400507-0029/2 | 8363 | 8047 | 000001703356-1 | 2.596 | 21 | 2500 | 6300 | NVD32 | DNV Rules: Pt.2,Ch. 2,Sec.1 of January 2005 Правила DNV: Часть 2,Глава 2,Раздел 1(январь 2005) | Нормализован Normalized |  |  | 10 | 10 |  | L | -20 | [23 empty] | 184 | 176 | 180 | 180 | [60 empty] | 14 | 133 | 21 | 10 | 11 | 1 | 1 | 2 | 37 |  | -5 | -10 | 33 | -5 | 6 | -5 | -0.8 | 17 |  |  |  | 37 |  | 3.2
400507-0029/2 | 8387 | 8155 | 1705363 | 2.596 | 21 | 2500 | 6300 | NVD32 | DNV Rules: Pt.2,Ch. 2,Sec.1 of January 2005 Правила DNV: Часть 2,Глава 2,Раздел 1(январь 2005) | Нормализован Normalized |  |  | 21 | 25 | H | T | 20 | 414 | [6 empty] | 515 |  |  | 30 | [76 empty] | 16 | 149 | 10 | 17 | 9 | 12 | 1 | 2 | 37 |  | -5 | -10 | 26 | -5 | 6 | -5 |  | 9 |  |  |  | 43 |  | 6.4
400507-0029/2 | 8387 | 8155 | 1705363 | 2.596 | 21 | 2500 | 6300 | NVD32 | DNV Rules: Pt.2,Ch. 2,Sec.1 of January 2005 Правила DNV: Часть 2,Глава 2,Раздел 1(январь 2005) | Нормализован Normalized |  |  | 10 | 10 |  | L | -20 | [23 empty] | 110 | 115 | 120 | 115 | [60 empty] | 16 | 149 | 10 | 17 | 9 | 12 | 1 | 2 | 37 |  | -5 | -10 | 26 | -5 | 6 | -5 |  | 9 |  |  |  | 43 |  | 6.4
400507-0029/2 | 8387 | 8156 | 1705363 | 2.473 | 20 | 2500 | 6300 | NVD32 | DNV Rules: Pt.2,Ch. 2,Sec.1 of January 2005 Правила DNV: Часть 2,Глава 2,Раздел 1(январь 2005) | Контролируемая прокатка Controlled rolled |  |  | 20 | 25 | B | T | 20 | 429 | [6 empty] | 570 |  |  | 26 | [76 empty] | 16 | 149 | 10 | 17 | 9 | 12 | 1 | 2 | 37 |  | -5 | -10 | 26 | -5 | 6 | -5 |  | 9 |  |  |  | 43 |  | 6.4
400507-0029/2 | 8387 | 8156 | 1705363 | 2.473 | 20 | 2500 | 6300 | NVD32 | DNV Rules: Pt.2,Ch. 2,Sec.1 of January 2005 Правила DNV: Часть 2,Глава 2,Раздел 1(январь 2005) | Контролируемая прокатка Controlled rolled |  |  | 10 | 10 |  | L | -20 | [23 empty] | 124 | 105 | 111 | 113 | [60 empty] | 16 | 149 | 10 | 17 | 9 | 12 | 1 | 2 | 37 |  | -5 | -10 | 26 | -5 | 6 | -5 |  | 9 |  |  |  | 43 |  | 6.4
400507-0029/2 | 8312 | 7887 | 001704668-1 | 7.008 | 31 | 2400 | 12000 | NVD32 | DNV Rules: Pt.2,Ch. 2,Sec.1 of January 2005 Правила DNV: Часть 2,Глава 2,Раздел 1(январь 2005) | Нормализован Normalized |  | 14 |  |  | H | T | 20 | 379 | [6 empty] | 510 |  |  | 30 | [76 empty] | 13 | 141 | 19 | 11 | 15 | 4 | 2 | 4 | 30 |  | -5 | -10 | 35 | -5 | 4 | 6 | -0.8 | 13 |  |  |  | 38 |  | 5.3
400507-0029/2 | 8312 | 7887 | 001704668-1 | 7.008 | 31 | 2400 | 12000 | NVD32 | DNV Rules: Pt.2,Ch. 2,Sec.1 of January 2005 Правила DNV: Часть 2,Глава 2,Раздел 1(январь 2005) | Нормализован Normalized |  |  | 10 | 10 |  | L | -20 | [23 empty] | 196 | 184 | 170 | 183 | [60 empty] | 13 | 141 | 19 | 11 | 15 | 4 | 2 | 4 | 30 |  | -5 | -10 | 35 | -5 | 4 | 6 | -0.8 | 13 |  |  |  | 38 |  | 5.3
400507-0029/3 | 8377 | 7949 | 1701729-3 | 3.14 | 25 | 1600 | 10000 | NVA32 | DNV Rules: Pt.2,Ch. 2,Sec.1 of January 2005 Правила DNV: Часть 2,Глава 2,Раздел 1(январь 2005) | Нормализован Normalized |  |  | 25 | 25 | H | T | 20 | 387 | [6 empty] | 530 |  |  | 27 | [76 empty] | 16 | 155 | 28 | 19 | 12 | 3 | 3 | 3 | 35 |  | -5 | -10 | 25 | -5 | 7 | -5 |  | 32 |  |  |  | 43 |  | 4.8
400507-0029/3 | 8377 | 7949 | 1701729-3 | 3.14 | 25 | 1600 | 10000 | NVA32 | DNV Rules: Pt.2,Ch. 2,Sec.1 of January 2005 Правила DNV: Часть 2,Глава 2,Раздел 1(январь 2005) | Нормализован Normalized |  |  | 10 | 10 |  | L | 0 | [23 empty] | 132 | 131 | 126 | 130 | [60 empty] | 16 | 155 | 28 | 19 | 12 | 3 | 3 | 3 | 35 |  | -5 | -10 | 25 | -5 | 7 | -5 |  | 32 |  |  |  | 43 |  | 4.8
400507-0029/3 | 8411 | 8014 | 1705363-1 | 3.454 | 22 | 2500 | 8000 | NVA32 | DNV Rules: Pt.2,Ch. 2,Sec.1 of January 2005 Правила DNV: Часть 2,Глава 2,Раздел 1(январь 2005) | Нормализован Normalized |  |  | 22 | 25 | B | T | 20 | 420 | [6 empty] | 540 |  |  | 29 | [76 empty] | 16 | 149 | 10 | 17 | 9 | 12 | 1 | 2 | 37 |  | -5 | -10 | 26 | -5 | 6 | -5 |  | 9 |  |  |  | 43 |  | 6.4
400507-0029/3 | 8411 | 8014 | 1705363-1 | 3.454 | 22 | 2500 | 8000 | NVA32 | DNV Rules: Pt.2,Ch. 2,Sec.1 of January 2005 Правила DNV: Часть 2,Глава 2,Раздел 1(январь 2005) | Нормализован Normalized |  |  | 10 | 10 |  | L | 0 | [23 empty] | 118 | 120 | 130 | 123 | [60 empty] | 16 | 149 | 10 | 17 | 9 | 12 | 1 | 2 | 37 |  | -5 | -10 | 26 | -5 | 6 | -5 |  | 9 |  |  |  | 43 |  | 6.4
400507-0029/3 | 8265 | 8227 | 1704649 | 3.729 | 19 | 2500 | 10000 | NVA32 | DNV Rules: Pt.2,Ch. 2,Sec.1 of January 2005 Правила DNV: Часть 2,Глава 2,Раздел 1(январь 2005) | Контролируемая прокатка Controlled rolled |  |  | 19 | 25 | H | T | 20 | 423 | [6 empty] | 560 |  |  | 27 | [76 empty] | 15 | 143 | 24 | 8 | 15 | 3 | 2 | 3 | 11 |  | -5 | -10 | 35 | -5 | 5 | -5 | -0.8 | 10 |  |  |  | 40 |  | 5.6
400507-0029/3 | 8265 | 8227 | 1704649 | 3.729 | 19 | 2500 | 10000 | NVA32 | DNV Rules: Pt.2,Ch. 2,Sec.1 of January 2005 Правила DNV: Часть 2,Глава 2,Раздел 1(январь 2005) | Контролируемая прокатка Controlled rolled |  |  | 10 | 10 |  | L | 0 | [23 empty] | 141 | 146 | 152 | 146 | [60 empty] | 15 | 143 | 24 | 8 | 15 | 3 | 2 | 3 | 11 |  | -5 | -10 | 35 | -5 | 5 | -5 | -0.8 | 10 |  |  |  | 40 |  | 5.6
400507-0029/3 | 8377 | 8229 | 1701729-3 | 4.522 | 24 | 2400 | 10000 | NVA32 | DNV Rules: Pt.2,Ch. 2,Sec.1 of January 2005 Правила DNV: Часть 2,Глава 2,Раздел 1(январь 2005) | Нормализован Normalized |  |  | 24 | 25 | H | T | 20 | 396 | [6 empty] | 520 |  |  | 29 | [76 empty] | 16 | 155 | 28 | 19 | 12 | 3 | 3 | 3 | 35 |  | -5 | -10 | 25 | -5 | 7 | -5 |  | 32 |  |  |  | 43 |  | 4.8
400507-0029/3 | 8377 | 8229 | 1701729-3 | 4.522 | 24 | 2400 | 10000 | NVA32 | DNV Rules: Pt.2,Ch. 2,Sec.1 of January 2005 Правила DNV: Часть 2,Глава 2,Раздел 1(январь 2005) | Нормализован Normalized |  |  | 10 | 10 |  | L | 0 | [23 empty] | 120 | 118 | 125 | 121 | [60 empty] | 16 | 155 | 28 | 19 | 12 | 3 | 3 | 3 | 35 |  | -5 | -10 | 25 | -5 | 7 | -5 |  | 32 |  |  |  | 43 |  | 4.8
400507-0029/2 | 8716 | 8225 | 001704649-1 | 2.473 | 20 | 2500 | 6300 | NVD32 | DNV Rules: Pt.2,Ch. 2,Sec.1 of January 2005 Правила DNV: Часть 2,Глава 2,Раздел 1(январь 2005) | Контролируемая прокатка Controlled rolled |  |  | 20 | 25 | H | T | 20 | 431 | [6 empty] | 540 |  |  | 28 | [76 empty] | 15 | 143 | 24 | 8 | 15 | 3 | 2 | 3 | 11 |  | -5 | -10 | 35 | -5 | 5 | -5 | -0.8 | 10 |  |  |  | 40 |  | 5.6
400507-0029/2 | 8716 | 8225 | 001704649-1 | 2.473 | 20 | 2500 | 6300 | NVD32 | DNV Rules: Pt.2,Ch. 2,Sec.1 of January 2005 Правила DNV: Часть 2,Глава 2,Раздел 1(январь 2005) | Контролируемая прокатка Controlled rolled |  |  | 10 | 10 |  | L | -20 | [23 empty] | 210 | 220 | 215 | 215 | [60 empty] | 15 | 143 | 24 | 8 | 15 | 3 | 2 | 3 | 11 |  | -5 | -10 | 35 | -5 | 5 | -5 | -0.8 | 10 |  |  |  | 40 |  | 5.6
400507-0029/3 | 9159 | 8336 | 2706196-1 | 2.349 | 19 | 2500 | 6300 | NVA32 | DNV Rules: Pt.2,Ch. 2,Sec.1 of January 2005 Правила DNV: Часть 2,Глава 2,Раздел 1(январь 2005) | Контролируемая прокатка Controlled rolled |  |  | 19 | 25 | B | T | 20 | 432 | [6 empty] | 565 |  |  | 30 | [76 empty] | 16 | 146 | 19 | 10 | 20 | 4 | 2 | 4 | 44 |  | 14 | -10 | 35 | -5 | 4 | -5 | -0.8 | 20 |  |  |  | 42 |  | 5.8
400507-0029/3 | 9159 | 8336 | 2706196-1 | 2.349 | 19 | 2500 | 6300 | NVA32 | DNV Rules: Pt.2,Ch. 2,Sec.1 of January 2005 Правила DNV: Часть 2,Глава 2,Раздел 1(январь 2005) | Контролируемая прокатка Controlled rolled |  |  | 10 | 10 |  | L | 0 | [23 empty] | 132 | 150 | 144 | 142 | [60 empty] | 16 | 146 | 19 | 10 | 20 | 4 | 2 | 4 | 44 |  | 14 | -10 | 35 | -5 | 4 | -5 | -0.8 | 20 |  |  |  | 42 |  | 5.8
400507-0029/3 | 8604 | 8254 | 1703704-1 | 5.495 | 28 | 2500 | 10000 | NVA32 | DNV Rules: Pt.2,Ch. 2,Sec.1 of January 2005 Правила DNV: Часть 2,Глава 2,Раздел 1(январь 2005) | Нормализован Normalized |  | 14 |  |  |  | T | 20 | 363 | [6 empty] | 490 |  |  | 32 | [76 empty] | 18 | 144 | 20 | 3 | 12 | 2 | 1 | 2 | 36 |  | 10 | -10 | 26 | -5 | 4 | -5 |  | 15 |  |  |  | 43 |  | 5.5
400507-0029/3 | 8604 | 8254 | 1703704-1 | 5.495 | 28 | 2500 | 10000 | NVA32 | DNV Rules: Pt.2,Ch. 2,Sec.1 of January 2005 Правила DNV: Часть 2,Глава 2,Раздел 1(январь 2005) | Нормализован Normalized |  |  | 10 | 10 |  | L | 0 | [23 empty] | 188 | 175 | 174 | 179 | [60 empty] | 18 | 144 | 20 | 3 | 12 | 2 | 1 | 2 | 36 |  | 10 | -10 | 26 | -5 | 4 | -5 |  | 15 |  |  |  | 43 |  | 5.5
400507-0029/3 | 8271 | 8280 | 1704038 | 6.33 | 28 | 2400 | 12000 | NVA32 | DNV Rules: Pt.2,Ch. 2,Sec.1 of January 2005 Правила DNV: Часть 2,Глава 2,Раздел 1(январь 2005) | Нормализован Normalized |  | 14 |  |  |  | T | 20 | 387 | [6 empty] | 550 |  |  | 30 | [76 empty] | 12 | 132 | 20 | 13 | 13 | 3 | 2 | 2 | 25 |  | -5 | -10 | 25 | -5 | 6 | -5 | -0.8 | 10 |  |  |  | 35 |  | 3.7
400507-0029/3 | 8271 | 8280 | 1704038 | 6.33 | 28 | 2400 | 12000 | NVA32 | DNV Rules: Pt.2,Ch. 2,Sec.1 of January 2005 Правила DNV: Часть 2,Глава 2,Раздел 1(январь 2005) | Нормализован Normalized |  |  | 10 | 10 |  | L | 0 | [23 empty] | 161 | 172 | 170 | 168 | [60 empty] | 12 | 132 | 20 | 13 | 13 | 3 | 2 | 2 | 25 |  | -5 | -10 | 25 | -5 | 6 | -5 | -0.8 | 10 |  |  |  | 35 |  | 3.7
400507-0029/3 | 8295 | 8281 | 1703637 | 6.123 | 25 | 2600 | 12000 | NVA32 | DNV Rules: Pt.2,Ch. 2,Sec.1 of January 2005 Правила DNV: Часть 2,Глава 2,Раздел 1(январь 2005) | Нормализован Normalized |  |  | 25 | 25 |  | T | 20 | 378 | [6 empty] | 505 |  |  | 31 | [76 empty] | 13 | 159 | 18 | 12 | 16 | 4 | 2 | 3 | 34 |  | -5 | -10 | 32 | -5 | 5 | -5 | -0.8 | 15 |  |  |  | 41 |  | 5.1
400507-0029/3 | 8295 | 8281 | 1703637 | 6.123 | 25 | 2600 | 12000 | NVA32 | DNV Rules: Pt.2,Ch. 2,Sec.1 of January 2005 Правила DNV: Часть 2,Глава 2,Раздел 1(январь 2005) | Нормализован Normalized |  |  | 10 | 10 |  | L | 0 | [23 empty] | 113 | 112 | 110 | 112 | [60 empty] | 13 | 159 | 18 | 12 | 16 | 4 | 2 | 3 | 34 |  | -5 | -10 | 32 | -5 | 5 | -5 | -0.8 | 15 |  |  |  | 41 |  | 5.1
400507-0029/3 | 8295 | 8282 | 1703637 | 4.318 | 22 | 2500 | 10000 | NVA32 | DNV Rules: Pt.2,Ch. 2,Sec.1 of January 2005 Правила DNV: Часть 2,Глава 2,Раздел 1(январь 2005) | Нормализован Normalized |  |  | 22 | 25 |  | T | 20 | 382 | [6 empty] | 500 |  |  | 31 | [76 empty] | 13 | 159 | 18 | 12 | 16 | 4 | 2 | 3 | 34 |  | -5 | -10 | 32 | -5 | 5 | -5 | -0.8 | 15 |  |  |  | 41 |  | 5.1
400507-0029/3 | 8295 | 8282 | 1703637 | 4.318 | 22 | 2500 | 10000 | NVA32 | DNV Rules: Pt.2,Ch. 2,Sec.1 of January 2005 Правила DNV: Часть 2,Глава 2,Раздел 1(январь 2005) | Нормализован Normalized |  |  | 10 | 10 |  | L | 0 | [23 empty] | 165 | 148 | 152 | 155 | [60 empty] | 13 | 159 | 18 | 12 | 16 | 4 | 2 | 3 | 34 |  | -5 | -10 | 32 | -5 | 5 | -5 | -0.8 | 15 |  |  |  | 41 |  | 5.1
400507-0029/3 | 8846 | 8308 | 001704545-1 | 5.495 | 28 | 2500 | 10000 | NVA32 | DNV Rules: Pt.2,Ch. 2,Sec.1 of January 2005 Правила DNV: Часть 2,Глава 2,Раздел 1(январь 2005) | Нормализован Normalized |  | 14 |  |  |  | T | 20 | 415 | [6 empty] | 555 |  |  | 28 | [76 empty] | 17 | 150 | 36 | 8 | 17 | 3 | 1 | 2 | 35 |  | 10 | -10 | 36 | 17 | 6 | 5 |  | 25 |  |  |  | 43 |  | 5.3
400507-0029/3 | 8846 | 8308 | 001704545-1 | 5.495 | 28 | 2500 | 10000 | NVA32 | DNV Rules: Pt.2,Ch. 2,Sec.1 of January 2005 Правила DNV: Часть 2,Глава 2,Раздел 1(январь 2005) | Нормализован Normalized |  |  | 10 | 10 |  | L | 0 | [23 empty] | 190 | 181 | 187 | 186 | [60 empty] | 17 | 150 | 36 | 8 | 17 | 3 | 1 | 2 | 35 |  | 10 | -10 | 36 | 17 | 6 | 5 |  | 25 |  |  |  | 43 |  | 5.3
400507-0029/3 | 8846 | 8310 | 001704545-1 | 3.617 | 24 | 2400 | 8000 | NVA32 | DNV Rules: Pt.2,Ch. 2,Sec.1 of January 2005 Правила DNV: Часть 2,Глава 2,Раздел 1(январь 2005) | Нормализован Normalized |  |  | 24 | 25 |  | T | 20 | 397 | [6 empty] | 525 |  |  | 31 | [76 empty] | 17 | 150 | 36 | 8 | 17 | 3 | 1 | 2 | 35 |  | 10 | -10 | 36 | 17 | 6 | 5 |  | 25 |  |  |  | 43 |  | 5.3
400507-0029/3 | 8846 | 8310 | 001704545-1 | 3.617 | 24 | 2400 | 8000 | NVA32 | DNV Rules: Pt.2,Ch. 2,Sec.1 of January 2005 Правила DNV: Часть 2,Глава 2,Раздел 1(январь 2005) | Нормализован Normalized |  |  | 10 | 10 |  | L | 0 | [23 empty] | 192 | 168 | 164 | 175 | [60 empty] | 17 | 150 | 36 | 8 | 17 | 3 | 1 | 2 | 35 |  | 10 | -10 | 36 | 17 | 6 | 5 |  | 25 |  |  |  | 43 |  | 5.3
400507-0029/3 | 8295 | 8311 | 1703637 | 4.318 | 22 | 2500 | 10000 | NVA32 | DNV Rules: Pt.2,Ch. 2,Sec.1 of January 2005 Правила DNV: Часть 2,Глава 2,Раздел 1(январь 2005) | Нормализован Normalized |  |  | 22 | 25 |  | T | 20 | 405 | [6 empty] | 491 |  |  | 32 | [76 empty] | 13 | 159 | 18 | 12 | 16 | 4 | 2 | 3 | 34 |  | -5 | -10 | 32 | -5 | 5 | -5 | -0.8 | 15 |  |  |  | 41 |  | 5.1
400507-0029/3 | 8295 | 8311 | 1703637 | 4.318 | 22 | 2500 | 10000 | NVA32 | DNV Rules: Pt.2,Ch. 2,Sec.1 of January 2005 Правила DNV: Часть 2,Глава 2,Раздел 1(январь 2005) | Нормализован Normalized |  |  | 10 | 10 |  | L | 0 | [23 empty] | 150 | 187 | 173 | 170 | [60 empty] | 13 | 159 | 18 | 12 | 16 | 4 | 2 | 3 | 34 |  | -5 | -10 | 32 | -5 | 5 | -5 | -0.8 | 15 |  |  |  | 41 |  | 5.1
400507-0029/3 | 8295 | 8311 | 1703637 | 3.454 | 22 | 2500 | 8000 | NVA32 | DNV Rules: Pt.2,Ch. 2,Sec.1 of January 2005 Правила DNV: Часть 2,Глава 2,Раздел 1(январь 2005) | Нормализован Normalized |  |  | 22 | 25 |  | T | 20 | 405 | [6 empty] | 491 |  |  | 32 | [76 empty] | 13 | 159 | 18 | 12 | 16 | 4 | 2 | 3 | 34 |  | -5 | -10 | 32 | -5 | 5 | -5 | -0.8 | 15 |  |  |  | 41 |  | 5.1
400507-0029/3 | 8295 | 8311 | 1703637 | 3.454 | 22 | 2500 | 8000 | NVA32 | DNV Rules: Pt.2,Ch. 2,Sec.1 of January 2005 Правила DNV: Часть 2,Глава 2,Раздел 1(январь 2005) | Нормализован Normalized |  |  | 10 | 10 |  | L | 0 | [23 empty] | 150 | 187 | 173 | 170 | [60 empty] | 13 | 159 | 18 | 12 | 16 | 4 | 2 | 3 | 34 |  | -5 | -10 | 32 | -5 | 5 | -5 | -0.8 | 15 |  |  |  | 41 |  | 5.1
400507-0028/1 | 9507 | 8358 | 001705992-1 | 2.473 | 17.5 | 1800 | 10000 | NVA32 Z25 | DNV Rules: Pt.2,Ch. 2,Sec.1 of January 2005 Правила DNV: Часть 2,Глава 2,Раздел 1(январь 2005) | Нормализован Normalized |  |  | 17.5 | 25 | B | T | 20 | 378 | [6 empty] | 510 |  |  | 29 | [67 empty] | sat | [8 empty] | 15 | 152 | 24 | 6 | 20 | 4 | 2 | 3 | 38 |  | -5 | -10 | 37 | -5 | 5 | -5 |  | 34 |  |  |  | 41 |  | 5
400507-0028/1 | 9507 | 8358 | 001705992-1 | 2.473 | 17.5 | 1800 | 10000 | NVA32 Z25 | DNV Rules: Pt.2,Ch. 2,Sec.1 of January 2005 Правила DNV: Часть 2,Глава 2,Раздел 1(январь 2005) | Нормализован Normalized |  |  | 10 | 10 |  | L | 0 | [23 empty] | 128 | 131 | 123 | 127 | [60 empty] | 15 | 152 | 24 | 6 | 20 | 4 | 2 | 3 | 38 |  | -5 | -10 | 37 | -5 | 5 | -5 |  | 34 |  |  |  | 41 |  | 5
400507-0028/1 | 9507 | 8358 | 001705992-1 | 2.473 | 17.5 | 1800 | 10000 | NVA32 Z25 | DNV Rules: Pt.2,Ch. 2,Sec.1 of January 2005 Правила DNV: Часть 2,Глава 2,Раздел 1(январь 2005) | Нормализован Normalized | 1 | 6 |  |  |  | Z | 20 | [18 empty] | 71 | 67 | 70 | 69 | [65 empty] | 15 | 152 | 24 | 6 | 20 | 4 | 2 | 3 | 38 |  | -5 | -10 | 37 | -5 | 5 | -5 |  | 34 |  |  |  | 41 |  | 5
400507-0028/1 | 9507 | 8358 | 001705992-1 | 2.473 | 17.5 | 1800 | 10000 | NVA32 Z25 | DNV Rules: Pt.2,Ch. 2,Sec.1 of January 2005 Правила DNV: Часть 2,Глава 2,Раздел 1(январь 2005) | Нормализован Normalized | 2 | 6 |  |  |  | Z | 20 | [18 empty] | 70 | 71 | 72 | 71 | [65 empty] | 15 | 152 | 24 | 6 | 20 | 4 | 2 | 3 | 38 |  | -5 | -10 | 37 | -5 | 5 | -5 |  | 34 |  |  |  | 41 |  | 5
400507-0028/1 | 9496 | 8359 | 002706303-1 | 2.198 | 17.5 | 1600 | 10000 | NVA32 Z25 | DNV Rules: Pt.2,Ch. 2,Sec.1 of January 2005 Правила DNV: Часть 2,Глава 2,Раздел 1(январь 2005) | Нормализован Normalized |  |  | 17.5 | 25 | H | T | 20 | 387 | [6 empty] | 520 |  |  | 28 | [67 empty] | sat | [8 empty] | 16 | 141 | 21 | 6 | 16 | 3 | 3 | 3 | 33 |  | -5 | -10 | 33 | -5 | 3 | -5 |  | 19 |  |  |  | 41 |  | 5
400507-0028/1 | 9496 | 8359 | 002706303-1 | 2.198 | 17.5 | 1600 | 10000 | NVA32 Z25 | DNV Rules: Pt.2,Ch. 2,Sec.1 of January 2005 Правила DNV: Часть 2,Глава 2,Раздел 1(январь 2005) | Нормализован Normalized |  |  | 10 | 10 |  | L | 0 | [23 empty] | 132 | 130 | 131 | 131 | [60 empty] | 16 | 141 | 21 | 6 | 16 | 3 | 3 | 3 | 33 |  | -5 | -10 | 33 | -5 | 3 | -5 |  | 19 |  |  |  | 41 |  | 5
400507-0028/1 | 9496 | 8359 | 002706303-1 | 2.198 | 17.5 | 1600 | 10000 | NVA32 Z25 | DNV Rules: Pt.2,Ch. 2,Sec.1 of January 2005 Правила DNV: Часть 2,Глава 2,Раздел 1(январь 2005) | Нормализован Normalized | 1 | 6 |  |  |  | Z | 20 | [18 empty] | 72 | 74 | 71 | 73 | [65 empty] | 16 | 141 | 21 | 6 | 16 | 3 | 3 | 3 | 33 |  | -5 | -10 | 33 | -5 | 3 | -5 |  | 19 |  |  |  | 41 |  | 5
400507-0028/1 | 9496 | 8359 | 002706303-1 | 2.198 | 17.5 | 1600 | 10000 | NVA32 Z25 | DNV Rules: Pt.2,Ch. 2,Sec.1 of January 2005 Правила DNV: Часть 2,Глава 2,Раздел 1(январь 2005) | Нормализован Normalized | 2 | 6 |  |  |  | Z | 20 | [18 empty] | 70 | 69 | 71 | 70 | [65 empty] | 16 | 141 | 21 | 6 | 16 | 3 | 3 | 3 | 33 |  | -5 | -10 | 33 | -5 | 3 | -5 |  | 19 |  |  |  | 41 |  | 5
400507-0028/1 | 9496 | 8359 | 002706303-1 | 2.198 | 17.5 | 1600 | 10000 | NVA32 Z25 | DNV Rules: Pt.2,Ch. 2,Sec.1 of January 2005 Правила DNV: Часть 2,Глава 2,Раздел 1(январь 2005) | Нормализован Normalized | 3 | 6 |  |  |  | Z | 20 | [18 empty] | 72 | 72 | 73 | 72 | [65 empty] | 16 | 141 | 21 | 6 | 16 | 3 | 3 | 3 | 33 |  | -5 | -10 | 33 | -5 | 3 | -5 |  | 19 |  |  |  | 41 |  | 5
400507-0028/1 | 9496 | 8359 | 002706303-1 | 2.198 | 17.5 | 1600 | 10000 | NVA32 Z25 | DNV Rules: Pt.2,Ch. 2,Sec.1 of January 2005 Правила DNV: Часть 2,Глава 2,Раздел 1(январь 2005) | Нормализован Normalized | 4 | 6 |  |  |  | Z | 20 | [18 empty] | 68 | 69 | 70 | 69 | [65 empty] | 16 | 141 | 21 | 6 | 16 | 3 | 3 | 3 | 33 |  | -5 | -10 | 33 | -5 | 3 | -5 |  | 19 |  |  |  | 41 |  | 5
400507-0028/1 | 9496 | 8359 | 002706303-1 | 2.198 | 17.5 | 1600 | 10000 | NVA32 Z25 | DNV Rules: Pt.2,Ch. 2,Sec.1 of January 2005 Правила DNV: Часть 2,Глава 2,Раздел 1(январь 2005) | Нормализован Normalized | 5 | 6 |  |  |  | Z | 20 | [18 empty] | 72 | 70 | 71 | 71 | [65 empty] | 16 | 141 | 21 | 6 | 16 | 3 | 3 | 3 | 33 |  | -5 | -10 | 33 | -5 | 3 | -5 |  | 19 |  |  |  | 41 |  | 5
400507-0028/1 | 9496 | 8359 | 002706303-1 | 2.198 | 17.5 | 1600 | 10000 | NVA32 Z25 | DNV Rules: Pt.2,Ch. 2,Sec.1 of January 2005 Правила DNV: Часть 2,Глава 2,Раздел 1(январь 2005) | Нормализован Normalized | 6 | 6 |  |  |  | Z | 20 | [18 empty] | 68 | 71 | 72 | 70 | [65 empty] | 16 | 141 | 21 | 6 | 16 | 3 | 3 | 3 | 33 |  | -5 | -10 | 33 | -5 | 3 | -5 |  | 19 |  |  |  | 41 |  | 5
400507-0028/1 | 9496 | 8359 | 002706303-1 | 2.198 | 17.5 | 1600 | 10000 | NVA32 Z25 | DNV Rules: Pt.2,Ch. 2,Sec.1 of January 2005 Правила DNV: Часть 2,Глава 2,Раздел 1(январь 2005) | Нормализован Normalized | 7 | 6 |  |  |  | Z | 20 | [18 empty] | 74 | 72 | 73 | 73 | [65 empty] | 16 | 141 | 21 | 6 | 16 | 3 | 3 | 3 | 33 |  | -5 | -10 | 33 | -5 | 3 | -5 |  | 19 |  |  |  | 41 |  | 5
400507-0028/1 | 9496 | 8359 | 002706303-1 | 2.198 | 17.5 | 1600 | 10000 | NVA32 Z25 | DNV Rules: Pt.2,Ch. 2,Sec.1 of January 2005 Правила DNV: Часть 2,Глава 2,Раздел 1(январь 2005) | Нормализован Normalized | 8 | 6 |  |  |  | Z | 20 | [18 empty] | 70 | 72 | 74 | 72 | [65 empty] | 16 | 141 | 21 | 6 | 16 | 3 | 3 | 3 | 33 |  | -5 | -10 | 33 | -5 | 3 | -5 |  | 19 |  |  |  | 41 |  | 5
400507-0028/1 | 9496 | 8359 | 002706303-1 | 2.198 | 17.5 | 1600 | 10000 | NVA32 Z25 | DNV Rules: Pt.2,Ch. 2,Sec.1 of January 2005 Правила DNV: Часть 2,Глава 2,Раздел 1(январь 2005) | Нормализован Normalized | 9 | 6 |  |  |  | Z | 20 | [18 empty] | 73 | 72 | 71 | 72 | [65 empty] | 16 | 141 | 21 | 6 | 16 | 3 | 3 | 3 | 33 |  | -5 | -10 | 33 | -5 | 3 | -5 |  | 19 |  |  |  | 41 |  | 5
400507-0028/1 | 9496 | 8359 | 002706303-1 | 2.198 | 17.5 | 1600 | 10000 | NVA32 Z25 | DNV Rules: Pt.2,Ch. 2,Sec.1 of January 2005 Правила DNV: Часть 2,Глава 2,Раздел 1(январь 2005) | Нормализован Normalized | 10 | 6 |  |  |  | Z | 20 | [18 empty] | 72 | 71 | 72 | 72 | [65 empty] | 16 | 141 | 21 | 6 | 16 | 3 | 3 | 3 | 33 |  | -5 | -10 | 33 | -5 | 3 | -5 |  | 19 |  |  |  | 41 |  | 5
400507-0028/1 | 9496 | 8359 | 002706303-1 | 2.198 | 17.5 | 1600 | 10000 | NVA32 Z25 | DNV Rules: Pt.2,Ch. 2,Sec.1 of January 2005 Правила DNV: Часть 2,Глава 2,Раздел 1(январь 2005) | Нормализован Normalized |  |  | 17.5 | 25 | H | T | 20 | 387 | [6 empty] | 520 |  |  | 28 | [67 empty] | sat | [8 empty] | 16 | 141 | 21 | 6 | 16 | 3 | 3 | 3 | 33 |  | -5 | -10 | 33 | -5 | 3 | -5 |  | 19 |  |  |  | 41 |  | 5
400507-0028/1 | 9496 | 8359 | 002706303-1 | 2.198 | 17.5 | 1600 | 10000 | NVA32 Z25 | DNV Rules: Pt.2,Ch. 2,Sec.1 of January 2005 Правила DNV: Часть 2,Глава 2,Раздел 1(январь 2005) | Нормализован Normalized |  |  | 10 | 10 |  | L | 0 | [23 empty] | 132 | 130 | 131 | 131 | [60 empty] | 16 | 141 | 21 | 6 | 16 | 3 | 3 | 3 | 33 |  | -5 | -10 | 33 | -5 | 3 | -5 |  | 19 |  |  |  | 41 |  | 5
400507-0028/1 | 9496 | 8359 | 002706303-1 | 2.198 | 17.5 | 1600 | 10000 | NVA32 Z25 | DNV Rules: Pt.2,Ch. 2,Sec.1 of January 2005 Правила DNV: Часть 2,Глава 2,Раздел 1(январь 2005) | Нормализован Normalized | 1 | 6 |  |  |  | Z | 20 | [18 empty] | 72 | 74 | 71 | 73 | [65 empty] | 16 | 141 | 21 | 6 | 16 | 3 | 3 | 3 | 33 |  | -5 | -10 | 33 | -5 | 3 | -5 |  | 19 |  |  |  | 41 |  | 5
400507-0028/1 | 9496 | 8359 | 002706303-1 | 2.198 | 17.5 | 1600 | 10000 | NVA32 Z25 | DNV Rules: Pt.2,Ch. 2,Sec.1 of January 2005 Правила DNV: Часть 2,Глава 2,Раздел 1(январь 2005) | Нормализован Normalized | 2 | 6 |  |  |  | Z | 20 | [18 empty] | 70 | 69 | 71 | 70 | [65 empty] | 16 | 141 | 21 | 6 | 16 | 3 | 3 | 3 | 33 |  | -5 | -10 | 33 | -5 | 3 | -5 |  | 19 |  |  |  | 41 |  | 5
400507-0028/1 | 9496 | 8359 | 002706303-1 | 2.198 | 17.5 | 1600 | 10000 | NVA32 Z25 | DNV Rules: Pt.2,Ch. 2,Sec.1 of January 2005 Правила DNV: Часть 2,Глава 2,Раздел 1(январь 2005) | Нормализован Normalized | 3 | 6 |  |  |  | Z | 20 | [18 empty] | 72 | 72 | 73 | 72 | [65 empty] | 16 | 141 | 21 | 6 | 16 | 3 | 3 | 3 | 33 |  | -5 | -10 | 33 | -5 | 3 | -5 |  | 19 |  |  |  | 41 |  | 5
400507-0028/1 | 9496 | 8359 | 002706303-1 | 2.198 | 17.5 | 1600 | 10000 | NVA32 Z25 | DNV Rules: Pt.2,Ch. 2,Sec.1 of January 2005 Правила DNV: Часть 2,Глава 2,Раздел 1(январь 2005) | Нормализован Normalized | 4 | 6 |  |  |  | Z | 20 | [18 empty] | 68 | 69 | 70 | 69 | [65 empty] | 16 | 141 | 21 | 6 | 16 | 3 | 3 | 3 | 33 |  | -5 | -10 | 33 | -5 | 3 | -5 |  | 19 |  |  |  | 41 |  | 5
400507-0028/1 | 9496 | 8359 | 002706303-1 | 2.198 | 17.5 | 1600 | 10000 | NVA32 Z25 | DNV Rules: Pt.2,Ch. 2,Sec.1 of January 2005 Правила DNV: Часть 2,Глава 2,Раздел 1(январь 2005) | Нормализован Normalized | 5 | 6 |  |  |  | Z | 20 | [18 empty] | 72 | 70 | 71 | 71 | [65 empty] | 16 | 141 | 21 | 6 | 16 | 3 | 3 | 3 | 33 |  | -5 | -10 | 33 | -5 | 3 | -5 |  | 19 |  |  |  | 41 |  | 5
400507-0028/1 | 9496 | 8359 | 002706303-1 | 2.198 | 17.5 | 1600 | 10000 | NVA32 Z25 | DNV Rules: Pt.2,Ch. 2,Sec.1 of January 2005 Правила DNV: Часть 2,Глава 2,Раздел 1(январь 2005) | Нормализован Normalized | 6 | 6 |  |  |  | Z | 20 | [18 empty] | 68 | 71 | 72 | 70 | [65 empty] | 16 | 141 | 21 | 6 | 16 | 3 | 3 | 3 | 33 |  | -5 | -10 | 33 | -5 | 3 | -5 |  | 19 |  |  |  | 41 |  | 5
400507-0028/1 | 9496 | 8359 | 002706303-1 | 2.198 | 17.5 | 1600 | 10000 | NVA32 Z25 | DNV Rules: Pt.2,Ch. 2,Sec.1 of January 2005 Правила DNV: Часть 2,Глава 2,Раздел 1(январь 2005) | Нормализован Normalized | 7 | 6 |  |  |  | Z | 20 | [18 empty] | 74 | 72 | 73 | 73 | [65 empty] | 16 | 141 | 21 | 6 | 16 | 3 | 3 | 3 | 33 |  | -5 | -10 | 33 | -5 | 3 | -5 |  | 19 |  |  |  | 41 |  | 5
400507-0028/1 | 9496 | 8359 | 002706303-1 | 2.198 | 17.5 | 1600 | 10000 | NVA32 Z25 | DNV Rules: Pt.2,Ch. 2,Sec.1 of January 2005 Правила DNV: Часть 2,Глава 2,Раздел 1(январь 2005) | Нормализован Normalized | 8 | 6 |  |  |  | Z | 20 | [18 empty] | 70 | 72 | 74 | 72 | [65 empty] | 16 | 141 | 21 | 6 | 16 | 3 | 3 | 3 | 33 |  | -5 | -10 | 33 | -5 | 3 | -5 |  | 19 |  |  |  | 41 |  | 5
400507-0028/1 | 9496 | 8359 | 002706303-1 | 2.198 | 17.5 | 1600 | 10000 | NVA32 Z25 | DNV Rules: Pt.2,Ch. 2,Sec.1 of January 2005 Правила DNV: Часть 2,Глава 2,Раздел 1(январь 2005) | Нормализован Normalized | 9 | 6 |  |  |  | Z | 20 | [18 empty] | 73 | 72 | 71 | 72 | [65 empty] | 16 | 141 | 21 | 6 | 16 | 3 | 3 | 3 | 33 |  | -5 | -10 | 33 | -5 | 3 | -5 |  | 19 |  |  |  | 41 |  | 5
400507-0028/1 | 9496 | 8359 | 002706303-1 | 2.198 | 17.5 | 1600 | 10000 | NVA32 Z25 | DNV Rules: Pt.2,Ch. 2,Sec.1 of January 2005 Правила DNV: Часть 2,Глава 2,Раздел 1(январь 2005) | Нормализован Normalized | 10 | 6 |  |  |  | Z | 20 | [18 empty] | 72 | 71 | 72 | 72 | [65 empty] | 16 | 141 | 21 | 6 | 16 | 3 | 3 | 3 | 33 |  | -5 | -10 | 33 | -5 | 3 | -5 |  | 19 |  |  |  | 41 |  | 5
400507-0029/2 | 8847 | 8287 | 1705732-1 | 2.967 | 24 | 2500 | 6300 | NVD32 | DNV Rules: Pt.2,Ch. 2,Sec.1 of January 2005 Правила DNV: Часть 2,Глава 2,Раздел 1(январь 2005) | Нормализован Normalized |  |  | 24 | 25 | H | T | 20 | 393 | [6 empty] | 540 |  |  | 29 | [76 empty] | 16 | 151 | 23 | 11 | 18 | 3 | 2 | 3 | 44 |  | -5 | -10 | 25 | -5 | 5 | -5 |  | 14 |  |  |  | 42 |  | 7
400507-0029/2 | 8847 | 8287 | 1705732-1 | 2.967 | 24 | 2500 | 6300 | NVD32 | DNV Rules: Pt.2,Ch. 2,Sec.1 of January 2005 Правила DNV: Часть 2,Глава 2,Раздел 1(январь 2005) | Нормализован Normalized |  |  | 10 | 10 |  | L | -20 | [23 empty] | 172 | 159 | 168 | 166 | [60 empty] | 16 | 151 | 23 | 11 | 18 | 3 | 2 | 3 | 44 |  | -5 | -10 | 25 | -5 | 5 | -5 |  | 14 |  |  |  | 42 |  | 7
400507-0029/2 | 8369 | 8296 | 1701729-2 | 2.967 | 24 | 2500 | 6300 | NVD32 | DNV Rules: Pt.2,Ch. 2,Sec.1 of January 2005 Правила DNV: Часть 2,Глава 2,Раздел 1(январь 2005) | Нормализован Normalized |  |  | 24 | 25 | B | T | 20 | 393 | [6 empty] | 525 |  |  | 30 | [76 empty] | 16 | 155 | 28 | 19 | 12 | 3 | 3 | 3 | 35 |  | -5 | -10 | 25 | -5 | 7 | -5 |  | 32 |  |  |  | 43 |  | 4.8
400507-0029/2 | 8369 | 8296 | 1701729-2 | 2.967 | 24 | 2500 | 6300 | NVD32 | DNV Rules: Pt.2,Ch. 2,Sec.1 of January 2005 Правила DNV: Часть 2,Глава 2,Раздел 1(январь 2005) | Нормализован Normalized |  |  | 10 | 10 |  | L | -20 | [23 empty] | 94 | 86 | 98 | 93 | [60 empty] | 16 | 155 | 28 | 19 | 12 | 3 | 3 | 3 | 35 |  | -5 | -10 | 25 | -5 | 7 | -5 |  | 32 |  |  |  | 43 |  | 4.8
400507-0029/2 | 8369 | 8296 | 1701729-2 | 2.967 | 24 | 2500 | 6300 | NVD32 | DNV Rules: Pt.2,Ch. 2,Sec.1 of January 2005 Правила DNV: Часть 2,Глава 2,Раздел 1(январь 2005) | Нормализован Normalized |  |  | 24 | 25 | B | T | 20 | 393 | [6 empty] | 525 |  |  | 30 | [76 empty] | 16 | 155 | 28 | 19 | 12 | 3 | 3 | 3 | 35 |  | -5 | -10 | 25 | -5 | 7 | -5 |  | 32 |  |  |  | 43 |  | 4.8
400507-0029/2 | 8369 | 8296 | 1701729-2 | 2.967 | 24 | 2500 | 6300 | NVD32 | DNV Rules: Pt.2,Ch. 2,Sec.1 of January 2005 Правила DNV: Часть 2,Глава 2,Раздел 1(январь 2005) | Нормализован Normalized |  |  | 10 | 10 |  | L | -20 | [23 empty] | 94 | 86 | 98 | 93 | [60 empty] | 16 | 155 | 28 | 19 | 12 | 3 | 3 | 3 | 35 |  | -5 | -10 | 25 | -5 | 7 | -5 |  | 32 |  |  |  | 43 |  | 4.8
400507-0029/2 | 9023 | 8309 | 2705701-3 | 2.967 | 24 | 2500 | 6300 | NVD32 | DNV Rules: Pt.2,Ch. 2,Sec.1 of January 2005 Правила DNV: Часть 2,Глава 2,Раздел 1(январь 2005) | Нормализован Normalized |  |  | 24 | 25 | H | T | 20 | 390 | [6 empty] | 525 |  |  | 31 | [76 empty] | 16 | 148 | 22 | 14 | 19 | 3 | 2 | 3 | 31 |  | -5 | -10 | 23 | -5 | 5 | 7 |  | 12 |  |  |  | 42 |  | 4.9
400507-0029/2 | 9023 | 8309 | 2705701-3 | 2.967 | 24 | 2500 | 6300 | NVD32 | DNV Rules: Pt.2,Ch. 2,Sec.1 of January 2005 Правила DNV: Часть 2,Глава 2,Раздел 1(январь 2005) | Нормализован Normalized |  |  | 10 | 10 |  | L | -20 | [23 empty] | 158 | 149 | 144 | 150 | [60 empty] | 16 | 148 | 22 | 14 | 19 | 3 | 2 | 3 | 31 |  | -5 | -10 | 23 | -5 | 5 | 7 |  | 12 |  |  |  | 42 |  | 4.9
400507-0029/2 | 9023 | 8314 | 2705701-3 | 3.115 | 31 | 1600 | 8000 | NVD32 | DNV Rules: Pt.2,Ch. 2,Sec.1 of January 2005 Правила DNV: Часть 2,Глава 2,Раздел 1(январь 2005) | Нормализован Normalized |  | 14 |  |  | B | T | 20 | 415 | [6 empty] | 555 |  |  | 28 | [76 empty] | 16 | 148 | 22 | 14 | 19 | 3 | 2 | 3 | 31 |  | -5 | -10 | 23 | -5 | 5 | 7 |  | 12 |  |  |  | 42 |  | 4.9
400507-0029/2 | 9023 | 8314 | 2705701-3 | 3.115 | 31 | 1600 | 8000 | NVD32 | DNV Rules: Pt.2,Ch. 2,Sec.1 of January 2005 Правила DNV: Часть 2,Глава 2,Раздел 1(январь 2005) | Нормализован Normalized |  |  | 10 | 10 |  | L | -20 | [23 empty] | 155 | 187 | 181 | 174 | [60 empty] | 16 | 148 | 22 | 14 | 19 | 3 | 2 | 3 | 31 |  | -5 | -10 | 23 | -5 | 5 | 7 |  | 12 |  |  |  | 42 |  | 4.9